## 相模原(PD220NL)
| P-CVD（PD-220NL）着工記録チェックシート | [45 empty] | D04.1706.048
|  | ※入力必須項目：「緑」ハッチ箇所 |  |  |  | ※配置無しは「-」記入 | [34 empty] | A | B | 3A | 3C
|  | ※変更時入力必須項目：「黄色」ハッチ箇所 |  |  |  | ※No.7はQC用Si小片配置 | [6 empty] | BJ(100): 2 |  | BJ100nm:4分50秒 | [13 empty] | ※テストデポ実施時のみ記入 | [11 empty] | 2インチ | 2インチ | 3インチ | 3インチ
|  | ※自動計算欄（記入不可）：「桃色」ハッチ箇所 |  |  |  | ※BJはNo.1→2→3→4→5→6の順に配置 | [6 empty] | BJ(200): 11 |  | BJ200nm:9分24秒 |  | BJ：359 |  |  |  |  | BJ:94 | BJ:254 | [6 empty] | BJ：2.184±0.10(2.084~2.284) | [10 empty] | トレイ | トレイ | トレイ | トレイ
[6 empty] | ※PIXはNo.4→1→2→3→5→6の順に配置 | [6 empty] | PIX: 3 |  | PIX:3分46秒 |  | PIX：338 |  |  |  |  | PIX:135 | PIX:213 | 140W | 60Pa |  |  |  |  | PIX：2.4±0.15(2.25~2.55) |  |  | 20以下 | [7 empty] | 260分以下 | 260分以下 | 260分以下 | 260分以下 | 260分以下 | 9000分以下
| 作業日 | 作業者 | デバイス名 | 工程名 | 内容 ※ﾃｽﾄﾃﾞﾎﾟﾄﾗﾌﾞﾙ、ﾒﾝﾃ、 備考を記載 | ロットNo. SiCトレイ内配置No. | [6 empty] | 設定項目 |  |  |  |  | 事前点検項目 |  |  |  | 着工条件(変更した場合のみ記入) |  |  |  |  | 製品評価 |  | ﾃｽﾄﾃﾞﾎﾟ評価 | [10 empty] | 成膜 | SiCﾄﾚｲ | SiCﾄﾚｲ | SiCﾄﾚｲ | SiCﾄﾚｲ | ﾁｬﾝﾊﾞｰ | 除害筒 | 備考
[13 empty] | ﾌﾟﾛｸﾞﾗﾑ No. | SiC ﾄﾚｲ No. | 成膜時間 |  | ﾋｰﾀ温度 | ﾋｰﾀ温度 | SiCﾄﾚｲ | MFCｾﾞﾛ点(sccm) |  | ｶﾞｽ流量(sccm) |  | RFﾊﾟﾜｰ | 圧力 | 時間(計算) | 膜厚 ﾅﾉｽﾍﾟｯｸ (nm) | PIX | 膜厚 | 屈折率 | BHFﾚｰﾄ |  |  | Si基板反り量 (nm) |  |  |  | 反り変化量 (nm) |  | ﾚｰﾄ | 積算 | 積算 | 積算 | 積算 | 積算 | 積算
[6 empty] | 1 | 2 | 3 | 4 | 5 | 6 | 7 |  |  | (分) | (秒) | 設定 | 熱電対 | ｽﾞﾚ | [8 empty] | しわ寄せ | ﾅﾉｽﾍﾟｯｸ |  | ｴｯﾁ前 | ｴｯﾁ後 | ﾚｰﾄ | X方向 |  | Y方向 |  | X方向 | Y方向 |  | ﾃﾞﾎﾟ時間 | ﾃﾞﾎﾟ時間 | ﾃﾞﾎﾟ時間 | ﾃﾞﾎﾟ時間 | ﾃﾞﾎﾟ時間 | ﾃﾞﾎﾟ時間
[17 empty] | (℃) | (℃) |  | SiH4 | N2 | SiH4 | N2 | (W) | (Pa) | (秒) |  | 状態 | (nm) |  | (nm) | (nm) | (nm) | ﾃﾞﾎﾟ前 | ﾃﾞﾎﾟ後 | ﾃﾞﾎﾟ前 | ﾃﾞﾎﾟ後 |  |  | (nm/min) | (分) | (分) | (分) | (分) | (分) | (分)
| 2025-01-01 | 畠山 | HL13B5-BT | SiNホト前 | DE795 | DE795 | - | - | - | - | - | Si小片×1 | 3 | 3C | 3 | 44 | 338 | 338 | OK | [6 empty] | 224 | 113.5 | OK |  | 2.389 | [10 empty] | #REF! | #REF! | #REF! | #REF! | #REF! | #REF!
| 2025-01-01 | 畠山 | HL13B5-BT | SiNホト前 | DE796 | DE796 | - | - | - | - | - | Si小片×1 | 3 | 3C | 3 | 44 | 338 | 338 | OK | [6 empty] | 224 | 98.3 | OK |  | 2.349 | [10 empty] | #REF! | #REF! | #REF! | #REF! | #REF! | #REF!
| 2025-01-01 | 畠山 | HL13B5-BT | SiNホト前 | DE797 | DE797 | - | - | - | - | - | Si小片×1 | 3 | 3C | 3 | 44 | 338 | 338 | OK | [6 empty] | 224 | 97.4 | OK |  | 2.3512 | [10 empty] | #REF! | #REF! | #REF! | #REF! | #REF! | #REF!
| 2025-01-01 | 久保木 | HL13B5-BT | SiNホト前 | DE798 | DE798 | - | - | - | - | - | Si小片×1 | 3 | 3C | 3 | 44 | 338 | 338 | OK | [6 empty] | 224 | 97.5 | OK |  | 2.34385 | [10 empty] | #REF! | #REF! | #REF! | #REF! | #REF! | #REF!
| 2025-01-01 | 久保木 | HL13B5-BT | SiNホト前 | DF800 | DF800 | - | - | - | - | - | Si小片×1 | 3 | 3C | 3 | 44 | 338 | 338 | OK | [6 empty] | 224 | 112.5 | OK |  | 2.3829 | [10 empty] | #REF! | #REF! | #REF! | #REF! | #REF! | #REF!
| 2025-01-01 | 久保木 | HL13B5-BT | SiNホト前 | DF801 | DF801 | - | - | - | - | - | Si小片×1 | 3 | 3C | 3 | 44 | 338 | 338 | OK | [6 empty] | 224 | 112.9 | OK |  | 2.3873 | [10 empty] | #REF! | #REF! | #REF! | #REF! | #REF! | #REF!
| 2025-01-01 | 久保木 | HL13B5-BT | SiNホト前 | DF802 | DF802 | - | - | - | - | - | Si小片×1 | 3 | 3C | 3 | 44 | 338 | 338 | OK | [6 empty] | 224 | 113 | OK |  | 2.38 | [10 empty] | #REF! | #REF! | #REF! | #REF! | #REF! | #REF!
| 2025-01-01 | 渡部 | HL13B5-BT | SiNホト前 | DF803 | DF803 | - | - | - | - | - | Si小片×1 | 3 | 3C | 3 | 44 | 338 | 338 | OK | [6 empty] | 224 | 113.8 | OK |  | 2.378 | [10 empty] | #REF! | #REF! | #REF! | #REF! | #REF! | #REF!
| 2025-01-01 | 渡部 | HL13B5-BT | SiNホト前 | DF804 | DF804 | - | - | - | - | - | Si小片×1 | 3 | 3C | 3 | 44 | 338 | 338 | OK | [6 empty] | 224 | 97.8 | OK |  | 2.353 | [10 empty] | #REF! | #REF! | #REF! | #REF! | #REF! | #REF!
| 2025-01-01 | 渡部 | HL13B5-BT | SiNホト前 | DF805 | DF805 | - | - | - | - | - | Si小片×1 | 3 | 3C | 3 | 44 | 338 | 338 | OK | [6 empty] | 224 | 99.3 | OK |  | 2.359 | [10 empty] | #REF! | #REF! | #REF! | #REF! | #REF! | #REF!
| 2025-01-01 | 渡部 | HL13B5-BT | SiNホト前 | DF806 | DF806 | - | - | - | - | - | Si小片×1 | 3 | 3C | 3 | 44 | 338 | 338 | OK | [6 empty] | 224 | 97.8 | OK |  | 2.36 | [10 empty] | #REF! | #REF! | #REF! | #REF! | #REF! | #REF!
| 2025-01-01 | 渡部 | HL13B5-BT | SiNホト前 | DF807 | DF807 | - | - | - | - | - | Si小片×1 | 3 | 3C | 3 | 44 | 338 | 338 | OK | [6 empty] | 224 | 98.4 | OK |  | 2.36 | [10 empty] | #REF! | #REF! | #REF! | #REF! | #REF! | #REF!
| 2025-01-02 | 久保木 | HL13B5-BT | SiNホト前 | D1A92 | D1A92 | - | - | - | - | - | Si小片×1 | 3 | 3C | 3 | 44 | 338 | 338 | OK | [6 empty] | 224 | 100.3 | OK |  | 2.352 | [10 empty] | #REF! | #REF! | #REF! | #REF! | #REF! | #REF!
| 2025-01-02 | 久保木 | HL13B5-BT | SiNホト前 | D1A94 | D1A94 | - | - | - | - | - | Si小片×1 | 3 | 3C | 3 | 44 | 338 | 338 | OK | [6 empty] | 224 | 99.8 | OK |  | 2.3404 | [10 empty] | #REF! | #REF! | #REF! | #REF! | #REF! | #REF!
| 2025-01-02 | 久保木 | HL13B5-BT | SiNホト前 | D1A95 | D1A95 | - | - | - | - | - | Si小片×1 | 3 | 3C | 3 | 44 | 338 | 338 | OK | [6 empty] | 224 | 100.1 | OK |  | 2.354 | [10 empty] | #REF! | #REF! | #REF! | #REF! | #REF! | #REF!
| 2025-01-02 | 久保木 | HL13B5-BT | SiNホト前 | D1A96 | D1A96 | - | - | - | - | - | Si小片×1 | 3 | 3C | 3 | 44 | 338 | 338 | OK | [6 empty] | 224 | 112.3 | OK |  | 2.3824 | [10 empty] | #REF! | #REF! | #REF! | #REF! | #REF! | #REF!
| 2025-01-02 | 久保木 | HL13B5-BT | SiNホト前 | D1A97 | D1A97 | - | - | - | - | - | Si小片×1 | 3 | 3C | 3 | 44 | 338 | 338 | OK | [6 empty] | 224 | 100.3 | OK |  | 2.348 | [10 empty] | #REF! | #REF! | #REF! | #REF! | #REF! | #REF!
| 2025-01-02 | 久保木 | HL13B5-BT | SiNホト前 | D1A98 | D1A98 | - | - | - | - | - | Si小片×1 | 3 | 3C | 3 | 44 | 338 | 338 | OK | [6 empty] | 224 | 100.2 | OK |  | 2.3483 | [10 empty] | #REF! | #REF! | #REF! | #REF! | #REF! | #REF!
| 2025-01-02 | 久保木 | HL13B5-BT | SiNホト前 | D1A99 | D1A99 | - | - | - | - | - | Si小片×1 | 3 | 3C | 3 | 44 | 338 | 338 | OK | [6 empty] | 224 | 99.9 | OK |  | 2.3466 | [10 empty] | #REF! | #REF! | #REF! | #REF! | #REF! | #REF!
| 2025-01-02 | 栗田 |  |  | チャンバークリーニング | [7 empty] | 38 | ｱﾙﾐﾅ | 118 | 0 | 200 | 200 | - | [21 empty] | 0 | #REF! | #REF! | 0 | 0 | #REF! | クリーニング118分 LOAD：75%→74%、PHASE：15%→14%
| 2025-01-02 | 山本俊 |  |  | チャンバークリーニング | [7 empty] | 38 | ｱﾙﾐﾅ | 118 | 0 | 200 | 200 | - | [21 empty] | 0 | #REF! | #REF! | 0 | 0 | #REF! | クリーニング115分 LOAD：74%→64%、PHASE：14%→15%
| 2025-01-03 | 山本俊 |  |  | 空焼き/3C | [7 empty] | 6 | 3C | 30 | 0 | 359 | 359 | OK | [21 empty] | 0 | #REF! | #REF! | 0 | 0 | #REF!
| 2025-01-03 | 山本俊 |  |  | KARADEPO(ﾄﾚｲ3C×1枚) | [7 empty] | 1 | 3C | 60 | 0 | 359 | 359 | OK | [6 empty] | 3600 | [14 empty] | 0 | #REF! | #REF! | 0 | 0 | #REF!
| 2025-01-03 | 山本俊 |  |  | 空焼き/2A | [7 empty] | 6 | A | 30 | 0 | 359 | 359 | OK | [21 empty] | 0 | #REF! | #REF! | 0 | 0 | #REF!
| 2025-01-03 | 山本俊 |  |  | KARADEPO(ﾄﾚｲA×1枚) | [7 empty] | 1 | A | 60 | 0 | 359 | 359 | OK | [6 empty] | 3600 | [14 empty] | 0 | #REF! | #REF! | 0 | 0 | #REF!
| 2025-01-03 | 山本俊 |  |  | KARADEPO(ﾄﾚｲA×1枚) | [7 empty] | 1 | A | 60 | 0 | 359 | 359 | OK | [6 empty] | 3600 | [14 empty] | 0 | #REF! | #REF! | 0 | 0 | #REF!
| 2025-01-03 | 鈴木 |  |  | KARADEPO(ﾄﾚｲA×1枚) | [7 empty] | 1 | A | 60 | 0 | 359 | 359 | OK | [6 empty] | 3600 | [14 empty] | 0 | #REF! | #REF! | 0 | 0 | #REF!
| 2025-01-03 | 鈴木 |  |  | KARADEPO(ﾄﾚｲA×1枚) | [7 empty] | 1 | A | 60 | 0 | 359 | 359 | OK | [6 empty] | 3600 | [14 empty] | 0 | #REF! | #REF! | 0 | 0 | #REF!
| 2025-01-03 | 鈴木 |  |  | テスト(338.0℃) | - | - | - | - | - | Si | Si小片×2 | 3 | A | 3 | 44 | 338 | 338 | OK | [6 empty] | 224 |  |  | 111.5 | 2.377 | 110.1 | 96.8 | 13.3 | -2170.59 | -118.953 | -941.32 | 0.32437 | 2051.637 | 941.64437 | 29.86607 | 3.733333 | #REF! | #REF! | 0 | 3.733333 | #REF!
| 2025-01-03 | 久保木 | HL13B5-BT | SiNホト前 | D1A9A | D1A9A | - | - | - | - | - | Si小片×1 | 3 | 3C | 3 | 44 | 338 | 338 | OK | [6 empty] | 224 | 110.7 | OK |  | 2.3819 | [10 empty] | 3.733333 | #REF! | #REF! | 3.733333 | 7.466667 | #REF!
| 2025-01-03 | 久保木 | HL13B5-BT | SiNホト前 | D1A9B | D1A9B | - | - | - | - | - | Si小片×1 | 3 | 3C | 3 | 44 | 338 | 338 | OK | [6 empty] | 224 | 110.4 | OK |  | 2.3862 | [10 empty] | 3.733333 | #REF! | #REF! | 7.466667 | 11.2 | #REF!
| 2025-01-03 | 久保木 | HL13B5-BT | SiNホト前 | D1A9C | D1A9C | - | - | - | - | - | Si小片×1 | 3 | 3C | 3 | 44 | 338 | 338 | OK | [6 empty] | 224 | 111.3 | OK |  | 2.388 | [10 empty] | 3.733333 | #REF! | #REF! | 11.2 | 14.93333 | #REF!
| 2025-01-03 | 久保木 | HL13B5-BT | SiNホト前 | D1A9D | D1A9D | - | - | - | - | - | Si小片×1 | 3 | 3C | 3 | 44 | 338 | 338 | OK | [6 empty] | 224 | 111.5 | OK |  | 2.3857 | [10 empty] | 3.733333 | #REF! | #REF! | 14.93333 | 18.66667 | #REF!
| 2025-01-03 | 渡部 | HL13B5-BT | SiNホト前 | D1A9E | D1A9E | - | - | - | - | - | Si小片×1 | 3 | 3C | 3 | 44 | 338 | 338 | OK | [6 empty] | 224 | 111.4 | OK |  | 2.383 | [10 empty] | 3.733333 | #REF! | #REF! | 18.66667 | 22.4 | #REF!
| 2025-01-03 | 渡部 | HL13B5-BT | SiNホト前 | D1A9F | D1A9F | - | - | - | - | - | Si小片×1 | 3 | 3C | 3 | 44 | 338 | 338 | OK | [6 empty] | 224 | 95.5 | OK |  | 2.349 | [10 empty] | 3.733333 | #REF! | #REF! | 22.4 | 26.13333 | #REF!
| 2025-01-03 | 渡部 | HL13B5-BT | SiNホト前 | D1A9G | D1A9G | - | - | - | - | - | Si小片×1 | 3 | 3C | 3 | 44 | 338 | 338 | OK | [6 empty] | 224 | 111.7 | OK |  | 2.386 | [10 empty] | 3.733333 | #REF! | #REF! | 26.13333 | 29.86667 | #REF!
| 2025-01-03 | 渡部 | HL13B5-BT | SiNホト前 | D1A9H | D1A9H | - | - | - | - | - | Si小片×1 | 3 | 3C | 3 | 44 | 338 | 338 | OK | [6 empty] | 224 | 111.9 | OK |  | 2.387 | [10 empty] | 3.733333 | #REF! | #REF! | 29.86667 | 33.6 | #REF!
| 2025-01-03 | 渡部 | HL13B5-BT | SiNホト前 | DF808 | DF808 | - | - | - | - | - | Si小片×1 | 3 | 3C | 3 | 44 | 338 | 338 | OK | [6 empty] | 224 | 96.9 | OK |  | 2.354 | [10 empty] | 3.733333 | #REF! | #REF! | 33.6 | 37.33333 | #REF!
| 2025-01-03 | 渡部 | HL13B5-BT | SiNホト前 | DF809 | DF809 | - | - | - | - | - | Si小片×1 | 3 | 3C | 3 | 44 | 338 | 338 | OK | [6 empty] | 224 | 111.7 | OK |  | 2.39 | [10 empty] | 3.733333 | #REF! | #REF! | 37.33333 | 41.06667 | #REF!
| 2025-01-03 | 渡部 | HL13B5-BT | SiNホト前 | DF810 | DF810 | - | - | - | - | - | Si小片×1 | 3 | 3C | 3 | 44 | 338 | 338 | OK | [6 empty] | 224 | 97.2 | OK |  | 2.35 | [10 empty] | 3.733333 | #REF! | #REF! | 41.06667 | 44.8 | #REF!
| 2025-01-03 | 渡部 | HL13B5-BT | SiNホト前 | DF811 | DF811 | - | - | - | - | - | Si小片×1 | 3 | 3C | 3 | 44 | 338 | 338 | OK | [6 empty] | 224 | 112.4 | OK |  | 2.386 | [10 empty] | 3.733333 | #REF! | #REF! | 44.8 | 48.53333 | #REF!
| 2025-01-04 | 久保木 | HL13B5-BT | SiNホト前 | DF812 | DF812 | - | - | - | - | - | Si小片×1 | 3 | 3C | 3 | 44 | 338 | 338 | OK | [6 empty] | 224 | 98 | OK |  | 2.3519 | [10 empty] | 3.733333 | #REF! | #REF! | 48.53333 | 52.26667 | #REF!
| 2025-01-04 | 久保木 | HL13B5-BT | SiNホト前 | DE799 | DE799 | - | - | - | - | - | Si小片×1 | 3 | 3C | 3 | 44 | 338 | 338 | OK | [6 empty] | 224 | 111.9 | OK |  | 2.3863 | [10 empty] | 3.733333 | #REF! | #REF! | 52.26667 | 56 | #REF!
| 2025-01-04 | 久保木 | HL13B5-BT | SiNホト前 | DE800 | DE800 | - | - | - | - | - | Si小片×1 | 3 | 3C | 3 | 44 | 338 | 338 | OK | [6 empty] | 224 | 113.6 | OK |  | 2.3914 | [10 empty] | 3.733333 | #REF! | #REF! | 56 | 59.73333 | #REF!
| 2025-01-04 | 久保木 | HL13B5-BT | SiNホト前 | DE801 | DE801 | - | - | - | - | - | Si小片×1 | 3 | 3C | 3 | 44 | 338 | 338 | OK | [6 empty] | 224 | 95.7 | OK |  | 2.3489 | [10 empty] | 3.733333 | #REF! | #REF! | 59.73333 | 63.46667 | #REF!
| 2025-01-04 | 久保木 | HL13B5-BT | SiNホト前 | DE812 | DE812 | - | - | - | - | - | Si小片×1 | 3 | 3C | 3 | 44 | 338 | 338 | OK | [6 empty] | 224 | 112.3 | OK |  | 2.3892 | [10 empty] | 3.733333 | #REF! | #REF! | 63.46667 | 67.2 | #REF!
| 2025-01-04 | 渡部 | HL13B5-BT | SiNホト前 | DE813 | DE813 | - | - | - | - | - | Si小片×1 | 3 | 3C | 3 | 44 | 338 | 338 | OK | [6 empty] | 224 | 111.7 | OK |  | 2.385 | [10 empty] | 3.733333 | #REF! | #REF! | 67.2 | 70.93333 | #REF!
| 2025-01-04 | 渡部 | HL13B5-BT | SiNホト前 | DE814 | DE814 | - | - | - | - | - | Si小片×1 | 3 | 3C | 3 | 44 | 338 | 338 | OK | [6 empty] | 224 | 97.8 | OK |  | 2.347 | [10 empty] | 3.733333 | #REF! | #REF! | 70.93333 | 74.66667 | #REF!
| 2025-01-04 | 渡部 | HL13B5-BT | SiNホト前 | DE815 | DE815 | - | - | - | - | - | Si小片×1 | 3 | 3C | 3 | 44 | 338 | 338 | OK | [6 empty] | 224 | 112.3 | OK |  | 2.405 | [10 empty] | 3.733333 | #REF! | #REF! | 74.66667 | 78.4 | #REF!
| 2025-01-04 | 渡部 | HL13B5-BT | SiNホト前 | DE816 | DE816 | - | - | - | - | - | Si小片×1 | 3 | 3C | 3 | 44 | 338 | 338 | OK | [6 empty] | 224 | 112.9 | OK |  | 2.392 | [10 empty] | 3.733333 | #REF! | #REF! | 78.4 | 82.13333 | #REF!
| 2025-01-04 | 渡部 | HL13B5-BT | SiNホト前 | D1ABH | D1ABH | - | - | - | - | - | Si小片×1 | 3 | 3C | 3 | 44 | 338 | 338 | OK | [6 empty] | 224 | 96.6 | OK |  | 2.344 | [10 empty] | 3.733333 | #REF! | #REF! | 82.13333 | 85.86667 | #REF!
| 2025-01-04 | 渡部 | HL13B5-BT | SiNホト前 | D1ABJ | D1ABJ | - | - | - | - | - | Si小片×1 | 3 | 3C | 3 | 44 | 338 | 338 | OK | [6 empty] | 224 | 113 | OK |  | 2.381 | [10 empty] | 3.733333 | #REF! | #REF! | 85.86667 | 89.6 | #REF!
| 2025-01-04 | 渡部 | HL13B5-BT | SiNホト前 | D1ABK | D1ABK | - | - | - | - | - | Si小片×1 | 3 | 3C | 3 | 44 | 338 | 338 | OK | [6 empty] | 224 | 111.6 | OK |  | 2.376 | [10 empty] | 3.733333 | #REF! | #REF! | 89.6 | 93.33333 | #REF!
| 2025-01-04 | 渡部 | HL13B5-BT | SiNホト前 | D1ABL | D1ABL | - | - | - | - | - | Si小片×1 | 3 | 3C | 3 | 44 | 338 | 338 | OK | [6 empty] | 224 | 97.6 | OK |  | 2.343 | [10 empty] | 3.733333 | #REF! | #REF! | 93.33333 | 97.06667 | #REF!
| 2025-01-05 | 畑中 | HL13B5-BT | SiNホト前 | D1ABM | D1ABM | - | - | - | - | - | Si小片×1 | 3 | 3C | 3 | 44 | 338 | 338 | OK | [6 empty] | 224 | 112.9 | OK |  | 2.387 | [10 empty] | 3.733333 | #REF! | #REF! | 97.06667 | 100.8 | #REF!
| 2025-01-05 | 畑中 | HL13B5-BT | SiNホト前 | D1ABN | D1ABN | - | - | - | - | - | Si小片×1 | 3 | 3C | 3 | 44 | 338 | 338 | OK | [6 empty] | 224 | 112.8 | OK |  | 2.389 | [10 empty] | 3.733333 | #REF! | #REF! | 100.8 | 104.5333 | #REF!
| 2025-01-05 | 畑中 | HL13B5-BT | SiNホト前 | D1ABP | D1ABP | - | - | - | - | - | Si小片×1 | 3 | 3C | 3 | 44 | 338 | 338 | OK | [6 empty] | 224 | 100.2 | OK |  | 2.356 | [10 empty] | 3.733333 | #REF! | #REF! | 104.5333 | 108.2667 | #REF!
| 2025-01-05 | 畑中 | HL13B5-BT | SiNホト前 | D1ABQ | D1ABQ | - | - | - | - | - | Si小片×1 | 3 | 3C | 3 | 44 | 338 | 338 | OK | [6 empty] | 224 | 111.6 | OK |  | 2.383 | [10 empty] | 3.733333 | #REF! | #REF! | 108.2667 | 112 | #REF!
| 2025-01-05 | 清水 | HL13B5-BT | SiNホト前 | DE817 | DE817 | - | - | - | - | - | Si小片×1 | 3 | 3C | 3 | 44 | 338 | 338 | OK | [6 empty] | 224 | 111.4 | OK |  | 2.383 | [10 empty] | 3.733333 | #REF! | #REF! | 112 | 115.7333 | #REF!
| 2025-01-05 | 畑中 | HL13B5-BT | SiNホト前 | DE818 | DE818 | - | - | - | - | - | Si小片×1 | 3 | 3C | 3 | 44 | 338 | 338 | OK | [6 empty] | 224 | 95.8 | OK |  | 2.347 | [10 empty] | 3.733333 | #REF! | #REF! | 115.7333 | 119.4667 | #REF!
| 2025-01-05 | 畑中 | HL13B5-BT | SiNホト前 | DE819 | DE819 | - | - | - | - | - | Si小片×1 | 3 | 3C | 3 | 44 | 338 | 338 | OK | [6 empty] | 224 | 97.2 | OK |  | 2.35 | [10 empty] | 3.733333 | #REF! | #REF! | 119.4667 | 123.2 | #REF!
| 2025-01-05 | 畑中 | HL13B5-BT | SiNホト前 | DE820 | DE820 | - | - | - | - | - | Si小片×1 | 3 | 3C | 3 | 44 | 338 | 338 | OK | [6 empty] | 224 | 97.9 | OK |  | 2.358 | [10 empty] | 3.733333 | #REF! | #REF! | 123.2 | 126.9333 | #REF!
| 2025-01-05 | 高橋翔 | HL13B5-BT | SiNホト前 | DE821 | DE821 | - | - | - | - | - | Si小片×1 | 3 | 3C | 3 | 44 | 338 | 338 | OK | [6 empty] | 224 | 97.5 | OK |  | 2.349 | [10 empty] | 3.733333 | #REF! | #REF! | 126.9333 | 130.6667 | #REF!
| 2025-01-05 | 高橋翔 | HL13B5-BT | SiNホト前 | DE822 | DE822 | - | - | - | - | - | Si小片×1 | 3 | 3C | 3 | 44 | 338 | 338 | OK | [6 empty] | 224 | 99.4 | OK |  | 2.36 | [10 empty] | 3.733333 | #REF! | #REF! | 130.6667 | 134.4 | #REF!
| 2025-01-05 | 高橋翔 | HL13B5-BT | SiNホト前 | DE823 | DE823 | - | - | - | - | - | Si小片×1 | 3 | 3C | 3 | 44 | 338 | 338 | OK | [6 empty] | 224 | 97.1 | OK |  | 2.347 | [10 empty] | 3.733333 | #REF! | #REF! | 134.4 | 138.1333 | #REF!
| 2025-01-05 | 畠山 |  |  | SiH4ﾎﾞﾝﾍﾞ切り替えR⇒L)/空流し | [20 empty] | 0 | [14 empty] | 3.733333 | #REF! | #REF! | 134.4 | 138.1333 | #REF!
| 2025-01-06 | 畑中 | HL13B5-BT | SiNホト前 | DF814 | DF814 | - | - | - | - | - | Si小片×1 | 3 | 3C | 3 | 44 | 338 | 338 | OK | [6 empty] | 224 | 113.5 | OK |  | 2.383 | [10 empty] | 3.733333 | #REF! | #REF! | 138.1333 | 141.8667 | #REF!
| 2025-01-06 | 畑中 | HL13B5-BT | SiNホト前 | DF815 | DF815 | - | - | - | - | - | Si小片×1 | 3 | 3C | 3 | 44 | 338 | 338 | OK | [6 empty] | 224 | 96.5 | OK |  | 2.347 | [10 empty] | 3.733333 | #REF! | #REF! | 141.8667 | 145.6 | #REF!
| 2025-01-06 | 畑中 | HL13B5-BT | SiNホト前 | DF817 | DF817 | - | - | - | - | - | Si小片×1 | 3 | 3C | 3 | 44 | 338 | 338 | OK | [6 empty] | 224 | 97.1 | OK |  | 2.354 | [10 empty] | 3.733333 | #REF! | #REF! | 145.6 | 149.3333 | #REF!
| 2025-01-06 | 畑中 | HL13B5-BT | SiNホト前 | DF818 | DF818 | - | - | - | - | - | Si小片×1 | 3 | 3C | 3 | 44 | 338 | 338 | OK | [6 empty] | 224 | 97.2 | OK |  | 2.349 | [10 empty] | 3.733333 | #REF! | #REF! | 149.3333 | 153.0667 | #REF!
| 2025-01-06 | 畑中 | HL13B5-BT | SiNホト前 | DF819 | DF819 | - | - | - | - | - | Si小片×1 | 3 | 3C | 3 | 44 | 338 | 338 | OK | [6 empty] | 224 | 97.1 | OK |  | 2.353 | [10 empty] | 3.733333 | #REF! | #REF! | 153.0667 | 156.8 | #REF!
| 2025-01-06 | 畑中 | HL13B5-BT | SiNホト前 | DF820 | DF820 | - | - | - | - | - | Si小片×1 | 3 | 3C | 3 | 44 | 338 | 338 | OK | [6 empty] | 224 | 98.8 | OK |  | 2.348 | [10 empty] | 3.733333 | #REF! | #REF! | 156.8 | 160.5333 | #REF!
| 2025-01-06 | 高橋翔 | HL13B5-BT | SiNホト前 | D1AD9 | D1AD9 | - | - | - | - | - | Si小片×1 | 3 | 3C | 3 | 44 | 338 | 338 | OK | [6 empty] | 224 | 99 | OK |  | 2.346 | [10 empty] | 3.733333 | #REF! | #REF! | 160.5333 | 164.2667 | #REF!
| 2025-01-06 | 高橋翔 | HL13B5-BT | SiNホト前 | D1ADA | D1ADA | - | - | - | - | - | Si小片×1 | 3 | 3C | 3 | 44 | 338 | 338 | OK | [6 empty] | 224 | 97.4 | OK |  | 2.342 | [10 empty] | 3.733333 | #REF! | #REF! | 164.2667 | 168 | #REF!
| 2025-01-06 | 高橋翔 | HL13B5-BT | SiNホト前 | D1ADB | D1ADB | - | - | - | - | - | Si小片×1 | 3 | 3C | 3 | 44 | 338 | 338 | OK | [6 empty] | 224 | 113.6 | OK |  | 2.357 | [10 empty] | 3.733333 | #REF! | #REF! | 168 | 171.7333 | #REF!
| 2025-01-06 | 高橋翔 | HL13B5-BT | SiNホト前 | D1ADC | D1ADC | - | - | - | - | - | Si小片×1 | 3 | 3C | 3 | 44 | 338 | 338 | OK | [6 empty] | 224 | 100.1 | OK |  | 2.349 | [10 empty] | 3.733333 | #REF! | #REF! | 171.7333 | 175.4667 | #REF!
| 2025-01-06 | 高橋翔 | HL13B5-BT | SiNホト前 | D1ADD | D1ADD | - | - | - | - | - | Si小片×1 | 3 | 3C | 3 | 44 | 338 | 338 | OK | [6 empty] | 224 | 98.7 | OK |  | 2.346 | [10 empty] | 3.733333 | #REF! | #REF! | 175.4667 | 179.2 | #REF!
| 2025-01-06 | 高橋翔 | HL13B5-BT | SiNホト前 | D1ADE | D1ADE | - | - | - | - | - | Si小片×1 | 3 | 3C | 3 | 44 | 338 | 338 | OK | [6 empty] | 224 | 97.9 | OK |  | 2.342 | [10 empty] | 3.733333 | #REF! | #REF! | 179.2 | 182.9333 | #REF!
| 2025-01-06 | 高橋翔 | HL13B5-BT | SiNホト前 | D1ADF | D1ADF | - | - | - | - | - | Si小片×1 | 3 | 3C | 3 | 44 | 338 | 338 | OK | [6 empty] | 224 | 97.4 | OK |  | 2.35 | [10 empty] | 3.733333 | #REF! | #REF! | 182.9333 | 186.6667 | #REF!
| 2025-01-06 | 高橋翔 | HL13B5-BT | SiNホト前 | D1ADG | D1ADG | - | - | - | - | - | Si小片×1 | 3 | 3C | 3 | 44 | 338 | 338 | OK | [6 empty] | 224 | 97.2 | OK |  | 2.341 | [10 empty] | 3.733333 | #REF! | #REF! | 186.6667 | 190.4 | #REF!
| 2025-01-07 | 藤本 |  |  | チャンバークリーニング | [7 empty] | 38 | ｱﾙﾐﾅ | 106 | 0 | 200 | 200 | - | [21 empty] | 0 | #REF! | #REF! | 0 | 0 | #REF! | クリーニング106分 LOAD：75%→73%、PHASE：15%→15%
| 2025-01-07 | 藤本 |  |  | チャンバークリーニング | [7 empty] | 38 | ｱﾙﾐﾅ | 106 | 0 | 200 | 200 | - | [21 empty] | 0 | #REF! | #REF! | 0 | 0 | #REF! | クリーニング106分 LOAD：73%→64%、PHASE：15%→15%
| 2025-01-07 | 清水 |  |  | 空焼き/3C | [7 empty] | 6 | 3C | 30 | 0 | 359 | 359 | OK | [21 empty] | 0 | #REF! | #REF! | 0 | 0 | #REF!
| 2025-01-07 | 清水 |  |  | KARADEPO(ﾄﾚｲ3C×1枚) | [7 empty] | 1 | 3C | 60 | 0 | 359 | 359 | OK | [6 empty] | 3600 | [14 empty] | 0 | #REF! | #REF! | 0 | 0 | #REF!
| 2025-01-07 | 清水 |  |  | 空焼き/2A | [7 empty] | 6 | A | 30 | 0 | 359 | 359 | OK | [21 empty] | 0 | #REF! | #REF! | 0 | 0 | #REF!
| 2025-01-07 | 清水 |  |  | KARADEPO(ﾄﾚｲA×1枚) | [7 empty] | 1 | A | 60 | 0 | 359 | 359 | OK | [6 empty] | 3600 | [14 empty] | 0 | #REF! | #REF! | 0 | 0 | #REF!
| 2025-01-07 | 清水 |  |  | KARADEPO(ﾄﾚｲA×1枚) | [7 empty] | 1 | A | 60 | 0 | 359 | 359 | OK | [6 empty] | 3600 | [14 empty] | 0 | #REF! | #REF! | 0 | 0 | #REF!
| 2025-01-07 | 清水 |  |  | KARADEPO(ﾄﾚｲA×1枚) | [7 empty] | 1 | A | 60 | 0 | 359 | 359 | OK | [6 empty] | 3600 | [14 empty] | 0 | #REF! | #REF! | 0 | 0 | #REF!
| 2025-01-07 | 清水 |  |  | KARADEPO(ﾄﾚｲA×1枚) | [7 empty] | 1 | A | 60 | 0 | 359 | 359 | OK | [6 empty] | 3600 | [14 empty] | 0 | #REF! | #REF! | 0 | 0 | #REF!
| 2025-01-07 | 清水 |  |  | テスト(338.0℃) | - | - | - | - | - | Si | Si小片×2 | 3 | A | 3 | 44 | 338 | 338 | OK | [6 empty] | 224 |  |  | 111.8 | 2.392 | 110.6 | 97.8 | 12.8 | -3361.25 | -2557.65 | -2708.16 | -1576.53 | 803.6 | 1131.63 | 29.94643 | 3.733333 | #REF! | #REF! | 0 | 3.733333 | #REF!
| 2025-01-07 | 高橋翔 | HL13B5-BT | SiNホト前 | D1ADR | D1ADR | - | - | - | - | - | Si小片×1 | 3 | 3C | 3 | 44 | 338 | 338 | OK | [6 empty] | 224 | 111.3 | OK |  | 2.386 | [10 empty] | 3.733333 | #REF! | #REF! | 3.733333 | 7.466667 | #REF!
| 2025-01-07 | 高橋翔 | HL13B5-BT | SiNホト前 | D1ADS | D1ADS | - | - | - | - | - | Si小片×1 | 3 | 3C | 3 | 44 | 338 | 338 | OK | [6 empty] | 224 | 98.3 | OK |  | 2.354 | [10 empty] | 3.733333 | #REF! | #REF! | 7.466667 | 11.2 | #REF!
| 2025-01-07 | 高橋翔 | HL13B5-BT | SiNホト前 | D1ADT | D1ADT | - | - | - | - | - | Si小片×1 | 3 | 3C | 3 | 44 | 338 | 338 | OK | [6 empty] | 224 | 112.4 | OK |  | 2.39 | [10 empty] | 3.733333 | #REF! | #REF! | 11.2 | 14.93333 | #REF!
| 2025-01-07 | 高橋翔 | HL13B5-BT | SiNホト前 | D1ADU | D1ADU | - | - | - | - | - | Si小片×1 | 3 | 3C | 3 | 44 | 338 | 338 | OK | [6 empty] | 224 | 96.9 | OK |  | 2.355 | [10 empty] | 3.733333 | #REF! | #REF! | 14.93333 | 18.66667 | #REF!
| 2025-01-07 | 高橋翔 | HL13B5-BT | SiNホト前 | D1ADV | D1ADV | - | - | - | - | - | Si小片×1 | 3 | 3C | 3 | 44 | 338 | 338 | OK | [6 empty] | 224 | 112.6 | OK |  | 2.403 | [10 empty] | 3.733333 | #REF! | #REF! | 18.66667 | 22.4 | #REF!
| 2025-01-07 | 高橋翔 | HL13B5-BT | SiNホト前 | D1ADW | D1ADW | - | - | - | - | - | Si小片×1 | 3 | 3C | 3 | 44 | 338 | 338 | OK | [6 empty] | 224 | 111.7 | OK |  | 2.401 | [10 empty] | 3.733333 | #REF! | #REF! | 22.4 | 26.13333 | #REF!
| 2025-01-07 | 高橋翔 | HL13B5-BT | SiNホト前 | D1ADX | D1ADX | - | - | - | - | - | Si小片×1 | 3 | 3C | 3 | 44 | 338 | 338 | OK | [6 empty] | 224 | 99 | OK |  | 2.367 | [10 empty] | 3.733333 | #REF! | #REF! | 26.13333 | 29.86667 | #REF!
| 2025-01-07 | 高橋翔 | HL13B5-BT | SiNホト前 | D1ADY | D1ADY | - | - | - | - | - | Si小片×1 | 3 | 3C | 3 | 44 | 338 | 338 | OK | [6 empty] | 224 | 111.8 | OK |  | 2.386 | [10 empty] | 3.733333 | #REF! | #REF! | 29.86667 | 33.6 | #REF!
| 2025-01-07 | 高橋翔 | HL13B5-BT | SiNホト前 | D1ADH | D1ADH | - | - | - | - | - | Si小片×1 | 3 | 3C | 3 | 44 | 338 | 338 | OK | [6 empty] | 224 | 97.2 | OK |  | 2.351 | [10 empty] | 3.733333 | #REF! | #REF! | 33.6 | 37.33333 | #REF!
| 2025-01-07 | 高橋翔 | HL13B5-BT | SiNホト前 | D1ADJ | D1ADJ | - | - | - | - | - | Si小片×1 | 3 | 3C | 3 | 44 | 338 | 338 | OK | [6 empty] | 224 | 97.3 | OK |  | 2.356 | [10 empty] | 3.733333 | #REF! | #REF! | 37.33333 | 41.06667 | #REF!
| 2025-01-07 | 高橋翔 | HL13B5-BT | SiNホト前 | D1ADP | D1ADP | - | - | - | - | - | Si小片×1 | 3 | 3C | 3 | 44 | 338 | 338 | OK | [6 empty] | 224 | 97.3 | OK |  | 2.353 | [10 empty] | 3.733333 | #REF! | #REF! | 41.06667 | 44.8 | #REF!
| 2025-01-08 | 渡部 | HL13B5-BT | SiNホト前 | D1ADZ | D1ADZ | - | - | - | - | - | Si小片×1 | 3 | 3C | 3 | 44 | 338 | 338 | OK | [6 empty] | 224 | 111.5 | OK |  | 2.384 | [10 empty] | 3.733333 | #REF! | #REF! | 44.8 | 48.53333 | #REF!
| 2025-01-08 | 渡部 | HL13B5-BT | SiNホト前 | D1AE0 | D1AE0 | - | - | - | - | - | Si小片×1 | 3 | 3C | 3 | 44 | 338 | 338 | OK | [6 empty] | 224 | 113 | OK |  | 2.383 | [10 empty] | 3.733333 | #REF! | #REF! | 48.53333 | 52.26667 | #REF!
| 2025-01-08 | 渡部 | HL13B5-BT | SiNホト前 | D1AE1 | D1AE1 | - | - | - | - | - | Si小片×1 | 3 | 3C | 3 | 44 | 338 | 338 | OK | [6 empty] | 224 | 112.4 | OK |  | 2.385 | [10 empty] | 3.733333 | #REF! | #REF! | 52.26667 | 56 | #REF!
| 2025-01-08 | 渡部 | HL13B5-BT | SiNホト前 | D1AE2 | D1AE2 | - | - | - | - | - | Si小片×1 | 3 | 3C | 3 | 44 | 338 | 338 | OK | [6 empty] | 224 | 97.2 | OK |  | 2.353 | [10 empty] | 3.733333 | #REF! | #REF! | 56 | 59.73333 | #REF!
| 2025-01-08 | 渡部 | HL13B5-BT | SiNホト前 | D1AE7 | D1AE7 | - | - | - | - | - | Si小片×1 | 3 | 3C | 3 | 44 | 338 | 338 | OK | [6 empty] | 224 | 97.2 | OK |  | 2.352 | [10 empty] | 3.733333 | #REF! | #REF! | 59.73333 | 63.46667 | #REF!
| 2025-01-08 | 渡部 | HL13B5-BT | SiNホト前 | D1AE8 | D1AE8 | - | - | - | - | - | Si小片×1 | 3 | 3C | 3 | 44 | 338 | 338 | OK | [6 empty] | 224 | 96.3 | OK |  | 2.349 | [10 empty] | 3.733333 | #REF! | #REF! | 63.46667 | 67.2 | #REF!
| 2025-01-08 | 渡部 | HL13B5-BT | SiNホト前 | D1AE9 | D1AE9 | - | - | - | - | - | Si小片×1 | 3 | 3C | 3 | 44 | 338 | 338 | OK | [6 empty] | 224 | 96.6 | OK |  | 2.349 | [10 empty] | 3.733333 | #REF! | #REF! | 67.2 | 70.93333 | #REF!
| 2025-01-08 | 渡部 | HL13B5-BT | SiNホト前 | D1AEA | D1AEA | - | - | - | - | - | Si小片×1 | 3 | 3C | 3 | 44 | 338 | 338 | OK | [6 empty] | 224 | 96.7 | OK |  | 2.353 | [10 empty] | 3.733333 | #REF! | #REF! | 70.93333 | 74.66667 | #REF!
| 2025-01-08 | 渡部 | HL13B5-BT | SiNホト前 | DE825 | DE825 | - | - | - | - | - | Si小片×1 | 3 | 3C | 3 | 44 | 338 | 338 | OK | [6 empty] | 224 | 112 | OK |  | 2.382 | [10 empty] | 3.733333 | #REF! | #REF! | 74.66667 | 78.4 | #REF!
| 2025-01-08 | 渡部 | HL13B5-BT | SiNホト前 | DE826 | DE826 | - | - | - | - | - | Si小片×1 | 3 | 3C | 3 | 44 | 338 | 338 | OK | [6 empty] | 224 | 112.8 | OK |  | 2.379 | [10 empty] | 3.733333 | #REF! | #REF! | 78.4 | 82.13333 | #REF!
| 2025-01-08 | 渡部 | HL13B5-BT | SiNホト前 | DE827 | DE827 | - | - | - | - | - | Si小片×1 | 3 | 3C | 3 | 44 | 338 | 338 | OK | [6 empty] | 224 | 112.7 | OK |  | 2.382 | [10 empty] | 3.733333 | #REF! | #REF! | 82.13333 | 85.86667 | #REF!
| 2025-01-08 | 渡部 | HL13B5-BT | SiNホト前 | DE828 | DE828 | - | - | - | - | - | Si小片×1 | 3 | 3C | 3 | 44 | 338 | 338 | OK | [6 empty] | 224 | 113 | OK |  | 2.38 | [10 empty] | 3.733333 | #REF! | #REF! | 85.86667 | 89.6 | #REF!
| 2025-01-08 | 久保木 | HL13B5-BT | SiNホト前 | D1AEB | D1AEB | - | - | - | - | - | Si小片×1 | 3 | 3C | 3 | 44 | 338 | 338 | OK | [6 empty] | 224 | 112.5 | OK |  | 2.3832 | [10 empty] | 3.733333 | #REF! | #REF! | 89.6 | 93.33333 | #REF!
| 2025-01-08 | 久保木 | HL13B5-BT | SiNホト前 | D1AEC | D1AEC | - | - | - | - | - | Si小片×1 | 3 | 3C | 3 | 44 | 338 | 338 | OK | [6 empty] | 224 | 112.7 | OK |  | 2.3895 | [10 empty] | 3.733333 | #REF! | #REF! | 93.33333 | 97.06667 | #REF!
| 2025-01-08 | 久保木 | HL13B5-BT | SiNホト前 | D1AED | D1AED | - | - | - | - | - | Si小片×1 | 3 | 3C | 3 | 44 | 338 | 338 | OK | [6 empty] | 224 | 95.9 | OK |  | 2.3487 | [10 empty] | 3.733333 | #REF! | #REF! | 97.06667 | 100.8 | #REF!
| 2025-01-08 | 久保木 | HL13B5-BT | SiNホト前 | D1AEE | D1AEE | - | - | - | - | - | Si小片×1 | 3 | 3C | 3 | 44 | 338 | 338 | OK | [6 empty] | 224 | 97.6 | OK |  | 2.3478 | [10 empty] | 3.733333 | #REF! | #REF! | 100.8 | 104.5333 | #REF!
| 2025-01-09 | 檜山 | 200G LIPD 4inch | SiNホト前 | TEST DEPO | - | - | - | - | - | - | Si小片×1 | 24 | 4A | 6 | 11 | 370 | 370 | OK | [6 empty] | 371 | 109.6 | [13 empty] | 3.733333 | #REF! | #REF! | 100.8 | 110.7167 | #REF!
| 2025-01-09 | 檜山 | 200G LIPD 4inch | SiNホト前 | RU024 | RU024 | - | - | - | - | - | Si小片×1 | 24 | 4A | 6 | 11 | 370 | 370 | OK | [6 empty] | 371 | 111.5 | - |  |  | 111.7 | 76.3 | 35.4 | [7 empty] | 3.733333 | #REF! | #REF! | 100.8 | 116.9 | #REF!
| 2025-01-09 | 鈴木 | 200G LIPD 4inch | SiNホト前 | RU025 | RU025 | - | - | - | - | - | Si小片×1 | 24 | 4A | 6 | 11 | 370 | 370 | OK | [6 empty] | 371 | 111.6 | - |  |  | 111.6 | 75.1 | 36.5 | [7 empty] | 3.733333 | #REF! | #REF! | 100.8 | 123.0833 | #REF!
| 2025-01-09 | 鈴木 | 200G LIPD 4inch | SiNホト前 | RU026 | RU026 | - | - | - | - | - | Si小片×1 | 24 | 4A | 6 | 11 | 370 | 370 | OK | [6 empty] | 371 | 111.8 | - |  |  | 111.4 | 74.6 | 36.8 | [7 empty] | 3.733333 | #REF! | #REF! | 100.8 | 129.2667 | #REF!
| 2025-01-09 | 鈴木 | 200G LIPD 4inch | SiNホト前 | RU027 | RU027 | - | - | - | - | - | Si小片×1 | 24 | 4A | 6 | 11 | 370 | 370 | OK | [6 empty] | 371 | 111.3 | - |  |  | 111.1 | 74.8 | 36.3 | [7 empty] | 3.733333 | #REF! | #REF! | 100.8 | 135.45 | #REF!
| 2025-01-10 | 渡部 | HL13B5-BT | SiNホト前 | D1AE3 | D1AE3 | - | - | - | - | - | Si小片×1 | 3 | 3C | 3 | 44 | 338 | 338 | OK | [6 empty] | 224 | 111.2 | OK |  | 2.389 | [10 empty] | 3.733333 | #REF! | #REF! | 104.5333 | 139.1833 | #REF!
| 2025-01-10 | 渡部 | HL13B5-BT | SiNホト前 | D1AE4 | D1AE4 | - | - | - | - | - | Si小片×1 | 3 | 3C | 3 | 44 | 338 | 338 | OK | [6 empty] | 224 | 96.1 | OK |  | 2.352 | [10 empty] | 3.733333 | #REF! | #REF! | 108.2667 | 142.9167 | #REF!
| 2025-01-10 | 久保木 | HL13B5-BT | SiNホト前 | DE829 | DE829 | - | - | - | - | - | Si小片×1 | 3 | 3C | 3 | 44 | 338 | 338 | OK | [6 empty] | 224 | 113.6 | OK |  | 2.3846 | [10 empty] | 3.733333 | #REF! | #REF! | 112 | 146.65 | #REF!
| 2025-01-10 | 久保木 | HL13B5-BT | SiNホト前 | DE830 | DE830 | - | - | - | - | - | Si小片×1 | 3 | 3C | 3 | 44 | 338 | 338 | OK | [6 empty] | 224 | 113.8 | OK |  | 2.3981 | [10 empty] | 3.733333 | #REF! | #REF! | 115.7333 | 150.3833 | #REF!
| 2025-01-10 | 久保木 | HL13B5-BT | SiNホト前 | DE831 | DE831 | - | - | - | - | - | Si小片×1 | 3 | 3C | 3 | 44 | 338 | 338 | OK | [6 empty] | 224 | 112.7 | OK |  | 2.3791 | [10 empty] | 3.733333 | #REF! | #REF! | 119.4667 | 154.1167 | #REF!
| 2025-01-10 | 久保木 | HL13B5-BT | SiNホト前 | DE832 | DE832 | - | - | - | - | - | Si小片×1 | 3 | 3C | 3 | 44 | 338 | 338 | OK | [6 empty] | 224 | 98 | OK |  | 2.3558 | [10 empty] | 3.733333 | #REF! | #REF! | 123.2 | 157.85 | #REF!
| 2025-01-11 | 渡部 | HL13B5-BT | SiNホト前 | DE837 | DE837 | - | - | - | - | - | Si小片×1 | 3 | 3C | 3 | 44 | 338 | 338 | OK | [6 empty] | 224 | 111.2 | OK |  | 2.317 | [10 empty] | 3.733333 | #REF! | #REF! | 126.9333 | 161.5833 | #REF!
| 2025-01-11 | 渡部 | HL13B5-BT | SiNホト前 | DE838 | DE838 | - | - | - | - | - | Si小片×1 | 3 | 3C | 3 | 44 | 338 | 338 | OK | [6 empty] | 224 | 98.5 | OK |  | 2.354 | [10 empty] | 3.733333 | #REF! | #REF! | 130.6667 | 165.3167 | #REF!
| 2025-01-11 | 渡部 | HL13B5-BT | SiNホト前 | DE840 | DE840 | - | - | - | - | - | Si小片×1 | 3 | 3C | 3 | 44 | 338 | 338 | OK | [6 empty] | 224 | 96.6 | OK |  | 2.346 | [10 empty] | 3.733333 | #REF! | #REF! | 134.4 | 169.05 | #REF!
| 2025-01-11 | 渡部 | HL13B5-BT | SiNホト前 | D1AEF | D1AEF | - | - | - | - | - | Si小片×1 | 3 | 3C | 3 | 44 | 338 | 338 | OK | [6 empty] | 224 | 98 | OK |  | 2.349 | [10 empty] | 3.733333 | #REF! | #REF! | 138.1333 | 172.7833 | #REF!
| 2025-01-11 | 渡部 | HL13B5-BT | SiNホト前 | D1AEG | D1AEG | - | - | - | - | - | Si小片×1 | 3 | 3C | 3 | 44 | 338 | 338 | OK | [6 empty] | 224 | 96.9 | OK |  | 2.346 | [10 empty] | 3.733333 | #REF! | #REF! | 141.8667 | 176.5167 | #REF!
| 2025-01-11 | 渡部 | HL13B5-BT | SiNホト前 | D1AEF | D1AEH | - | - | - | - | - | Si小片×1 | 3 | 3C | 3 | 44 | 338 | 338 | OK | [6 empty] | 224 | 98 | OK |  | 2.349 | [10 empty] | 3.733333 | #REF! | #REF! | 145.6 | 180.25 | #REF!
| 2025-01-11 | 渡部 | HL13B5-BT | SiNホト前 | D1AEJ | D1AEJ | - | - | - | - | - | Si小片×1 | 3 | 3C | 3 | 44 | 338 | 338 | OK | [6 empty] | 224 | 97.5 | OK |  | 2.35 | [10 empty] | 3.733333 | #REF! | #REF! | 149.3333 | 183.9833 | #REF!
| 2025-01-11 | 檜山 |  |  | SiH4ﾎﾞﾝﾍﾞ切り替えL⇒R)/空流し | [20 empty] | 0 | [14 empty] | 3.733333 | #REF! | #REF! | 149.3333 | 183.9833 | #REF!
| 2025-01-12 | 鈴木 | HL13B5-BT | SiNホト前 | D1AEK | D1AEK | - | - | - | - | - | Si小片×1 | 3 | 3C | 3 | 44 | 338 | 338 | OK | [6 empty] | 224 | 109.4 | OK |  | 2.3689 | [10 empty] | 3.733333 | #REF! | #REF! | 153.0667 | 187.7167 | #REF!
| 2025-01-12 | 鈴木 | HL13B5-BT | SiNホト前 | D1AEM | D1AEM | - | - | - | - | - | Si小片×1 | 3 | 3C | 3 | 44 | 338 | 338 | OK | [6 empty] | 224 | 95.8 | OK |  | 2.3419 | [10 empty] | 3.733333 | #REF! | #REF! | 156.8 | 191.45 | #REF!
| 2025-01-12 | 鈴木 | HL13B5-BT | SiNホト前 | D1AEN | D1AEN | - | - | - | - | - | Si小片×1 | 3 | 3C | 3 | 44 | 338 | 338 | OK | [6 empty] | 224 | 94.5 | OK |  | 2.3403 | [10 empty] | 3.733333 | #REF! | #REF! | 160.5333 | 195.1833 | #REF!
| 2025-01-12 | 畠山 | HL13B5-BT | SiNホト前 | D1AEP | D1AEP | - | - | - | - | - | Si小片×1 | 3 | 3C | 3 | 44 | 338 | 338 | OK | [6 empty] | 224 | 112.2 | OK |  | 2.372 | [10 empty] | 3.733333 | #REF! | #REF! | 164.2667 | 198.9167 | #REF!
| 2025-01-12 | 畠山 | HL13B5-BT | SiNホト前 | D1AEQ | D1AEQ | - | - | - | - | - | Si小片×1 | 3 | 3C | 3 | 44 | 338 | 338 | OK | [6 empty] | 224 | 113.3 | OK |  | 2.377 | [10 empty] | 3.733333 | #REF! | #REF! | 168 | 202.65 | #REF!
| 2025-01-12 | 畠山 | HL13B5-BT | SiNホト前 | D1AER | D1AER | - | - | - | - | - | Si小片×1 | 3 | 3C | 3 | 44 | 338 | 338 | OK | [6 empty] | 224 | 96.8 | OK |  | 2.347 | [10 empty] | 3.733333 | #REF! | #REF! | 171.7333 | 206.3833 | #REF!
| 2025-01-12 | 畠山 | HL13B5-BT | SiNホト前 | E1AES | D1AES | - | - | - | - | - | Si小片×1 | 3 | 3C | 3 | 44 | 338 | 338 | OK | [6 empty] | 224 | 111.2 | OK |  | 2.372 | [10 empty] | 3.733333 | #REF! | #REF! | 175.4667 | 210.1167 | #REF!
| 2025-01-13 | 玉城 | HL13B5-BT | SiNホト前 | D1AET | D1AET | - | - | - | - | - | Si小片×1 | 3 | 3C | 3 | 44 | 338 | 338 | OK | [6 empty] | 224 | 112.7 | OK |  | 2.385 | [10 empty] | 3.733333 | #REF! | #REF! | 179.2 | 213.85 | #REF!
| 2025-01-13 | 玉城 | HL13B5-BT | SiNホト前 | D1AEU | D1AEU | - | - | - | - | - | Si小片×1 | 3 | 3C | 3 | 44 | 338 | 338 | OK | [6 empty] | 224 | 112 | OK |  | 2.378 | [10 empty] | 3.733333 | #REF! | #REF! | 182.9333 | 217.5833 | #REF!
| 2025-01-13 | 玉城 | HL13B5-BT | SiNホト前 | D1AEV | D1AEV | - | - | - | - | - | Si小片×1 | 3 | 3C | 3 | 44 | 338 | 338 | OK | [6 empty] | 224 | 97.8 | OK |  | 2.357 | [10 empty] | 3.733333 | #REF! | #REF! | 186.6667 | 221.3167 | #REF!
| 2025-01-13 | 藤本 |  |  | チャンバークリーニング | [7 empty] | 38 | ｱﾙﾐﾅ | 121 | 0 | 200 | 200 | - | [21 empty] | 0 | #REF! | #REF! | 0 | 0 | #REF! | クリーニング121分 LOAD：75%→73%、PHASE：15%→15%
| 2025-01-13 | 藤本 |  |  | チャンバークリーニング | [7 empty] | 38 | ｱﾙﾐﾅ | 121 | 0 | 200 | 200 | - | [21 empty] | 0 | #REF! | #REF! | 0 | 0 | #REF! | クリーニング121分 LOAD：73%→64%、PHASE：15%→15%
| 2025-01-13 | 藤本 |  |  | 空焼き/3C | [7 empty] | 6 | 3C | 30 | 0 | 359 | 359 | OK | [21 empty] | 0 | #REF! | #REF! | 0 | 0 | #REF!
| 2025-01-13 | 藤本 |  |  | KARADEPO(ﾄﾚｲ3C×1枚) | [7 empty] | 1 | 3C | 60 | 0 | 359 | 359 | OK | [6 empty] | 3600 | [14 empty] | 0 | #REF! | #REF! | 0 | 0 | #REF!
| 2025-01-13 | 藤本 |  |  | 空焼き/2A | [7 empty] | 6 | A | 30 | 0 | 359 | 359 | OK | [21 empty] | 0 | #REF! | #REF! | 0 | 0 | #REF!
| 2025-01-13 | 藤本 |  |  | KARADEPO(ﾄﾚｲA×1枚) | [7 empty] | 1 | A | 60 | 0 | 359 | 359 | OK | [6 empty] | 3600 | [14 empty] | 0 | #REF! | #REF! | 0 | 0 | #REF!
| 2025-01-13 | 藤本 |  |  | KARADEPO(ﾄﾚｲA×1枚) | [7 empty] | 1 | A | 60 | 0 | 359 | 359 | OK | [6 empty] | 3600 | [14 empty] | 0 | #REF! | #REF! | 0 | 0 | #REF!
| 2025-01-13 | 玉城 |  |  | KARADEPO(ﾄﾚｲA×1枚) | [7 empty] | 1 | A | 60 | 0 | 359 | 359 | OK | [6 empty] | 3600 | [14 empty] | 0 | #REF! | #REF! | 0 | 0 | #REF!
| 2025-01-13 | 玉城 |  |  | KARADEPO(ﾄﾚｲA×1枚) | [7 empty] | 1 | A | 60 | 0 | 359 | 359 | OK | [6 empty] | 3600 | [14 empty] | 0 | #REF! | #REF! | 0 | 0 | #REF!
| 2025-01-14 | 玉城 |  |  | テスト(338.0℃) | - | - | - | - | - | Si | Si小片×2 | 3 | A | 3 | 44 | 338 | 338 | OK | [6 empty] | 224 |  |  | 110.7 | 2.379 | 111.3 | 97.6 | 13.7 | -790 | 1002 | 980 | 2090 | 1792 | 1110 | 29.65179 | 3.733333 | #REF! | #REF! | 0 | 3.733333 | #REF!
| 2025-01-14 | 玉城 | HL13B5-BT | SiNホト前 | D1AEY | D1AEY | - | - | - | - | - | Si小片×1 | 3 | 3C | 3 | 44 | 338 | 338 | OK | [6 empty] | 224 | 111.6 | OK |  | 2.383 | [10 empty] | 3.733333 | #REF! | #REF! | 3.733333 | 7.466667 | #REF!
| 2025-01-14 | 畑中 | HL13B5-BT | SiNホト前 | D1AEZ | D1AEZ | - | - | - | - | - | Si小片×1 | 3 | 3C | 3 | 44 | 338 | 338 | OK | [6 empty] | 224 | 96.8 | OK |  | 2.325 | [10 empty] | 3.733333 | #REF! | #REF! | 7.466667 | 11.2 | #REF!
| 2025-01-14 | 畑中 | HL13B5-BT | SiNホト前 | D1AF0 | D1AF0 | - | - | - | - | - | Si小片×1 | 3 | 3C | 3 | 44 | 338 | 338 | OK | [6 empty] | 224 | 94.3 | OK |  | 2.354 | [10 empty] | 3.733333 | #REF! | #REF! | 11.2 | 14.93333 | #REF!
| 2025-01-14 | 畑中 | HL13B5-BT | SiNホト前 | D1AF1 | D1AF1 | - | - | - | - | - | Si小片×1 | 3 | 3C | 3 | 44 | 338 | 338 | OK | [6 empty] | 224 | 96.8 | OK |  | 2.345 | [10 empty] | 3.733333 | #REF! | #REF! | 14.93333 | 18.66667 | #REF!
| 2025-01-14 | 畑中 | HL13B5-BT | SiNホト前 | D1AF2 | D1AF2 | - | - | - | - | - | Si小片×1 | 3 | 3C | 3 | 44 | 338 | 338 | OK | [6 empty] | 224 | 99.4 | OK |  | 2.354 | [10 empty] | 3.733333 | #REF! | #REF! | 18.66667 | 22.4 | #REF!
| 2025-01-14 | 畑中 | HL13B5-BT | SiNホト前 | D1AF3 | D1AF3 | - | - | - | - | - | Si小片×1 | 3 | 3C | 3 | 44 | 338 | 338 | OK | [6 empty] | 224 | 96.1 | OK |  | 2.344 | [10 empty] | 3.733333 | #REF! | #REF! | 22.4 | 26.13333 | #REF!
| 2025-01-14 | 畑中 | HL13B5-BT | SiNホト前 | D1AF4 | D1AF4 | - | - | - | - | - | Si小片×1 | 3 | 3C | 3 | 44 | 338 | 338 | OK | [6 empty] | 224 | 97.1 | OK |  | 2.351 | [10 empty] | 3.733333 | #REF! | #REF! | 26.13333 | 29.86667 | #REF!
| 2025-01-14 | 高橋翔 | HL13B5-BT | SiNホト前 | DH917 | DH917 | - | - | - | - | - | Si小片×1 | 3 | 3C | 3 | 44 | 338 | 338 | OK | [6 empty] | 224 | 111.4 | OK |  | 2.391 | [10 empty] | 3.733333 | #REF! | #REF! | 29.86667 | 33.6 | #REF!
| 2025-01-14 | 高橋翔 | HL13B5-BT | SiNホト前 | DH918 | DH918 | - | - | - | - | - | Si小片×1 | 3 | 3C | 3 | 44 | 338 | 338 | OK | [6 empty] | 224 | 112.1 | OK |  | 2.396 | [10 empty] | 3.733333 | #REF! | #REF! | 33.6 | 37.33333 | #REF!
| 2025-01-14 | 高橋翔 | HL13B5-BT | SiNホト前 | DH919 | DH919 | - | - | - | - | - | Si小片×1 | 3 | 3C | 3 | 44 | 338 | 338 | OK | [6 empty] | 224 | 96.6 | OK |  | 2.349 | [10 empty] | 3.733333 | #REF! | #REF! | 37.33333 | 41.06667 | #REF!
| 2025-01-14 | 高橋翔 | HL13B5-BT | SiNホト前 | DH920 | DH920 | - | - | - | - | - | Si小片×1 | 3 | 3C | 3 | 44 | 338 | 338 | OK | [6 empty] | 224 | 96.9 | OK |  | 2.352 | [10 empty] | 3.733333 | #REF! | #REF! | 41.06667 | 44.8 | #REF!
| 2025-01-14 | 高橋翔 | HL13B5-BT | SiNホト前 | DH928 | DH928 | - | - | - | - | - | Si小片×1 | 3 | 3C | 3 | 44 | 338 | 338 | OK | [6 empty] | 224 | 96.8 | OK |  | 2.349 | [10 empty] | 3.733333 | #REF! | #REF! | 44.8 | 48.53333 | #REF!
| 2025-01-14 | 高橋翔 | HL13B5-BT | SiNホト前 | DH929 | DH929 | - | - | - | - | - | Si小片×1 | 3 | 3C | 3 | 44 | 338 | 338 | OK | [6 empty] | 224 | 96.8 | OK |  | 2.348 | [10 empty] | 3.733333 | #REF! | #REF! | 48.53333 | 52.26667 | #REF!
| 2025-01-14 | 高橋翔 | HL13B5-BT | SiNホト前 | DH930 | DH930 | - | - | - | - | - | Si小片×1 | 3 | 3C | 3 | 44 | 338 | 338 | OK | [6 empty] | 224 | 96.6 | OK |  | 2.348 | [10 empty] | 3.733333 | #REF! | #REF! | 52.26667 | 56 | #REF!
| 2025-01-14 | 高橋翔 | HL13B5-BT | SiNホト前 | DH931 | DH931 | - | - | - | - | - | Si小片×1 | 3 | 3C | 3 | 44 | 338 | 338 | OK | [6 empty] | 224 | 111.9 | OK |  | 2.381 | [10 empty] | 3.733333 | #REF! | #REF! | 56 | 59.73333 | #REF!
| 2025-01-14 | 山本俊 | 200G LIPD 4inch | SiNホト前 | TEST DEPO | - | - | - | - | - | - | Si小片×1 | 24 | 4A | 6 | 11 | 370 | 370 | OK | [6 empty] | 371 | 108.4 |  |  |  | 111.7 | 76.3 | 35.4 | [7 empty] | 3.733333 | #REF! | #REF! | 56 | 65.91667 | #REF!
| 2025-01-14 | 山本俊 | 200G LIPD 4inch | SiNホト前 | RT001 | RT001 | - | - | - | - | - | Si小片×1 | 24 | 4A | 6 | 11 | 370 | 370 | OK | [6 empty] | 371 | 111.5 | [13 empty] | 3.733333 | #REF! | #REF! | 56 | 72.1 | #REF!
| 2025-01-14 | 山本俊 | 200G LIPD 4inch | SiNホト前 | RT002 | RT002 | - | - | - | - | - | Si小片×1 | 24 | 4A | 6 | 11 | 370 | 370 | OK | [6 empty] | 371 | 111.1 | [13 empty] | 3.733333 | #REF! | #REF! | 56 | 78.28333 | #REF!
| 2025-01-14 | 山本俊 | 200G LIPD 4inch | SiNホト前 | RT003 | RT003 | - | - | - | - | - | Si小片×1 | 24 | 4A | 6 | 11 | 370 | 370 | OK | [6 empty] | 371 | 111.7 | [13 empty] | 3.733333 | #REF! | #REF! | 56 | 84.46667 | #REF!
| 2025-01-14 | 山本俊 | 200G LIPD 4inch | SiNホト前 | RT004 | RT004 | - | - | - | - | - | Si小片×1 | 24 | 4A | 6 | 11 | 370 | 370 | OK | [6 empty] | 371 | 111 | [13 empty] | 3.733333 | #REF! | #REF! | 56 | 90.65 | #REF!
| 2025-01-15 | 畑中 | HL13B5-BT | SiNホト前 | DH932 | DH932 | - | - | - | - | - | Si小片×1 | 3 | 3C | 3 | 44 | 338 | 338 | OK | [6 empty] | 224 | 111.5 | OK |  | 2.377 | [10 empty] | 3.733333 | #REF! | #REF! | 59.73333 | 94.38333 | #REF!
| 2025-01-15 | 畑中 | HL13B5-BT | SiNホト前 | DH933 | DH933 | - | - | - | - | - | Si小片×1 | 3 | 3C | 3 | 44 | 338 | 338 | OK | [6 empty] | 224 | 111.3 | OK |  | 2.376 | [10 empty] | 3.733333 | #REF! | #REF! | 63.46667 | 98.11667 | #REF!
| 2025-01-15 | 畑中 | HL13B5-BT | SiNホト前 | DH934 | DH934 | - | - | - | - | - | Si小片×1 | 3 | 3C | 3 | 44 | 338 | 338 | OK | [6 empty] | 224 | 99.2 | OK |  | 2.345 | [10 empty] | 3.733333 | #REF! | #REF! | 67.2 | 101.85 | #REF!
| 2025-01-15 | 畑中 | HL13B5-BT | SiNホト前 | DH935 | DH935 | - | - | - | - | - | Si小片×1 | 3 | 3C | 3 | 44 | 338 | 338 | OK | [6 empty] | 224 | 97.1 | OK |  | 2.351 | [10 empty] | 3.733333 | #REF! | #REF! | 70.93333 | 105.5833 | #REF!
| 2025-01-15 | 畑中 | HL13B5-BT | SiNホト前 | DH936 | DH936 | - | - | - | - | - | Si小片×1 | 3 | 3C | 3 | 44 | 338 | 338 | OK | [6 empty] | 224 | 96.2 | OK |  | 2.359 | [10 empty] | 3.733333 | #REF! | #REF! | 74.66667 | 109.3167 | #REF!
| 2025-01-15 | 畑中 | HL13B5-BT | SiNホト前 | DH937 | DH937 | - | - | - | - | - | Si小片×1 | 3 | 3C | 3 | 44 | 338 | 338 | OK | [6 empty] | 224 | 97.2 | OK |  | 2.355 | [10 empty] | 3.733333 | #REF! | #REF! | 78.4 | 113.05 | #REF!
| 2025-01-15 | 畑中 | HL13B5-BT | SiNホト前 | DH938 | DH938 | - | - | - | - | - | Si小片×1 | 3 | 3C | 3 | 44 | 338 | 338 | OK | [6 empty] | 224 | 97.9 | OK |  | 2.354 | [10 empty] | 3.733333 | #REF! | #REF! | 82.13333 | 116.7833 | #REF!
| 2025-01-15 | 畑中 | HL13B5-BT | SiNホト前 | DH939 | DH939 | - | - | - | - | - | Si小片×1 | 3 | 3C | 3 | 44 | 338 | 338 | OK | [6 empty] | 224 | 111.4 | OK |  | 2.378 | [10 empty] | 3.733333 | #REF! | #REF! | 85.86667 | 120.5167 | #REF!
| 2025-01-15 | 高橋翔 | HL13B5-BT | SiNホト前 | DH940 | DH940 | - | - | - | - | - | Si小片×1 | 3 | 3C | 3 | 44 | 338 | 338 | OK | [6 empty] | 224 | 112.9 | OK |  | 2.378 | [10 empty] | 3.733333 | #REF! | #REF! | 89.6 | 124.25 | #REF!
| 2025-01-15 | 高橋翔 | HL13B5-BT | SiNホト前 | DH941 | DH941 | - | - | - | - | - | Si小片×1 | 3 | 3C | 3 | 44 | 338 | 338 | OK | [6 empty] | 224 | 112 | OK |  | 2.376 | [10 empty] | 3.733333 | #REF! | #REF! | 93.33333 | 127.9833 | #REF!
| 2025-01-15 | 高橋翔 | HL13B5-BT | SiNホト前 | DH942 | DH942 | - | - | - | - | - | Si小片×1 | 3 | 3C | 3 | 44 | 338 | 338 | OK | [6 empty] | 224 | 97.1 | OK |  | 2.346 | [10 empty] | 3.733333 | #REF! | #REF! | 97.06667 | 131.7167 | #REF!
| 2025-01-15 | 高橋翔 | HL13B5-BT | SiNホト前 | DH943 | DH943 | - | - | - | - | - | Si小片×1 | 3 | 3C | 3 | 44 | 338 | 338 | OK | [6 empty] | 224 | 99.9 | OK |  | 2.345 | [10 empty] | 3.733333 | #REF! | #REF! | 100.8 | 135.45 | #REF!
| 2025-01-15 | 高橋翔 | HL13B8-BT | SiNホト前 | NS242 | NS242 | - | - | - | - | - | Si小片×1 | 3 | 3C | 3 | 44 | 338 | 338 | OK | [6 empty] | 224 | 100 | OK |  | 2.335 | [10 empty] | 3.733333 | #REF! | #REF! | 104.5333 | 139.1833 | #REF!
| 2025-01-15 | 高橋翔 | HL13B8-BT | SiNホト前 | NS273 | NS273 | - | - | - | - | - | Si小片×1 | 3 | 3C | 3 | 44 | 338 | 338 | OK | [6 empty] | 224 | 96.3 | OK |  | 2.344 | [10 empty] | 3.733333 | #REF! | #REF! | 108.2667 | 142.9167 | #REF!
| 2025-01-15 | 高橋翔 | HL13B8-BT | SiNホト前 | NS274 | NS274 | - | - | - | - | - | Si小片×1 | 3 | 3C | 3 | 44 | 338 | 338 | OK | [6 empty] | 224 | 98.8 | OK |  | 2.353 | [10 empty] | 3.733333 | #REF! | #REF! | 112 | 146.65 | #REF!
| 2025-01-15 | 高橋翔 | HL13B8-BT | SiNホト前 | NS275 | NS275 | - | - | - | - | - | Si小片×1 | 3 | 3C | 3 | 44 | 338 | 338 | OK | [6 empty] | 224 | 111.5 | OK |  | 2.377 | [10 empty] | 3.733333 | #REF! | #REF! | 115.7333 | 150.3833 | #REF!
| 2025-01-15 | 畑中 | HL13B5-BT | SiNホト前 | D1AF6 | D1AF6 | - | - | - | - | - | Si小片×1 | 3 | 3C | 3 | 44 | 338 | 338 | OK | [6 empty] | 224 | 95.8 | OK |  | 2.343 | [10 empty] | 3.733333 | #REF! | #REF! | 119.4667 | 154.1167 | #REF!
| 2025-01-15 | 畑中 | HL13B5-BT | SiNホト前 | D1AF7 | D1AF7 | - | - | - | - | - | Si小片×1 | 3 | 3C | 3 | 44 | 338 | 338 | OK | [6 empty] | 224 | 112.4 | OK |  | 2.379 | [10 empty] | 3.733333 | #REF! | #REF! | 123.2 | 157.85 | #REF!
| 2025-01-15 | 畑中 | HL13B5-BT | SiNホト前 | D1AF9 | D1AF9 | - | - | - | - | - | Si小片×1 | 3 | 3C | 3 | 44 | 338 | 338 | OK | [6 empty] | 224 | 111.1 | OK |  | 2.371 | [10 empty] | 3.733333 | #REF! | #REF! | 126.9333 | 161.5833 | #REF!
| 2025-01-15 | 畑中 | HL13B5-BT | SiNホト前 | D1AFA | D1AFA | - | - | - | - | - | Si小片×1 | 3 | 3C | 3 | 44 | 338 | 338 | OK | [6 empty] | 224 | 97.7 | OK |  | 2.343 | [10 empty] | 3.733333 | #REF! | #REF! | 130.6667 | 165.3167 | #REF!
| 2025-01-15 | 畑中 | HL13B5-BT | SiNホト前 | D1AFB | D1AFB | - | - | - | - | - | Si小片×1 | 3 | 3C | 3 | 44 | 338 | 338 | OK | [6 empty] | 224 | 111.4 | OK |  | 2.371 | [10 empty] | 3.733333 | #REF! | #REF! | 134.4 | 169.05 | #REF!
| 2025-01-15 | 畑中 | HL13B5-BT | SiNホト前 | D1AFC | D1AFC | - | - | - | - | - | Si小片×1 | 3 | 3C | 3 | 44 | 338 | 338 | OK | [6 empty] | 224 | 95.9 | OK |  | 2.343 | [10 empty] | 3.733333 | #REF! | #REF! | 138.1333 | 172.7833 | #REF!
| 2025-01-16 | 渡部 | HL13B5-BT | SiNホト前 | DH944 | DH944 | - | - | - | - | - | Si小片×1 | 3 | 3C | 3 | 44 | 338 | 338 | OK | [6 empty] | 224 | 110.9 | OK |  | 2.393 | [10 empty] | 3.733333 | #REF! | #REF! | 141.8667 | 176.5167 | #REF!
| 2025-01-16 | 渡部 | HL13B5-BT | SiNホト前 | DH945 | DH945 | - | - | - | - | - | Si小片×1 | 3 | 3C | 3 | 44 | 338 | 338 | OK | [6 empty] | 224 | 112.3 | OK |  | 2.389 | [10 empty] | 3.733333 | #REF! | #REF! | 145.6 | 180.25 | #REF!
| 2025-01-16 | 渡部 | HL13B5-BT | SiNホト前 | DH946 | DH946 | - | - | - | - | - | Si小片×1 | 3 | 3C | 3 | 44 | 338 | 338 | OK | [6 empty] | 224 | 97.5 | OK |  | 2.343 | [10 empty] | 3.733333 | #REF! | #REF! | 149.3333 | 183.9833 | #REF!
| 2025-01-16 | 渡部 | HL13B5-BT | SiNホト前 | DH947 | DH947 | - | - | - | - | - | Si小片×1 | 3 | 3C | 3 | 44 | 338 | 338 | OK | [6 empty] | 224 | 113.3 | OK |  | 2.39 | [10 empty] | 3.733333 | #REF! | #REF! | 153.0667 | 187.7167 | #REF!
| 2025-01-16 | 渡部 | HL13B5-BT | SiNホト前 | DH956 | DH956 | - | - | - | - | - | Si小片×1 | 3 | 3C | 3 | 44 | 338 | 338 | OK | [6 empty] | 224 | 112.3 | OK |  | 2.369 | [10 empty] | 3.733333 | #REF! | #REF! | 156.8 | 191.45 | #REF!
| 2025-01-16 | 渡部 | HL13B5-BT | SiNホト前 | DH957 | DH957 | - | - | - | - | - | Si小片×1 | 3 | 3C | 3 | 44 | 338 | 338 | OK | [6 empty] | 224 | 111.6 | OK |  | 2.38 | [10 empty] | 3.733333 | #REF! | #REF! | 160.5333 | 195.1833 | #REF!
| 2025-01-16 | 渡部 | HL13B5-BT | SiNホト前 | DH958 | DH958 | - | - | - | - | - | Si小片×1 | 3 | 3C | 3 | 44 | 338 | 338 | OK | [6 empty] | 224 | 111.7 | OK |  | 2.382 | [10 empty] | 3.733333 | #REF! | #REF! | 164.2667 | 198.9167 | #REF!
| 2025-01-16 | 渡部 | HL13B5-BT | SiNホト前 | DH959 | DH959 | - | - | - | - | - | Si小片×1 | 3 | 3C | 3 | 44 | 338 | 338 | OK | [6 empty] | 224 | 114.3 | OK |  | 2.348 | [10 empty] | 3.733333 | #REF! | #REF! | 168 | 202.65 | #REF!
| 2025-01-16 | 久保木 | HL13B5-BT | SiNホト前 | D1AFD | D1AFD | - | - | - | - | - | Si小片×1 | 3 | 3C | 3 | 44 | 338 | 338 | OK | [6 empty] | 224 | 111 | OK |  | 2.3674 | [10 empty] | 3.733333 | #REF! | #REF! | 171.7333 | 206.3833 | #REF!
| 2025-01-16 | 久保木 | HL13B5-BT | SiNホト前 | D1AFE | D1AFE | - | - | - | - | - | Si小片×1 | 3 | 3C | 3 | 44 | 338 | 338 | OK | [6 empty] | 224 | 112.8 | OK |  | 2.3886 | [10 empty] | 3.733333 | #REF! | #REF! | 175.4667 | 210.1167 | #REF!
| 2025-01-16 | 久保木 | HL13B5-BT | SiNホト前 | D1AFF | D1AFF | - | - | - | - | - | Si小片×1 | 3 | 3C | 3 | 44 | 338 | 338 | OK | [6 empty] | 224 | 98.4 | OK |  | 2.3453 | [10 empty] | 3.733333 | #REF! | #REF! | 179.2 | 213.85 | #REF!
| 2025-01-16 | 久保木 | HL13B5-BT | SiNホト前 | D1AFG | D1AFG | - | - | - | - | - | Si小片×1 | 3 | 3C | 3 | 44 | 338 | 338 | OK | [6 empty] | 224 | 96.7 | OK |  | 2.3507 | [10 empty] | 3.733333 | #REF! | #REF! | 182.9333 | 217.5833 | #REF!
| 2025-01-16 | 久保木 | HL13B5-BT | SiNホト前 | D1AFH | D1AFH | - | - | - | - | - | Si小片×1 | 3 | 3C | 3 | 44 | 338 | 338 | OK | [6 empty] | 224 | 97 | OK |  | 2.347 | [10 empty] | 3.733333 | #REF! | #REF! | 186.6667 | 221.3167 | #REF!
| 2025-01-16 | 久保木 | HL13B5-BT | SiNホト前 | D1AFJ | D1AFJ | - | - | - | - | - | Si小片×1 | 3 | 3C | 3 | 44 | 338 | 338 | OK | [6 empty] | 224 | 95.9 | OK |  | 2.3386 | [10 empty] | 3.733333 | #REF! | #REF! | 190.4 | 225.05 | #REF!
| 2025-01-16 | 久保木 | HL13B5-BT | SiNホト前 | D1AFK | D1AFK | - | - | - | - | - | Si小片×1 | 3 | 3C | 3 | 44 | 338 | 338 | OK | [6 empty] | 224 | 95.3 | OK |  | 2.3392 | [10 empty] | 3.733333 | #REF! | #REF! | 194.1333 | 228.7833 | #REF!
| 2025-01-16 | 久保木 | HL13B5-BT | SiNホト前 | D1AFL | D1AFL | - | - | - | - | - | Si小片×1 | 3 | 3C | 3 | 44 | 338 | 338 | OK | [6 empty] | 224 | 98.8 | OK |  | 2.3432 | [10 empty] | 3.733333 | #REF! | #REF! | 197.8667 | 232.5167 | #REF!
| 2025-01-16 | 久保木 | HL13B8-BT | SiNホト前 | NT276 | NT276 | - | - | - | - | - | Si小片×1 | 3 | 3C | 3 | 44 | 338 | 338 | OK | [6 empty] | 224 | 112.6 | OK |  | 2.3652 | [10 empty] | 3.733333 | #REF! | #REF! | 201.6 | 236.25 | #REF!
| 2025-01-16 | 久保木 | HL13B8-BT | SiNホト前 | NT277 | NT277 | - | - | - | - | - | Si小片×1 | 3 | 3C | 3 | 44 | 338 | 338 | OK | [6 empty] | 224 | 97.2 | OK |  | 2.3573 | [10 empty] | 3.733333 | #REF! | #REF! | 205.3333 | 239.9833 | #REF!
| 2025-01-16 | 久保木 | HL13B8-BT | SiNホト前 | NT278 | NT278 | - | - | - | - | - | Si小片×1 | 3 | 3C | 3 | 44 | 338 | 338 | OK | [6 empty] | 224 | 97.7 | OK |  | 2.3391 | [10 empty] | 3.733333 | #REF! | #REF! | 209.0667 | 243.7167 | #REF!
| 2025-01-16 | 久保木 | HL13B8-BT | SiNホト前 | NT279 | NT279 | - | - | - | - | - | Si小片×1 | 3 | 3C | 3 | 44 | 338 | 338 | OK | [6 empty] | 224 | 112.7 | OK |  | 2.3853 | [10 empty] | 3.733333 | #REF! | #REF! | 212.8 | 247.45 | #REF!
| 2025-01-17 | 久保木 |  |  | チャンバークリーニング | [7 empty] | 38 | ｱﾙﾐﾅ | 134 | 0 | 200 | 200 | - | [21 empty] | 0 | #REF! | #REF! | 0 | 0 | #REF! | クリーニング134分 LOAD：76%→73%、PHASE：15%→15%
| 2025-01-17 | 鈴木 |  |  | SiH4ﾎﾞﾝﾍﾞ切り替えL⇒R)/空流し | [20 empty] | 0 | [14 empty] | 0 | #REF! | #REF! | 0 | 0 | #REF! | T-CVD#1_空流し実施
| 2025-01-17 | 檜山 |  |  | チャンバークリーニング | [7 empty] | 38 | ｱﾙﾐﾅ | 134 | 0 | 200 | 200 | - | [21 empty] | 0 | #REF! | #REF! | 0 | 0 | #REF! | クリーニング134分 LOAD：%73→64%、PHASE：15%→15%
| 2025-01-17 | 檜山 |  |  | 空焼き/3C | [7 empty] | 6 | 3C | 30 | 0 | 359 | 359 | OK | [21 empty] | 0 | #REF! | #REF! | 0 | 0 | #REF!
| 2025-01-17 | 檜山 |  |  | KARADEPO(ﾄﾚｲ3C×1枚) | [7 empty] | 1 | 3C | 60 | 0 | 359 | 359 | OK | [6 empty] | 3600 | [14 empty] | 0 | #REF! | #REF! | 60 | 0 | #REF!
| 2025-01-17 | 檜山 |  |  | 空焼き/2A | [7 empty] | 6 | A | 30 | 0 | 359 | 359 | OK | [21 empty] | 0 | #REF! | #REF! | 60 | 0 | #REF!
| 2025-01-17 | 檜山 |  |  | KARADEPO(ﾄﾚｲA×1枚) | [7 empty] | 1 | A | 60 | 0 | 359 | 359 | OK | [6 empty] | 3600 | [14 empty] | 0 | #REF! | #REF! | 60 | 0 | #REF!
| 2025-01-17 | 檜山 |  |  | KARADEPO(ﾄﾚｲA×1枚) | [7 empty] | 1 | A | 60 | 0 | 359 | 359 | OK | [6 empty] | 3600 | [14 empty] | 0 | #REF! | #REF! | 60 | 0 | #REF!
| 2025-01-17 | 檜山 |  |  | KARADEPO(ﾄﾚｲA×1枚) | [7 empty] | 1 | A | 60 | 0 | 359 | 359 | OK | [6 empty] | 3600 | [14 empty] | 0 | #REF! | #REF! | 0 | 0 | #REF!
| 2025-01-17 | 檜山 |  |  | KARADEPO(ﾄﾚｲA×1枚) | [7 empty] | 1 | A | 60 | 0 | 359 | 359 | OK | [6 empty] | 3600 | [14 empty] | 0 | #REF! | #REF! | 0 | 60 | #REF!
| 2025-01-17 | 久保木 |  |  | テスト(338.0℃) | - | - | - | - | - | Si | Si小片×2 | 3 | A | 3 | 44 | 338 | 338 | OK | [6 empty] | 224 |  |  | 111.1 | 2.3721 | 112 | 98.3 | 13.7 | 1584.576 | 2578.047 | 691.03 | 2215.16 | 993.471 | 1524.13 | 29.75893 | 3.733333 | #REF! | #REF! | 0 | 63.73333 | #REF!
| 2025-01-17 | 久保木 | HL13B5-BT | SiNホト前 | D1AFM | D1AFM | - | - | - | - | - | Si小片×1 | 3 | 3C | 3 | 44 | 338 | 338 | OK | [6 empty] | 224 | 110.9 | OK |  | 2.3761 | [10 empty] | 3.733333 | #REF! | #REF! | 3.733333 | 67.46667 | #REF!
| 2025-01-17 | 久保木 | HL13B5-BT | SiNホト前 | D1AFN | D1AFN | - | - | - | - | - | Si小片×1 | 3 | 3C | 3 | 44 | 338 | 338 | OK | [6 empty] | 224 | 97 | OK |  | 2.3481 | [10 empty] | 3.733333 | #REF! | #REF! | 7.466667 | 71.2 | #REF!
| 2025-01-17 | 久保木 | HL13B5-BT | SiNホト前 | D1AFQ | D1AFQ | - | - | - | - | - | Si小片×1 | 3 | 3C | 3 | 44 | 338 | 338 | OK | [6 empty] | 224 | 112.7 | OK |  | 2.3838 | [10 empty] | 3.733333 | #REF! | #REF! | 11.2 | 74.93333 | #REF!
| 2025-01-17 | 久保木 | HL13B5-BT | SiNホト前 | D1AFS | D1AFS | - | - | - | - | - | Si小片×1 | 3 | 3C | 3 | 44 | 338 | 338 | OK | [6 empty] | 224 | 112.8 | OK |  | 2.383 | [10 empty] | 3.733333 | #REF! | #REF! | 14.93333 | 78.66667 | #REF!
| 2025-01-17 | 久保木 | HL13B5-BT | SiNホト前 | D1AFT | D1AFT | - | - | - | - | - | Si小片×1 | 3 | 3C | 3 | 44 | 338 | 338 | OK | [6 empty] | 224 | 112 | OK |  | 2.3824 | [10 empty] | 3.733333 | #REF! | #REF! | 18.66667 | 82.4 | #REF!
| 2025-01-17 | 久保木 | HL13B5-BT | SiNホト前 | D1AFU | D1AFU | - | - | - | - | - | Si小片×1 | 3 | 3C | 3 | 44 | 338 | 338 | OK | [6 empty] | 224 | 95.2 | OK |  | 2.3478 | [10 empty] | 3.733333 | #REF! | #REF! | 22.4 | 86.13333 | #REF!
| 2025-01-17 | 久保木 | HL13B5-BT | SiNホト前 | D1AFV | D1AFV | - | - | - | - | - | Si小片×1 | 3 | 3C | 3 | 44 | 338 | 338 | OK | [6 empty] | 224 | 111.8 | OK |  | 2.3782 | [10 empty] | 3.733333 | #REF! | #REF! | 26.13333 | 89.86667 | #REF!
| 2025-01-17 | 久保木 | HL13B5-BT | SiNホト前 | D1AFW | D1AFW | - | - | - | - | - | Si小片×1 | 3 | 3C | 3 | 44 | 338 | 338 | OK | [6 empty] | 224 | 96.4 | OK |  | 2.3505 | [10 empty] | 3.733333 | #REF! | #REF! | 29.86667 | 93.6 | #REF!
| 2025-01-17 | 久保木 | HL13B5-BT | SiNホト前 | D1AFX | D1AFX | - | - | - | - | - | Si小片×1 | 3 | 3C | 3 | 44 | 338 | 338 | OK | [6 empty] | 224 | 96.5 | OK |  | 2.3432 | [10 empty] | 3.733333 | #REF! | #REF! | 33.6 | 97.33333 | #REF!
| 2025-01-18 | 渡部 | HL13B8-BT | SiNホト前 | NU346 | NU346 | - | - | - | - | - | Si小片×1 | 3 | 3C | 3 | 44 | 338 | 338 | OK | [6 empty] | 224 | 111.8 | OK |  | 2.411 | [10 empty] | 3.733333 | #REF! | #REF! | 37.33333 | 101.0667 | #REF!
| 2025-01-18 | 渡部 | HL13B8-BT | SiNホト前 | NU347 | NU347 | - | - | - | - | - | Si小片×1 | 3 | 3C | 3 | 44 | 338 | 338 | OK | [6 empty] | 224 | 112.1 | OK |  | 2.355 | [10 empty] | 3.733333 | #REF! | #REF! | 41.06667 | 104.8 | #REF!
| 2025-01-18 | 渡部 | HL13B8-BT | SiNホト前 | NU348 | NU348 | - | - | - | - | - | Si小片×1 | 3 | 3C | 3 | 44 | 338 | 338 | OK | [6 empty] | 224 | 96.3 | OK |  | 2.355 | [10 empty] | 3.733333 | #REF! | #REF! | 44.8 | 108.5333 | #REF!
| 2025-01-18 | 渡部 | HL13B8-BT | SiNホト前 | NU357 | NU357 | - | - | - | - | - | Si小片×1 | 3 | 3C | 3 | 44 | 338 | 338 | OK | [6 empty] | 224 | 110.3 | OK |  | 2.404 | [10 empty] | 3.733333 | #REF! | #REF! | 48.53333 | 112.2667 | #REF!
| 2025-01-18 | 渡部 | HL13B5-BT | SiNホト前 | D1AFZ | D1AFZ | - | - | - | - | - | Si小片×1 | 3 | 3C | 3 | 44 | 338 | 338 | OK | [6 empty] | 224 | 97.5 | OK |  | 2.363 | [10 empty] | 3.733333 | #REF! | #REF! | 52.26667 | 116 | #REF!
| 2025-01-18 | 渡部 | HL13B5-BT | SiNホト前 | DF822 | DF822 | - | - | - | - | - | Si小片×1 | 3 | 3C | 3 | 44 | 338 | 338 | OK | [6 empty] | 224 | 112.2 | OK |  | 2.379 | [10 empty] | 3.733333 | #REF! | #REF! | 56 | 119.7333 | #REF!
| 2025-01-18 | 渡部 | HL13B5-BT | SiNホト前 | DF823 | DF823 | - | - | - | - | - | Si小片×1 | 3 | 3C | 3 | 44 | 338 | 338 | OK | [6 empty] | 224 | 112.1 | OK |  | 2.374 | [10 empty] | 3.733333 | #REF! | #REF! | 59.73333 | 123.4667 | #REF!
| 2025-01-18 | 渡部 | HL13B5-BT | SiNホト前 | DF824 | DF824 | - | - | - | - | - | Si小片×1 | 3 | 3C | 3 | 44 | 338 | 338 | OK | [6 empty] | 224 | 112.1 | OK |  | 2.371 | [10 empty] | 3.733333 | #REF! | #REF! | 63.46667 | 127.2 | #REF!
| 2025-01-18 | 久保木 | HL13B8-BT | SiNホト前 | NS276 | NS276 | - | - | - | - | - | Si小片×1 | 3 | 3C | 3 | 44 | 338 | 338 | OK | [6 empty] | 224 | 112 | OK |  | 2.3914 | [10 empty] | 3.733333 | #REF! | #REF! | 67.2 | 130.9333 | #REF!
| 2025-01-18 | 久保木 | HL13B8-BT | SiNホト前 | NS277 | NS277 | - | - | - | - | - | Si小片×1 | 3 | 3C | 3 | 44 | 338 | 338 | OK | [6 empty] | 224 | 111 | OK |  | 2.378 | [10 empty] | 3.733333 | #REF! | #REF! | 70.93333 | 134.6667 | #REF!
| 2025-01-18 | 久保木 | HL13B8-BT | SiNホト前 | NS278 | NS278 | - | - | - | - | - | Si小片×1 | 3 | 3C | 3 | 44 | 338 | 338 | OK | [6 empty] | 224 | 94.3 | OK |  | 2.349 | [10 empty] | 3.733333 | #REF! | #REF! | 74.66667 | 138.4 | #REF!
| 2025-01-18 | 久保木 | HL13B5-BT | SiNホト前 | DF825 | DF825 | - | - | - | - | - | Si小片×1 | 3 | 3C | 3 | 44 | 338 | 338 | OK | [6 empty] | 224 | 96.1 | OK |  | 2.3412 | [10 empty] | 3.733333 | #REF! | #REF! | 78.4 | 142.1333 | #REF!
| 2025-01-18 | 久保木 | HL13B5-BT | SiNホト前 | DF826 | DF826 | - | - | - | - | - | Si小片×1 | 3 | 3C | 3 | 44 | 338 | 338 | OK | [6 empty] | 224 | 111.5 | OK |  | 2.3729 | [10 empty] | 3.733333 | #REF! | #REF! | 82.13333 | 145.8667 | #REF!
| 2025-01-18 | 久保木 | HL13B5-BT | SiNホト前 | DF827 | DF827 | - | - | - | - | - | Si小片×1 | 3 | 3C | 3 | 44 | 338 | 338 | OK | [6 empty] | 224 | 97.4 | OK |  | 2.3407 | [10 empty] | 3.733333 | #REF! | #REF! | 85.86667 | 149.6 | #REF!
| 2025-01-18 | 久保木 | HL13B5-BT | SiNホト前 | DF828 | DF828 | - | - | - | - | - | Si小片×1 | 3 | 3C | 3 | 44 | 338 | 338 | OK | [6 empty] | 224 | 101.9 | OK |  | 2.3928 | [10 empty] | 3.733333 | #REF! | #REF! | 89.6 | 153.3333 | #REF!
| 2025-01-18 | 久保木 | HL13B5-BT | SiNホト前 | D1AG3 | D1AG3 | - | - | - | - | - | Si小片×1 | 3 | 3C | 3 | 44 | 338 | 338 | OK | [6 empty] | 224 | 111.6 | OK |  | 2.379 | [10 empty] | 3.733333 | #REF! | #REF! | 93.33333 | 157.0667 | #REF!
| 2025-01-18 | 久保木 | HL13B5-BT | SiNホト前 | D1AG4 | D1AG4 | - | - | - | - | - | Si小片×1 | 3 | 3C | 3 | 44 | 338 | 338 | OK | [6 empty] | 224 | 98.5 | OK |  | 2.3441 | [10 empty] | 3.733333 | #REF! | #REF! | 97.06667 | 160.8 | #REF!
| 2025-01-18 | 久保木 | HL13B5-BT | SiNホト前 | D1AG5 | D1AG5 | - | - | - | - | - | Si小片×1 | 3 | 3C | 3 | 44 | 338 | 338 | OK | [6 empty] | 224 | 96.8 | OK |  | 2.3465 | [10 empty] | 3.733333 | #REF! | #REF! | 100.8 | 164.5333 | #REF!
| 2025-01-18 | 久保木 | HL13B5-BT | SiNホト前 | D1AG6 | D1AG6 | - | - | - | - | - | Si小片×1 | 3 | 3C | 3 | 44 | 338 | 338 | OK | [6 empty] | 224 | 105.7 | OK |  | 2.3685 | [10 empty] | 3.733333 | #REF! | #REF! | 104.5333 | 168.2667 | #REF!
| 2025-01-18 | 久保木 | HL13B5-BT | SiNホト前 | D1AG7 | D1AG7 | - | - | - | - | - | Si小片×1 | 3 | 3C | 3 | 44 | 338 | 338 | OK | [6 empty] | 224 | 95.9 | OK |  | 2.3422 | [10 empty] | 3.733333 | #REF! | #REF! | 108.2667 | 172 | #REF!
| 2025-01-18 | 久保木 | HL13B5-BT | SiNホト前 | D1AGA | D1AGA | - | - | - | - | - | Si小片×1 | 3 | 3C | 3 | 44 | 338 | 338 | OK | [6 empty] | 224 | 97.5 | OK |  | 2.3422 | [10 empty] | 3.733333 | #REF! | #REF! | 112 | 175.7333 | #REF!
| 2025-01-18 | 久保木 | HL13B5-BT | SiNホト前 | DH960 | DH960 | - | - | - | - | - | Si小片×1 | 3 | 3C | 3 | 44 | 338 | 338 | OK | [6 empty] | 224 | 105.1 | OK |  | 2.3567 | [10 empty] | 3.733333 | #REF! | #REF! | 115.7333 | 179.4667 | #REF!
| 2025-01-18 | 久保木 | HL13B5-BT | SiNホト前 | DH961 | DH961 | - | - | - | - | - | Si小片×1 | 3 | 3C | 3 | 44 | 338 | 338 | OK | [6 empty] | 224 | 98 | OK |  | 2.3548 | [10 empty] | 3.733333 | #REF! | #REF! | 119.4667 | 183.2 | #REF!
| 2025-01-18 | 久保木 | HL13B5-BT | SiNホト前 | DH962 | DH962 | - | - | - | - | - | Si小片×1 | 3 | 3C | 3 | 44 | 338 | 338 | OK | [6 empty] | 224 | 112.8 | OK |  | 2.3965 | [10 empty] | 3.733333 | #REF! | #REF! | 123.2 | 186.9333 | #REF!
| 2025-01-18 | 久保木 | HL13B5-BT | SiNホト前 | DH963 | DH963 | - | - | - | - | - | Si小片×1 | 3 | 3C | 3 | 44 | 338 | 338 | OK | [6 empty] | 224 | 97.3 | OK |  | 2.3531 | [10 empty] | 3.733333 | #REF! | #REF! | 126.9333 | 190.6667 | #REF!
| 2025-01-19 | 畑中 | HL13B8-BT | SiNホト前 | NV214 | NV214 | - | - | - | - | - | Si小片×1 | 3 | 3C | 3 | 44 | 338 | 338 | OK | [6 empty] | 224 | 112.8 | OK |  | 2.395 | [10 empty] | 3.733333 | #REF! | #REF! | 130.6667 | 194.4 | #REF!
| 2025-01-19 | 畑中 | HL13B8-BT | SiNホト前 | NV215 | NV215 | - | - | - | - | - | Si小片×1 | 3 | 3C | 3 | 44 | 338 | 338 | OK | [6 empty] | 224 | 97.2 | OK |  | 2.35 | [10 empty] | 3.733333 | #REF! | #REF! | 134.4 | 198.1333 | #REF!
| 2025-01-19 | 畑中 | HL13B8-BT | SiNホト前 | NV216 | NV216 | - | - | - | - | - | Si小片×1 | 3 | 3C | 3 | 44 | 338 | 338 | OK | [6 empty] | 224 | 96.8 | OK |  | 2.347 | [10 empty] | 3.733333 | #REF! | #REF! | 138.1333 | 201.8667 | #REF!
| 2025-01-19 | 畑中 | HL13B8-BT | SiNホト前 | NV217 | NV217 | - | - | - | - | - | Si小片×1 | 3 | 3C | 3 | 44 | 338 | 338 | OK | [6 empty] | 224 | 97.1 | OK |  | 2.344 | [10 empty] | 3.733333 | #REF! | #REF! | 141.8667 | 205.6 | #REF!
| 2025-01-20 | 畑中 | HL13B5-BT | SiNホト前 | DH966 | DH966 | - | - | - | - | - | Si小片×1 | 3 | 3C | 3 | 44 | 338 | 338 | OK | [6 empty] | 224 | 112.4 | OK |  | 2.393 | [10 empty] | 3.733333 | #REF! | #REF! | 145.6 | 209.3333 | #REF!
| 2025-01-20 | 畑中 | HL13B5-BT | SiNホト前 | DH967 | DH967 | - | - | - | - | - | Si小片×1 | 3 | 3C | 3 | 44 | 338 | 338 | OK | [6 empty] | 224 | 96.3 | OK |  | 2.338 | [10 empty] | 3.733333 | #REF! | #REF! | 149.3333 | 213.0667 | #REF!
| 2025-01-20 | 高橋翔 | HL13B５-BT | SiNホト前 | DH968 | DH968 | - | - | - | - | - | Si小片×1 | 3 | 3C | 3 | 44 | 338 | 338 | OK | [6 empty] | 224 | 111 | OK |  | 2.38 | [10 empty] | 3.733333 | #REF! | #REF! | 153.0667 | 216.8 | #REF!
| 2025-01-20 | 高橋翔 | HL13B５-BT | SiNホト前 | DH969 | DH969 | - | - | - | - | - | Si小片×1 | 3 | 3C | 3 | 44 | 338 | 338 | OK | [6 empty] | 224 | 112.1 | OK |  | 2.372 | [10 empty] | 3.733333 | #REF! | #REF! | 156.8 | 220.5333 | #REF!
| 2025-01-20 | 高橋翔 | HL13B５-BT | SiNホト前 | DH970 | DH970 | - | - | - | - | - | Si小片×1 | 3 | 3C | 3 | 44 | 338 | 338 | OK | [6 empty] | 224 | 98.6 | OK |  | 2.358 | [10 empty] | 3.733333 | #REF! | #REF! | 160.5333 | 224.2667 | #REF!
| 2025-01-20 | 高橋翔 | HL13B５-BT | SiNホト前 | DH971 | DH971 | - | - | - | - | - | Si小片×1 | 3 | 3C | 3 | 44 | 338 | 338 | OK | [6 empty] | 224 | 96.9 | OK |  | 2.343 | [10 empty] | 3.733333 | #REF! | #REF! | 164.2667 | 228 | #REF!
| 2025-01-20 | 高橋翔 | HL13B５-BT | SiNホト前 | DF829 | DF829 | - | - | - | - | - | Si小片×1 | 3 | 3C | 3 | 44 | 338 | 338 | OK | [6 empty] | 224 | 96.4 | OK |  | 2.344 | [10 empty] | 3.733333 | #REF! | #REF! | 168 | 231.7333 | #REF!
| 2025-01-20 | 高橋翔 | HL13B５-BT | SiNホト前 | DF830 | DF830 | - | - | - | - | - | Si小片×1 | 3 | 3C | 3 | 44 | 338 | 338 | OK | [6 empty] | 224 | 96.5 | OK |  | 2.339 | [10 empty] | 3.733333 | #REF! | #REF! | 171.7333 | 235.4667 | #REF!
| 2025-01-20 | 高橋翔 | HL13B５-BT | SiNホト前 | DF831 | DF831 | - | - | - | - | - | Si小片×1 | 3 | 3C | 3 | 44 | 338 | 338 | OK | [6 empty] | 224 | 96.7 | OK |  | 2.339 | [10 empty] | 3.733333 | #REF! | #REF! | 175.4667 | 239.2 | #REF!
| 2025-01-20 | 高橋翔 | HL13B５-BT | SiNホト前 | DF832 | DF832 | - | - | - | - | - | Si小片×1 | 3 | 3C | 3 | 44 | 338 | 338 | OK | [6 empty] | 224 | 96.6 | OK |  | 2.346 | [10 empty] | 3.733333 | #REF! | #REF! | 179.2 | 242.9333 | #REF!
| 2025-01-20 | 畑中 | HL13B5-BT | SiNホト前 | DF833 | DF833 | - | - | - | - | - | Si小片×1 | 3 | 3C | 3 | 44 | 338 | 338 | OK | [6 empty] | 224 | 110.9 | OK |  | 2.371 | [10 empty] | 3.733333 | #REF! | #REF! | 182.9333 | 246.6667 | #REF!
| 2025-01-20 | 畑中 | HL13B5-BT | SiNホト前 | DF834 | DF834 | - | - | - | - | - | Si小片×1 | 3 | 3C | 3 | 44 | 338 | 338 | OK | [6 empty] | 224 | 111.1 | OK |  | 2.367 | [10 empty] | 3.733333 | #REF! | #REF! | 186.6667 | 250.4 | #REF!
| 2025-01-20 | 畑中 | HL13B5-BT | SiNホト前 | DF835 | DF835 | - | - | - | - | - | Si小片×1 | 3 | 3C | 3 | 44 | 338 | 338 | OK | [6 empty] | 224 | 96 | OK |  | 2.339 | [10 empty] | 3.733333 | #REF! | #REF! | 190.4 | 254.1333 | #REF!
| 2025-01-20 | 畑中 | HL13B5-BT | SiNホト前 | DF836 | DF836 | - | - | - | - | - | Si小片×1 | 3 | 3C | 3 | 44 | 338 | 338 | OK | [6 empty] | 224 | 96.1 | OK |  | 2.338 | [10 empty] | 3.733333 | #REF! | #REF! | 194.1333 | 257.8667 | #REF!
| 2025-01-21 | 畑中 | HL13B5-BT | SiNホト前 | DH972 | DH972 | - | - | - | - | - | Si小片×1 | 3 | 3C | 3 | 44 | 338 | 338 | OK | [6 empty] | 224 | 110.5 | OK |  | 2.366 | [10 empty] | 3.733333 | #REF! | #REF! | 197.8667 | 261.6 | #REF!
| 2025-01-21 | 畑中 | HL13B5-BT | SiNホト前 | DH973 | DH973 | - | - | - | - | - | Si小片×1 | 3 | 3C | 3 | 44 | 338 | 338 | OK | [6 empty] | 224 | 97.2 | OK |  | 2.343 | [10 empty] | 3.733333 | #REF! | #REF! | 201.6 | 265.3333 | #REF!
| 2025-01-21 | 畑中 | HL13B5-BT | SiNホト前 | DH974 | DH974 | - | - | - | - | - | Si小片×1 | 3 | 3C | 3 | 44 | 338 | 338 | OK | [6 empty] | 224 | 96.8 | OK |  | 2.342 | [10 empty] | 3.733333 | #REF! | #REF! | 205.3333 | 269.0667 | #REF!
| 2025-01-21 | 畑中 | HL13B5-BT | SiNホト前 | DH975 | DH975 | - | - | - | - | - | Si小片×1 | 3 | 3C | 3 | 44 | 338 | 338 | OK | [6 empty] | 224 | 98.1 | OK |  | 2.334 | [10 empty] | 3.733333 | #REF! | #REF! | 209.0667 | 272.8 | #REF!
| 2025-01-21 | 清水 |  |  | チャンバークリーニング | [7 empty] | 38 | ｱﾙﾐﾅ | 146 | 0 | 200 | 200 | - | [21 empty] | 3.733333 | #REF! | #REF! | 0 | 0 | #REF! | クリーニング146分 LOAD：%75→65%、PHASE：15%→15%
| 2025-01-21 | 藤本 |  |  | 空焼き/3C | [7 empty] | 6 | 3C | 30 | 0 | 359 | 359 | OK | [21 empty] | 3.733333 | #REF! | #REF! | 0 | 0 | #REF!
| 2025-01-21 | 藤本 |  |  | KARADEPO(ﾄﾚｲ3C×1枚) | [7 empty] | 1 | 3C | 60 | 0 | 359 | 359 | OK | [6 empty] | 3600 | [14 empty] | 0 | #REF! | #REF! | 60 | 0 | #REF!
| 2025-01-21 | 藤本 |  |  | 空焼き/2A | [7 empty] | 6 | A | 30 | 0 | 359 | 359 | OK | [21 empty] | 0 | #REF! | #REF! | 60 | 0 | #REF!
| 2025-01-21 | 藤本 |  |  | KARADEPO(ﾄﾚｲA×1枚) | [7 empty] | 1 | A | 60 | 0 | 359 | 359 | OK | [6 empty] | 3600 | [14 empty] | 0 | #REF! | #REF! | 60 | 0 | #REF!
| 2025-01-21 | 藤本 |  |  | KARADEPO(ﾄﾚｲA×1枚) | [7 empty] | 1 | A | 60 | 0 | 359 | 359 | OK | [6 empty] | 3600 | [14 empty] | 0 | #REF! | #REF! | 60 | 0 | #REF!
| 2025-01-21 | 藤本 |  |  | KARADEPO(ﾄﾚｲA×1枚) | [7 empty] | 1 | A | 60 | 0 | 359 | 359 | OK | [6 empty] | 3600 | [14 empty] | 0 | #REF! | #REF! | 0 | 0 | #REF!
| 2025-01-21 | 藤本 |  |  | KARADEPO(ﾄﾚｲA×1枚) | [7 empty] | 1 | A | 60 | 0 | 359 | 359 | OK | [6 empty] | 3600 | [14 empty] | 0 | #REF! | #REF! | 0 | 60 | #REF!
| 2025-01-21 | 清水 |  |  | テスト(338.0℃) | - | - | - | - | - | Si | Si小片×2 | 3 | A | 3 | 44 | 338 | 338 | OK | [6 empty] | 224 |  |  | 109.8 | 2.3531 | 110.1 | 96.9 | 13.2 | -3284.2516 | -2650.823 | -2978.4512 | -1880.688 | 633.4286 | 1097.7632 | 29.41071 | 3.733333 | #REF! | #REF! | 0 | 63.73333 | #REF!
| 2025-01-21 | 清水 | HL13B5-BT | SiNホト前 | DH976 | DH976 | - | - | - | - | - | Si小片×1 | 3 | 3C | 3 | 44 | 338 | 338 | OK | [6 empty] | 224 | 109.9 | OK |  | 2.3865 | [10 empty] | 3.733333 | #REF! | #REF! | 3.733333 | 67.46667 | #REF!
| 2025-01-21 | 清水 | HL13B5-BT | SiNホト前 | DH977 | DH977 | - | - | - | - | - | Si小片×1 | 3 | 3C | 3 | 44 | 338 | 338 | OK | [6 empty] | 224 | 112 | OK |  | 2.383 | [10 empty] | 3.733333 | #REF! | #REF! | 7.466667 | 71.2 | #REF!
| 2025-01-21 | 清水 | HL13B5-BT | SiNホト前 | DH978 | DH978 | - | - | - | - | - | Si小片×1 | 3 | 3C | 3 | 44 | 338 | 338 | OK | [6 empty] | 224 | 110.7 | OK |  | 2.3911 | [10 empty] | 3.733333 | #REF! | #REF! | 11.2 | 74.93333 | #REF!
| 2025-01-21 | 清水 | HL13B5-BT | SiNホト前 | DH979 | DH979 | - | - | - | - | - | Si小片×1 | 3 | 3C | 3 | 44 | 338 | 338 | OK | [6 empty] | 224 | 111.9 | OK |  | 2.396 | [10 empty] | 3.733333 | #REF! | #REF! | 14.93333 | 78.66667 | #REF!
| 2025-01-22 | 高橋政輝 | HL13B5-BT | SiNホト前 | D1AGB | D1AGB | - | - | - | - | - | Si小片×1 | 3 | 3C | 3 | 44 | 338 | 338 | OK | [6 empty] | 224 | 110.9 | OK |  | 2.3849 | [10 empty] | 3.733333 | #REF! | #REF! | 18.66667 | 82.4 | #REF!
| 2025-01-22 | 高橋政輝 | HL13B5-BT | SiNホト前 | D1AGD | D1AGD | - | - | - | - | - | Si小片×1 | 3 | 3C | 3 | 44 | 338 | 338 | OK | [6 empty] | 224 | 91.7 | OK |  | 2.349 | [10 empty] | 3.733333 | #REF! | #REF! | 22.4 | 86.13333 | #REF!
| 2025-01-22 | 高橋政輝 | HL13B5-BT | SiNホト前 | D1AGE | D1AGE | - | - | - | - | - | Si小片×1 | 3 | 3C | 3 | 44 | 338 | 338 | OK | [6 empty] | 224 | 95.8 | OK |  | 2.3512 | [10 empty] | 3.733333 | #REF! | #REF! | 26.13333 | 89.86667 | #REF!
| 2025-01-22 | 高橋政輝 | HL13B5-BT | SiNホト前 | D1AGW | D1AGW | - | - | - | - | - | Si小片×1 | 3 | 3C | 3 | 44 | 338 | 338 | OK | [6 empty] | 224 | 110.5 | OK |  | 2.394 | [10 empty] | 3.733333 | #REF! | #REF! | 29.86667 | 93.6 | #REF!
| 2025-01-22 | 高橋政輝 | HL13B5-BT | SiNホト前 | D1AGL | D1AGL | - | - | - | - | - | Si小片×1 | 3 | 3C | 3 | 44 | 338 | 338 | OK | [6 empty] | 224 | 96.6 | OK |  | 2.349 | [10 empty] | 3.733333 | #REF! | #REF! | 33.6 | 97.33333 | #REF!
| 2025-01-22 | 久保木 | HL13B8-BT | SiNホト前 | WD101 | WD101 | - | - | - | - | - | Si小片×1 | 3 | 3C | 3 | 44 | 338 | 338 | OK | [6 empty] | 224 | 111.7 | OK |  | 2.3948 | [10 empty] | 3.733333 | #REF! | #REF! | 37.33333 | 101.0667 | #REF!
| 2025-01-22 | 久保木 | HL13B8-BT | SiNホト前 | WD102 | WD102 | - | - | - | - | - | Si小片×1 | 3 | 3C | 3 | 44 | 338 | 338 | OK | [6 empty] | 224 | 112.2 | OK |  | 2.3992 | [10 empty] | 3.733333 | #REF! | #REF! | 41.06667 | 104.8 | #REF!
| 2025-01-22 | 久保木 | HL13B8-BT | SiNホト前 | WD103 | WD103 | - | - | - | - | - | Si小片×1 | 3 | 3C | 3 | 44 | 338 | 338 | OK | [6 empty] | 224 | 96.5 | OK |  | 2.355 | [10 empty] | 3.733333 | #REF! | #REF! | 44.8 | 108.5333 | #REF!
| 2025-01-22 | 久保木 | HL13B8-BT | SiNホト前 | WD104 | WD104 | - | - | - | - | - | Si小片×1 | 3 | 3C | 3 | 44 | 338 | 338 | OK | [6 empty] | 224 | 96.2 | OK |  | 2.3491 | [10 empty] | 3.733333 | #REF! | #REF! | 48.53333 | 112.2667 | #REF!
| 2025-01-22 | 久保木 | HL13B5-BT | SiNホト前 | D1AGH | D1AGH | - | - | - | - | - | Si小片×1 | 3 | 3C | 3 | 44 | 338 | 338 | OK | [6 empty] | 224 | 112.8 | OK |  | 2.3941 | [10 empty] | 3.733333 | #REF! | #REF! | 52.26667 | 116 | #REF!
| 2025-01-22 | 久保木 | HL13B5-BT | SiNホト前 | D1AGJ | D1AGJ | - | - | - | - | - | Si小片×1 | 3 | 3C | 3 | 44 | 338 | 338 | OK | [6 empty] | 224 | 96.7 | OK |  | 2.3473 | [10 empty] | 3.733333 | #REF! | #REF! | 56 | 119.7333 | #REF!
| 2025-01-22 | 鈴木 |  |  | SiH4ﾎﾞﾝﾍﾞ切り替え(L⇒R)/空流し | [20 empty] | 0 | [14 empty] | 3.733333 | #REF! | #REF! | 56 | 119.7333 | #REF!
| 2025-01-22 | 久保木 | HL13B8-BT | SiNホト前 | NU358 | NU358 | - | - | - | - | - | Si小片×1 | 3 | 3C | 3 | 44 | 338 | 338 | OK | [6 empty] | 224 | 110.4 | OK |  | 2.3964 | [10 empty] | 3.733333 | #REF! | #REF! | 59.73333 | 123.4667 | #REF!
| 2025-01-22 | 久保木 | HL13B8-BT | SiNホト前 | NU359 | NU359 | - | - | - | - | - | Si小片×1 | 3 | 3C | 3 | 44 | 338 | 338 | OK | [6 empty] | 224 | 111.1 | OK |  | 2.3772 | [10 empty] | 3.733333 | #REF! | #REF! | 63.46667 | 127.2 | #REF!
| 2025-01-22 | 久保木 | HL13B8-BT | SiNホト前 | NU360 | NU360 | - | - | - | - | - | Si小片×1 | 3 | 3C | 3 | 44 | 338 | 338 | OK | [6 empty] | 224 | 95.5 | OK |  | 2.3596 | [10 empty] | 3.733333 | #REF! | #REF! | 67.2 | 130.9333 | #REF!
| 2025-01-22 | 久保木 | HL13B8-BT | SiNホト前 | NU361 | NU361 | - | - | - | - | - | Si小片×1 | 3 | 3C | 3 | 44 | 338 | 338 | OK | [6 empty] | 224 | 95.1 | OK |  | 2.3497 | [10 empty] | 3.733333 | #REF! | #REF! | 70.93333 | 134.6667 | #REF!
| 2025-01-22 | 渡部 | HL13B8-BT | SiNホト前 | NV219 | NV219 | - | - | - | - | - | Si小片×1 | 3 | 3C | 3 | 44 | 338 | 338 | OK | [6 empty] | 224 | 112.7 | OK |  | 2.386 | [10 empty] | 3.733333 | #REF! | #REF! | 74.66667 | 138.4 | #REF!
| 2025-01-22 | 渡部 | HL13B8-BT | SiNホト前 | NV220 | NV220 | - | - | - | - | - | Si小片×1 | 3 | 3C | 3 | 44 | 338 | 338 | OK | [6 empty] | 224 | 112.8 | OK |  | 2.381 | [10 empty] | 3.733333 | #REF! | #REF! | 78.4 | 142.1333 | #REF!
| 2025-01-22 | 渡部 | HL13B8-BT | SiNホト前 | NV221 | NV221 | - | - | - | - | - | Si小片×1 | 3 | 3C | 3 | 44 | 338 | 338 | OK | [6 empty] | 224 | 97.6 | OK |  | 2.349 | [10 empty] | 3.733333 | #REF! | #REF! | 82.13333 | 145.8667 | #REF!
| 2025-01-22 | 渡部 | HL13B8-BT | SiNホト前 | NT280 | NT280 | - | - | - | - | - | Si小片×1 | 3 | 3C | 3 | 44 | 338 | 338 | OK | [6 empty] | 224 | 112.6 | OK |  | 2.395 | [10 empty] | 3.733333 | #REF! | #REF! | 85.86667 | 149.6 | #REF!
| 2025-01-22 | 渡部 | HL13B8-BT | SiNホト前 | NT281 | NT281 | - | - | - | - | - | Si小片×1 | 3 | 3C | 3 | 44 | 338 | 338 | OK | [6 empty] | 224 | 112.6 | OK |  | 2.394 | [10 empty] | 3.733333 | #REF! | #REF! | 89.6 | 153.3333 | #REF!
| 2025-01-22 | 渡部 | HL13B8-BT | SiNホト前 | NT282 | NT282 | - | - | - | - | - | Si小片×1 | 3 | 3C | 3 | 44 | 338 | 338 | OK | [6 empty] | 224 | 113.4 | OK |  | 2.397 | [10 empty] | 3.733333 | #REF! | #REF! | 93.33333 | 157.0667 | #REF!
| 2025-01-22 | 渡部 | HL13B8-BT | SiNホト前 | NT283 | NT283 | - | - | - | - | - | Si小片×1 | 3 | 3C | 3 | 44 | 338 | 338 | OK | [6 empty] | 224 | 111.3 | OK |  | 2.392 | [10 empty] | 3.733333 | #REF! | #REF! | 97.06667 | 160.8 | #REF!
| 2025-01-22 | 渡部 | HL13B5-BT | SiNホト前 | DF860 | DF860 | - | - | - | - | - | Si小片×1 | 3 | 3C | 3 | 44 | 338 | 338 | OK | [6 empty] | 224 | 111.6 | OK |  | 2.394 | [10 empty] | 3.733333 | #REF! | #REF! | 100.8 | 164.5333 | #REF!
| 2025-01-22 | 渡部 | HL13B5-BT | SiNホト前 | DF861 | DF861 | - | - | - | - | - | Si小片×1 | 3 | 3C | 3 | 44 | 338 | 338 | OK | [6 empty] | 224 | 96.9 | OK |  | 2.344 | [10 empty] | 3.733333 | #REF! | #REF! | 104.5333 | 168.2667 | #REF!
| 2025-01-22 | 渡部 | HL13B5-BT | SiNホト前 | DF862 | DF862 | - | - | - | - | - | Si小片×1 | 3 | 3C | 3 | 44 | 338 | 338 | OK | [6 empty] | 224 | 112.3 | OK |  | 2.397 | [10 empty] | 3.733333 | #REF! | #REF! | 108.2667 | 172 | #REF!
| 2025-01-22 | 渡部 | HL13B5-BT | SiNホト前 | DF863 | DF863 | - | - | - | - | - | Si小片×1 | 3 | 3C | 3 | 44 | 338 | 338 | OK | [6 empty] | 224 | 96.2 | OK |  | 2.3557 | [10 empty] | 3.733333 | #REF! | #REF! | 112 | 175.7333 | #REF!
| 2025-01-23 | 久保木 | HL13B5-BT | SiNホト前 | DF864 | DF864 | - | - | - | - | - | Si小片×1 | 3 | 3C | 3 | 44 | 338 | 338 | OK | [6 empty] | 224 | 115.4 | OK |  | 2.3865 | [10 empty] | 3.733333 | #REF! | #REF! | 115.7333 | 179.4667 | #REF!
| 2025-01-23 | 久保木 | HL13B5-BT | SiNホト前 | DF865 | DF865 | - | - | - | - | - | Si小片×1 | 3 | 3C | 3 | 44 | 338 | 338 | OK | [6 empty] | 224 | 111.8 | OK |  | 2.3789 | [10 empty] | 3.733333 | #REF! | #REF! | 119.4667 | 183.2 | #REF!
| 2025-01-23 | 久保木 | HL13B5-BT | SiNホト前 | DF866 | DF866 | - | - | - | - | - | Si小片×1 | 3 | 3C | 3 | 44 | 338 | 338 | OK | [6 empty] | 224 | 97 | OK |  | 2.3458 | [10 empty] | 3.733333 | #REF! | #REF! | 123.2 | 186.9333 | #REF!
| 2025-01-23 | 久保木 | HL13B5-BT | SiNホト前 | DF867 | DF867 | - | - | - | - | - | Si小片×1 | 3 | 3C | 3 | 44 | 338 | 338 | OK | [6 empty] | 224 | 95.7 | OK |  | 2.3464 | [10 empty] | 3.733333 | #REF! | #REF! | 126.9333 | 190.6667 | #REF!
| 2025-01-23 | 渡部 | HL13B5-BT | SiNホト前 | D1AGP | D1AGP | - | - | - | - | - | Si小片×1 | 3 | 3C | 3 | 44 | 338 | 338 | OK | [6 empty] | 224 | 111.1 | OK |  | 2.378 | [10 empty] | 3.733333 | #REF! | #REF! | 130.6667 | 194.4 | #REF!
| 2025-01-23 | 渡部 | HL13B5-BT | SiNホト前 | D1AGQ | D1AGQ | - | - | - | - | - | Si小片×1 | 3 | 3C | 3 | 44 | 338 | 338 | OK | [6 empty] | 224 | 109.3 | OK |  | 2.374 | [10 empty] | 3.733333 | #REF! | #REF! | 134.4 | 198.1333 | #REF!
| 2025-01-23 | 渡部 | HL13B5-BT | SiNホト前 | D1AGR | D1AGR | - | - | - | - | - | Si小片×1 | 3 | 3C | 3 | 44 | 338 | 338 | OK | [6 empty] | 224 | 111.8 | OK |  | 2.382 | [10 empty] | 3.733333 | #REF! | #REF! | 138.1333 | 201.8667 | #REF!
| 2025-01-23 | 渡部 | HL13B5-BT | SiNホト前 | D1AGS | D1AGS | - | - | - | - | - | Si小片×1 | 3 | 3C | 3 | 44 | 338 | 338 | OK | [6 empty] | 224 | 111.6 | OK |  | 2.378 | [10 empty] | 3.733333 | #REF! | #REF! | 141.8667 | 205.6 | #REF!
| 2025-01-23 | 渡部 | HL13B5-BT | SiNホト前 | D1AGT | D1AGT | - | - | - | - | - | Si小片×1 | 3 | 3C | 3 | 44 | 338 | 338 | OK | [6 empty] | 224 | 112.5 | OK |  | 2.373 | [10 empty] | 3.733333 | #REF! | #REF! | 145.6 | 209.3333 | #REF!
| 2025-01-23 | 渡部 | HL13B5-BT | SiNホト前 | D1AGU | D1AGU | - | - | - | - | - | Si小片×1 | 3 | 3C | 3 | 44 | 338 | 338 | OK | [6 empty] | 224 | 96.2 | OK |  | 2.341 | [10 empty] | 3.733333 | #REF! | #REF! | 149.3333 | 213.0667 | #REF!
| 2025-01-23 | 渡部 | HL13B5-BT | SiNホト前 | D1AGV | D1AGV | - | - | - | - | - | Si小片×1 | 3 | 3C | 3 | 44 | 338 | 338 | OK | [6 empty] | 224 | 110.8 | OK |  | 2.381 | [10 empty] | 3.733333 | #REF! | #REF! | 153.0667 | 216.8 | #REF!
| 2025-01-23 | 渡部 | HL13B5-BT | SiNホト前 | D1AGW | D1AGW | - | - | - | - | - | Si小片×1 | 3 | 3C | 3 | 44 | 338 | 338 | OK | [6 empty] | 224 | 95.7 | OK |  | 2.35 | [10 empty] | 3.733333 | #REF! | #REF! | 156.8 | 220.5333 | #REF!
| 2025-01-23 | 渡部 | HL13B5-BT | SiNホト前 | D1AGX | D1AGX | - | - | - | - | - | Si小片×1 | 3 | 3C | 3 | 44 | 338 | 338 | OK | [6 empty] | 224 | 112.6 | OK |  | 2.386 | [10 empty] | 3.733333 | #REF! | #REF! | 160.5333 | 224.2667 | #REF!
| 2025-01-23 | 渡部 | HL13B5-BT | SiNホト前 | D1AGY | D1AGY | - | - | - | - | - | Si小片×1 | 3 | 3C | 3 | 44 | 338 | 338 | OK | [6 empty] | 224 | 97.5 | OK |  | 2.353 | [10 empty] | 3.733333 | #REF! | #REF! | 164.2667 | 228 | #REF!
| 2025-01-23 | 渡部 | HL13B5-BT | SiNホト前 | D1AG7 | D1AG7 | - | - | - | - | - | Si小片×1 | 3 | 3C | 3 | 44 | 338 | 338 | OK | [6 empty] | 224 | 97.1 | OK |  | 2.349 | [10 empty] | 3.733333 | #REF! | #REF! | 168 | 231.7333 | #REF!
| 2025-01-23 | 渡部 | HL13B5-BT | SiNホト前 | D1AH0 | D1AH0 | - | - | - | - | - | Si小片×1 | 3 | 3C | 3 | 44 | 338 | 338 | OK | [6 empty] | 224 | 96.3 | OK |  | 2.346 | [10 empty] | 3.733333 | #REF! | #REF! | 171.7333 | 235.4667 | #REF!
| 2025-01-23 | 渡部 | HL13B5-BT | SiNホト前 | DE841 | DE841 | - | - | - | - | - | Si小片×1 | 3 | 3C | 3 | 44 | 338 | 338 | OK | [6 empty] | 224 | 111.5 | OK |  | 2.378 | [10 empty] | 3.733333 | #REF! | #REF! | 175.4667 | 239.2 | #REF!
| 2025-01-23 | 渡部 | HL13B5-BT | SiNホト前 | DE843 | DE843 | - | - | - | - | - | Si小片×1 | 3 | 3C | 3 | 44 | 338 | 338 | OK | [6 empty] | 224 | 110.6 | OK |  | 2.379 | [10 empty] | 3.733333 | #REF! | #REF! | 179.2 | 242.9333 | #REF!
| 2025-01-23 | 渡部 | HL13B5-BT | SiNホト前 | DE844 | DE844 | - | - | - | - | - | Si小片×1 | 3 | 3C | 3 | 44 | 338 | 338 | OK | [6 empty] | 224 | 95.7 | OK |  | 2.342 | [10 empty] | 3.733333 | #REF! | #REF! | 182.9333 | 246.6667 | #REF!
| 2025-01-24 | 久保木 | HL13B5-BT | SiNホト前 | DE845 | DE845 | - | - | - | - | - | Si小片×1 | 3 | 3C | 3 | 44 | 338 | 338 | OK | [6 empty] | 224 | 110.3 | OK |  | 2.3738 | [10 empty] | 3.733333 | #REF! | #REF! | 186.6667 | 250.4 | #REF!
| 2025-01-24 | 久保木 | HL13B5-BT | SiNホト前 | DE846 | DE846 | - | - | - | - | - | Si小片×1 | 3 | 3C | 3 | 44 | 338 | 338 | OK | [6 empty] | 224 | 96 | OK |  | 2.3392 | [10 empty] | 3.733333 | #REF! | #REF! | 190.4 | 254.1333 | #REF!
| 2025-01-24 | 久保木 | HL13B5-BT | SiNホト前 | DE847 | DE847 | - | - | - | - | - | Si小片×1 | 3 | 3C | 3 | 44 | 338 | 338 | OK | [6 empty] | 224 | 95.6 | OK |  | 2.3428 | [10 empty] | 3.733333 | #REF! | #REF! | 194.1333 | 257.8667 | #REF!
| 2025-01-24 | 久保木 | HL13B5-BT | SiNホト前 | DE848 | DE848 | - | - | - | - | - | Si小片×1 | 3 | 3C | 3 | 44 | 338 | 338 | OK | [6 empty] | 224 | 98.7 | OK |  | 2.345 | [10 empty] | 3.733333 | #REF! | #REF! | 197.8667 | 261.6 | #REF!
| 2025-01-24 | 久保木 |  |  | チャンバークリーニング | [7 empty] | 38 | ｱﾙﾐﾅ | 141 | 0 | 200 | 200 | - | [21 empty] | 0 | #REF! | #REF! | 0 | 0 | #REF! | クリーニング141分 LOAD：%75→65%、PHASE：15%→15%
| 2025-01-24 | 久保木 |  |  | 空焼き/3C | [7 empty] | 6 | 3C | 30 | 0 | 359 | 359 | OK | [21 empty] | 0 | #REF! | #REF! | 0 | 0 | #REF!
| 2025-01-24 | 久保木 |  |  | KARADEPO(ﾄﾚｲ3C×1枚) | [7 empty] | 1 | 3C | 60 | 0 | 359 | 359 | OK | [6 empty] | 3600 | [14 empty] | 0 | #REF! | #REF! | 60 | 0 | #REF!
| 2025-01-24 | 檜山 |  |  | 空焼き/2A | [7 empty] | 6 | A | 30 | 0 | 359 | 359 | OK | [21 empty] | 0 | #REF! | #REF! | 60 | 0 | #REF!
| 2025-01-24 | 檜山 |  |  | KARADEPO(ﾄﾚｲA×1枚) | [7 empty] | 1 | A | 60 | 0 | 359 | 359 | OK | [6 empty] | 3600 | [14 empty] | 0 | #REF! | #REF! | 60 | 0 | #REF!
| 2025-01-25 | 檜山 |  |  | KARADEPO(ﾄﾚｲA×1枚) | [7 empty] | 1 | A | 60 | 0 | 359 | 359 | OK | [6 empty] | 3600 | [14 empty] | 0 | #REF! | #REF! | 60 | 0 | #REF!
| 2025-01-25 | 檜山 |  |  | KARADEPO(ﾄﾚｲA×1枚) | [7 empty] | 1 | A | 60 | 0 | 359 | 359 | OK | [6 empty] | 3600 | [14 empty] | 0 | #REF! | #REF! | 0 | 0 | #REF!
| 2025-01-25 | 檜山 |  |  | KARADEPO(ﾄﾚｲA×1枚) | [7 empty] | 1 | A | 60 | 0 | 359 | 359 | OK | [6 empty] | 3600 | [14 empty] | 0 | #REF! | #REF! | 0 | 0 | #REF!
| 2025-01-25 | 檜山 |  |  | テスト(338.0℃) | - | - | - | - | - | Si | Si小片×2 | 3 | A | 3 | 44 | 338 | 338 | OK | [6 empty] | 224 | 109.6 | - |  | 2.3906 | 109.8 | 98.3 | 11.5 | -0.71649 | -0.60433 | 0.65177 | 0.69696 | 0.11216 | 0.04519 | 0 | 3.733333 | #REF! | #REF! | 0 | 3.733333 | #REF!
| 2025-01-25 | 久保木 | HL13B5-BT | SiNホト前 | DE851 | DE851 | - | - | - | - | - | Si小片×1 | 3 | 3C | 3 | 44 | 338 | 338 | OK | [6 empty] | 224 | 110.6 | OK |  | 2.3793 | [10 empty] | 3.733333 | #REF! | #REF! | 3.733333 | 7.466667 | #REF!
| 2025-01-25 | 久保木 | HL13B5-BT | SiNホト前 | DE852 | DE852 | - | - | - | - | - | Si小片×1 | 3 | 3C | 3 | 44 | 338 | 338 | OK | [6 empty] | 224 | 110.8 | OK |  | 2.3757 | [10 empty] | 3.733333 | #REF! | #REF! | 7.466667 | 11.2 | #REF!
| 2025-01-25 | 久保木 | HL13B5-BT | SiNホト前 | DE853 | DE853 | - | - | - | - | - | Si小片×1 | 3 | 3C | 3 | 44 | 338 | 338 | OK | [6 empty] | 224 | 111.2 | OK |  | 2.3797 | [10 empty] | 3.733333 | #REF! | #REF! | 11.2 | 14.93333 | #REF!
| 2025-01-25 | 久保木 | HL13B5-BT | SiNホト前 | DE854 | DE854 | - | - | - | - | - | Si小片×1 | 3 | 3C | 3 | 44 | 338 | 338 | OK | [6 empty] | 224 | 109.4 | OK |  | 2.37 | [10 empty] | 3.733333 | #REF! | #REF! | 14.93333 | 18.66667 | #REF!
| 2025-01-25 | 久保木 | HL13B5-BT | SiNホト前 | DE855 | DE855 | - | - | - | - | - | Si小片×1 | 3 | 3C | 3 | 44 | 338 | 338 | OK | [6 empty] | 224 | 111.3 | OK |  | 2.3773 | [10 empty] | 3.733333 | #REF! | #REF! | 18.66667 | 22.4 | #REF!
| 2025-01-25 | 久保木 | HL13B5-BT | SiNホト前 | DE856 | DE856 | - | - | - | - | - | Si小片×1 | 3 | 3C | 3 | 44 | 338 | 338 | OK | [6 empty] | 224 | 111 | OK |  | 2.388 | [10 empty] | 3.733333 | #REF! | #REF! | 22.4 | 26.13333 | #REF!
| 2025-01-25 | 久保木 | HL13B5-BT | SiNホト前 | D1AHZ | D1AHZ | - | - | - | - | - | Si小片×1 | 3 | 3C | 3 | 44 | 338 | 338 | OK | [6 empty] | 224 | 111.3 | OK |  | 2.3815 | [10 empty] | 3.733333 | #REF! | #REF! | 26.13333 | 29.86667 | #REF!
| 2025-01-25 | 久保木 | HL13B5-BT | SiNホト前 | D1AJ0 | D1AJ0 | - | - | - | - | - | Si小片×1 | 3 | 3C | 3 | 44 | 338 | 338 | OK | [6 empty] | 224 | 111.2 | OK |  | 2.3839 | [10 empty] | 3.733333 | #REF! | #REF! | 29.86667 | 33.6 | #REF!
| 2025-01-25 | 久保木 | HL13B5-BT | SiNホト前 | D1AJ1 | D1AJ1 | - | - | - | - | - | Si小片×1 | 3 | 3C | 3 | 44 | 338 | 338 | OK | [6 empty] | 224 | 95.7 | OK |  | 2.3493 | [10 empty] | 3.733333 | #REF! | #REF! | 33.6 | 37.33333 | #REF!
| 2025-01-25 | 渡部 | HL13B5-BT | SiNホト前 | D1AB8 | D1AB8 | - | - | - | - | - | Si小片×1 | 3 | 3C | 3 | 44 | 338 | 338 | OK | [6 empty] | 224 | 110.7 | OK |  | 2.388 | [10 empty] | 3.733333 | #REF! | #REF! | 37.33333 | 41.06667 | #REF!
| 2025-01-25 | 渡部 | HL13B5-BT | SiNホト前 | D1AB9 | D1AB9 | - | - | - | - | - | Si小片×1 | 3 | 3C | 3 | 44 | 338 | 338 | OK | [6 empty] | 224 | 111 | OK |  | 2.374 | [10 empty] | 3.733333 | #REF! | #REF! | 41.06667 | 44.8 | #REF!
| 2025-01-25 | 渡部 | HL13B5-BT | SiNホト前 | D1ABA | D1ABA | - | - | - | - | - | Si小片×1 | 3 | 3C | 3 | 44 | 338 | 338 | OK | [6 empty] | 224 | 111.3 | OK |  | 2.378 | [10 empty] | 3.733333 | #REF! | #REF! | 44.8 | 48.53333 | #REF!
| 2025-01-25 | 渡部 | HL13B5-BT | SiNホト前 | D1AH9 | D1AH9 | - | - | - | - | - | Si小片×1 | 3 | 3C | 3 | 44 | 338 | 338 | OK | [6 empty] | 224 | 97.3 | OK |  | 2.35 | [10 empty] | 3.733333 | #REF! | #REF! | 48.53333 | 52.26667 | #REF!
| 2025-01-25 | 渡部 | HL13B5-BT | SiNホト前 | D1AJ2 | D1AJ2 | - | - | - | - | - | Si小片×1 | 3 | 3C | 3 | 44 | 338 | 338 | OK | [6 empty] | 224 | 96 | OK |  | 2.35 | [10 empty] | 3.733333 | #REF! | #REF! | 52.26667 | 56 | #REF!
| 2025-01-25 | 渡部 | HL13B5-BT | SiNホト前 | D1AJ3 | D1AJ3 | - | - | - | - | - | Si小片×1 | 3 | 3C | 3 | 44 | 338 | 338 | OK | [6 empty] | 224 | 112.7 | OK |  | 2.398 | [10 empty] | 3.733333 | #REF! | #REF! | 56 | 59.73333 | #REF!
| 2025-01-25 | 渡部 | HL13B5-BT | SiNホト前 | D1AJ4 | D1AJ4 | - | - | - | - | - | Si小片×1 | 3 | 3C | 3 | 44 | 338 | 338 | OK | [6 empty] | 224 | 111.3 | OK |  | 2.386 | [10 empty] | 3.733333 | #REF! | #REF! | 59.73333 | 63.46667 | #REF!
| 2025-01-25 | 渡部 | HL13B5-BT | SiNホト前 | D1AJ5 | D1AJ5 | - | - | - | - | - | Si小片×1 | 3 | 3C | 3 | 44 | 338 | 338 | OK | [6 empty] | 224 | 111.7 | OK |  | 2.389 | [10 empty] | 3.733333 | #REF! | #REF! | 63.46667 | 67.2 | #REF!
| 2025-01-26 | 高橋政輝 | HL13B5-BT | SiNホト前 | D1AHA | D1AHA | - | - | - | - | - | Si小片×1 | 3 | 3C | 3 | 44 | 338 | 338 | OK | [6 empty] | 224 | 112 | OK |  | 2.374 | [10 empty] | 3.733333 | #REF! | #REF! | 67.2 | 70.93333 | #REF!
| 2025-01-26 | 高橋政輝 | HL13B5-BT | SiNホト前 | D1AHC | D1AHC | - | - | - | - | - | Si小片×1 | 3 | 3C | 3 | 44 | 338 | 338 | OK | [6 empty] | 224 | 98.9 | OK |  | 2.349 | [10 empty] | 3.733333 | #REF! | #REF! | 70.93333 | 74.66667 | #REF!
| 2025-01-26 | 高橋政輝 | HL13B5-BT | SiNホト前 | D1AHD | D1AHD | - | - | - | - | - | Si小片×1 | 3 | 3C | 3 | 44 | 338 | 338 | OK | [6 empty] | 224 | 111.5 | OK |  | 2.378 | [10 empty] | 3.733333 | #REF! | #REF! | 74.66667 | 78.4 | #REF!
| 2025-01-26 | 高橋政輝 | HL13B8-BT | SiNホト前 | NS280 | NS280 | - | - | - | - | - | Si小片×1 | 3 | 3C | 3 | 44 | 338 | 338 | OK | [6 empty] | 224 | 111.8 | OK |  | 2.376 | [10 empty] | 3.733333 | #REF! | #REF! | 78.4 | 82.13333 | #REF!
| 2025-01-26 | 高橋政輝 | HL13B8-BT | SiNホト前 | NS282 | NS282 | - | - | - | - | - | Si小片×1 | 3 | 3C | 3 | 44 | 338 | 338 | OK | [6 empty] | 224 | 98.5 | OK |  | 2.334 | [10 empty] | 3.733333 | #REF! | #REF! | 82.13333 | 85.86667 | #REF!
| 2025-01-26 | 高橋政輝 | HL13B8-BT | SiNホト前 | NS283 | NS283 | - | - | - | - | - | Si小片×1 | 3 | 3C | 3 | 44 | 338 | 338 | OK | [6 empty] | 224 | 97.4 | OK |  | 2.345 | [10 empty] | 3.733333 | #REF! | #REF! | 85.86667 | 89.6 | #REF!
| 2025-01-26 | 高橋政輝 | HL13B8-BT | SiNホト前 | NT284 | NT284 | - | - | - | - | - | Si小片×1 | 3 | 3C | 3 | 44 | 338 | 338 | OK | [6 empty] | 224 | 113.6 | OK |  | 2.385 | [10 empty] | 3.733333 | #REF! | #REF! | 89.6 | 93.33333 | #REF!
| 2025-01-26 | 高橋政輝 | HL13B8-BT | SiNホト前 | NT285 | NT285 | - | - | - | - | - | Si小片×1 | 3 | 3C | 3 | 44 | 338 | 338 | OK | [6 empty] | 224 | 97.2 | OK |  | 2.344 | [10 empty] | 3.733333 | #REF! | #REF! | 93.33333 | 97.06667 | #REF!
| 2025-01-26 | 高橋政輝 | HL13B8-BT | SiNホト前 | NT286 | NT286 | - | - | - | - | - | Si小片×1 | 3 | 3C | 3 | 44 | 338 | 338 | OK | [6 empty] | 224 | 97.4 | OK |  | 2.343 | [10 empty] | 3.733333 | #REF! | #REF! | 97.06667 | 100.8 | #REF!
| 2025-01-26 | 高橋翔 | HL13B5-BT | SiNホト前 | DE890 | DE890 | - | - | - | - | - | Si小片×1 | 3 | 3C | 3 | 44 | 338 | 338 | OK | [6 empty] | 224 | 111.1 | OK |  | 2.395 | [10 empty] | 3.733333 | #REF! | #REF! | 100.8 | 104.5333 | #REF!
| 2025-01-26 | 高橋翔 | HL13B5-BT | SiNホト前 | DE891 | DE891 | - | - | - | - | - | Si小片×1 | 3 | 3C | 3 | 44 | 338 | 338 | OK | [6 empty] | 224 | 97.6 | OK |  | 2.352 | [10 empty] | 3.733333 | #REF! | #REF! | 104.5333 | 108.2667 | #REF!
| 2025-01-26 | 高橋翔 | HL13B5-BT | SiNホト前 | DE892 | DE892 | - | - | - | - | - | Si小片×1 | 3 | 3C | 3 | 44 | 338 | 338 | OK | [6 empty] | 224 | 95.6 | OK |  | 2.352 | [10 empty] | 3.733333 | #REF! | #REF! | 108.2667 | 112 | #REF!
| 2025-01-26 | 高橋翔 | HL13B5-BT | SiNホト前 | DE893 | DE893 | - | - | - | - | - | Si小片×1 | 3 | 3C | 3 | 44 | 338 | 338 | OK | [6 empty] | 224 | 96.1 | OK |  | 2.353 | [10 empty] | 3.733333 | #REF! | #REF! | 112 | 115.7333 | #REF!
| 2025-01-26 | 高橋翔 | HL13B5-BT | SiNホト前 | DE894 | DE894 | - | - | - | - | - | Si小片×1 | 3 | 3C | 3 | 44 | 338 | 338 | OK | [6 empty] | 224 | 96.1 | OK |  | 2.352 | [10 empty] | 3.733333 | #REF! | #REF! | 115.7333 | 119.4667 | #REF!
| 2025-01-26 | 高橋翔 | HL13B5-BT | SiNホト前 | DE895 | DE895 | - | - | - | - | - | Si小片×1 | 3 | 3C | 3 | 44 | 338 | 338 | OK | [6 empty] | 224 | 111.5 | OK |  | 2.389 | [10 empty] | 3.733333 | #REF! | #REF! | 119.4667 | 123.2 | #REF!
| 2025-01-26 | 高橋翔 | HL13B5-BT | SiNホト前 | DE896 | DE896 | - | - | - | - | - | Si小片×1 | 3 | 3C | 3 | 44 | 338 | 338 | OK | [6 empty] | 224 | 95.5 | OK |  | 2.339 | [10 empty] | 3.733333 | #REF! | #REF! | 123.2 | 126.9333 | #REF!
| 2025-01-26 | 高橋翔 | HL13B5-BT | SiNホト前 | DE897 | DE897 | - | - | - | - | - | Si小片×1 | 3 | 3C | 3 | 44 | 338 | 338 | OK | [6 empty] | 224 | 96.8 | OK |  | 2.357 | [10 empty] | 3.733333 | #REF! | #REF! | 126.9333 | 130.6667 | #REF!
| 2025-01-27 | 畠山 |  |  | SiH4ﾎﾞﾝﾍﾞ切り替え(R⇒L)/空流し | [20 empty] | 0 | [14 empty] | 3.733333 | #REF! | #REF! | 126.9333 | 130.6667 | #REF!
| 2025-01-27 | 高橋政輝 | HL13B5-BT | SiNホト前 | DE906 | DE906 | - | - | - | - | - | Si小片×1 | 3 | 3C | 3 | 44 | 338 | 338 | OK | [6 empty] | 224 | 110.9 | OK |  | 2.382 | [10 empty] | 3.733333 | #REF! | #REF! | 130.6667 | 134.4 | #REF!
| 2025-01-27 | 高橋政輝 | HL13B5-BT | SiNホト前 | DE907 | DE907 | - | - | - | - | - | Si小片×1 | 3 | 3C | 3 | 44 | 338 | 338 | OK | [6 empty] | 224 | 97.1 | OK |  | 2.352 | [10 empty] | 3.733333 | #REF! | #REF! | 134.4 | 138.1333 | #REF!
| 2025-01-27 | 高橋政輝 | HL13B5-BT | SiNホト前 | DE908 | DE908 | - | - | - | - | - | Si小片×1 | 3 | 3C | 3 | 44 | 338 | 338 | OK | [6 empty] | 224 | 114 | OK |  | 2.352 | [10 empty] | 3.733333 | #REF! | #REF! | 138.1333 | 141.8667 | #REF!
| 2025-01-27 | 高橋政輝 | HL13B5-BT | SiNホト前 | DE909 | DE909 | - | - | - | - | - | Si小片×1 | 3 | 3C | 3 | 44 | 338 | 338 | OK | [6 empty] | 224 | 113 | OK |  | 2.396 | [10 empty] | 3.733333 | #REF! | #REF! | 141.8667 | 145.6 | #REF!
| 2025-01-27 | 高橋政輝 | HL13B5-BT | SiNホト前 | DE910 | DE910 | - | - | - | - | - | Si小片×1 | 3 | 3C | 3 | 44 | 338 | 338 | OK | [6 empty] | 224 | 111.9 | OK |  | 2.391 | [10 empty] | 3.733333 | #REF! | #REF! | 145.6 | 149.3333 | #REF!
| 2025-01-27 | 高橋政輝 | HL13B5-BT | SiNホト前 | DE911 | DE911 | - | - | - | - | - | Si小片×1 | 3 | 3C | 3 | 44 | 338 | 338 | OK | [6 empty] | 224 | 111.9 | OK |  | 2.374 | [10 empty] | 3.733333 | #REF! | #REF! | 149.3333 | 153.0667 | #REF!
| 2025-01-27 | 高橋政輝 | HL13B5-BT | SiNホト前 | DE912 | DE912 | - | - | - | - | - | Si小片×1 | 3 | 3C | 3 | 44 | 338 | 338 | OK | [6 empty] | 224 | 112.9 | OK |  | 2.379 | [10 empty] | 3.733333 | #REF! | #REF! | 153.0667 | 156.8 | #REF!
| 2025-01-27 | 高橋政輝 | HL13B5-BT | SiNホト前 | DE913 | DE913 | - | - | - | - | - | Si小片×1 | 3 | 3C | 3 | 44 | 338 | 338 | OK | [6 empty] | 224 | 95.6 | OK |  | 2.349 | [10 empty] | 3.733333 | #REF! | #REF! | 156.8 | 160.5333 | #REF!
| 2025-01-27 | 高橋翔 | HL13B8-BT | SiNホト前 | NU362 | NU362 | - | - | - | - | - | Si小片×1 | 3 | 3C | 3 | 44 | 338 | 338 | OK | [6 empty] | 224 | 110.4 | OK |  | 2.376 | [10 empty] | 3.733333 | #REF! | #REF! | 160.5333 | 164.2667 | #REF!
| 2025-01-27 | 高橋翔 | HL13B8-BT | SiNホト前 | NU363 | NU363 | - | - | - | - | - | Si小片×1 | 3 | 3C | 3 | 44 | 338 | 338 | OK | [6 empty] | 224 | 110.9 | OK |  | 2.372 | [10 empty] | 3.733333 | #REF! | #REF! | 164.2667 | 168 | #REF!
| 2025-01-27 | 高橋翔 | HL13B8-BT | SiNホト前 | NU364 | NU364 | - | - | - | - | - | Si小片×1 | 3 | 3C | 3 | 44 | 338 | 338 | OK | [6 empty] | 224 | 97 | OK |  | 2.342 | [10 empty] | 3.733333 | #REF! | #REF! | 168 | 171.7333 | #REF!
| 2025-01-27 | 高橋翔 | HL13B8-BT | SiNホト前 | NU368 | NU368 | - | - | - | - | - | Si小片×1 | 3 | 3C | 3 | 44 | 338 | 338 | OK | [6 empty] | 224 | 97.4 | OK |  | 2.347 | [10 empty] | 3.733333 | #REF! | #REF! | 171.7333 | 175.4667 | #REF!
| 2025-01-27 | 高橋翔 | HL13B8-BT | SiNホト前 | NV222 | NV222 | - | - | - | - | - | Si小片×1 | 3 | 3C | 3 | 44 | 338 | 338 | OK | [6 empty] | 224 | 95.6 | OK |  | 2.405 | [10 empty] | 3.733333 | #REF! | #REF! | 175.4667 | 179.2 | #REF!
| 2025-01-27 | 高橋翔 | HL13B8-BT | SiNホト前 | NV223 | NV223 | - | - | - | - | - | Si小片×1 | 3 | 3C | 3 | 44 | 338 | 338 | OK | [6 empty] | 224 | 96.5 | OK |  | 2.357 | [10 empty] | 3.733333 | #REF! | #REF! | 179.2 | 182.9333 | #REF!
| 2025-01-27 | 高橋翔 | HL13B8-BT | SiNホト前 | NV224 | NV224 | - | - | - | - | - | Si小片×1 | 3 | 3C | 3 | 44 | 338 | 338 | OK | [6 empty] | 224 | 95.4 | OK |  | 2.356 | [10 empty] | 3.733333 | #REF! | #REF! | 182.9333 | 186.6667 | #REF!
| 2025-01-27 | 高橋翔 | HL13B8-BT | SiNホト前 | NV225 | NV225 | - | - | - | - | - | Si小片×1 | 3 | 3C | 3 | 44 | 338 | 338 | OK | [6 empty] | 224 | 110.8 | OK |  | 2.357 | [10 empty] | 3.733333 | #REF! | #REF! | 186.6667 | 190.4 | #REF!
| 2025-01-27 | 高橋政輝 | HL13B8-BT | SiNホト前 | NS284 | NS284 | - | - | - | - | - | Si小片×1 | 3 | 3C | 3 | 44 | 338 | 338 | OK | [6 empty] | 224 | 109.8 | OK |  | 2.367 | [10 empty] | 3.733333 | #REF! | #REF! | 190.4 | 194.1333 | #REF!
| 2025-01-27 | 高橋政輝 | HL13B8-BT | SiNホト前 | NS285 | NS285 | - | - | - | - | - | Si小片×1 | 3 | 3C | 3 | 44 | 338 | 338 | OK | [6 empty] | 224 | 112.2 | OK |  | 2.371 | [10 empty] | 3.733333 | #REF! | #REF! | 194.1333 | 197.8667 | #REF!
| 2025-01-27 | 高橋政輝 | HL13B8-BT | SiNホト前 | NS286 | NS286 | - | - | - | - | - | Si小片×1 | 3 | 3C | 3 | 44 | 338 | 338 | OK | [6 empty] | 224 | 97.6 | OK |  | 2.383 | [10 empty] | 3.733333 | #REF! | #REF! | 197.8667 | 201.6 | #REF!
| 2025-01-27 | 高橋政輝 | HL13B8-BT | SiNホト前 | NS292 | NS292 | - | - | - | - | - | Si小片×1 | 3 | 3C | 3 | 44 | 338 | 338 | OK | [6 empty] | 224 | 96.7 | OK |  | 2.341 | [10 empty] | 3.733333 | #REF! | #REF! | 201.6 | 205.3333 | #REF!
| 2025-01-28 | 清水 | HL13B8-BT | SiNホト前 | DE898 | DE898 | - | - | - | - | - | Si小片×1 | 3 | 3C | 3 | 44 | 338 | 338 | OK | [6 empty] | 224 | 95.7 | OK |  | 2.338 | [10 empty] | 3.733333 | #REF! | #REF! | 205.3333 | 209.0667 | #REF!
| 2025-01-28 | 高橋政輝 | HL13B5-BT | SiNホト前 | DE899 | DE899 | - | - | - | - | - | Si小片×1 | 3 | 3C | 3 | 44 | 338 | 338 | OK | [6 empty] | 224 | 113.8 | OK |  | 2.389 | [10 empty] | 3.733333 | #REF! | #REF! | 209.0667 | 212.8 | #REF!
| 2025-01-28 | 高橋政輝 | HL13B5-BT | SiNホト前 | DE900 | DE900 | - | - | - | - | - | Si小片×1 | 3 | 3C | 3 | 44 | 338 | 338 | OK | [6 empty] | 224 | 96.5 | OK |  | 2.338 | [10 empty] | 3.733333 | #REF! | #REF! | 212.8 | 216.5333 | #REF!
| 2025-01-28 | 高橋政輝 | HL13B5-BT | SiNホト前 | DE901 | DE901 | - | - | - | - | - | Si小片×1 | 3 | 3C | 3 | 44 | 338 | 338 | OK | [6 empty] | 224 | 96.6 | OK |  | 2.34 | [10 empty] | 3.733333 | #REF! | #REF! | 216.5333 | 220.2667 | #REF!
| 2025-01-28 | 清水 |  |  | チャンバークリーニング | [7 empty] | 38 | ｱﾙﾐﾅ | 118 | 0 | 200 | 200 | OK | [6 empty] | 0 | [14 empty] | 0 | #REF! | #REF! | 0 | 0 | #REF! | クリーニング118分 LOAD：%75→73%、PHASE：15%→15%
| 2025-01-28 | 清水 |  |  | チャンバークリーニング | [7 empty] | 38 | ｱﾙﾐﾅ | 118 | 0 | 200 | 200 | OK | [6 empty] | 0 | [14 empty] | 0 | #REF! | #REF! | 0 | 0 | #REF! | クリーニング118分 LOAD：%73→64%、PHASE：15%→15%
| 2025-01-29 | 藤本 |  |  | 空焼き/3C | [7 empty] | 6 | 3C | 30 | 0 | 359 | 359 | [7 empty] | 1800 | [14 empty] | 0 | #REF! | #REF! | 0 | 0 | #REF!
| 2025-01-29 | 藤本 |  |  | KARADEPO(ﾄﾚｲ3C×1枚) | [7 empty] | 1 | 3C | 60 | 0 | 359 | 359 | [7 empty] | 3600 | [14 empty] | 0 | #REF! | #REF! | 60 | 0 | #REF!
| 2025-01-29 | 藤本 |  |  | 空焼き/2A | [7 empty] | 6 | A | 30 | 0 | 359 | 359 | [7 empty] | 1800 | [14 empty] | 30 | #REF! | #REF! | 60 | 0 | #REF!
| 2025-01-29 | 藤本 |  |  | KARADEPO(ﾄﾚｲA×1枚) | [7 empty] | 1 | A | 60 | 0 | 359 | 359 | [7 empty] | 3600 | [14 empty] | 90 | #REF! | #REF! | 60 | 0 | #REF!
| 2025-01-29 | 藤本 |  |  | KARADEPO(ﾄﾚｲA×1枚) | [7 empty] | 1 | A | 60 | 0 | 359 | 359 | [7 empty] | 3600 | [14 empty] | 150 | #REF! | #REF! | 60 | 0 | #REF!
| 2025-01-29 | 藤本 |  |  | KARADEPO(ﾄﾚｲA×1枚) | [7 empty] | 1 | A | 60 | 0 | 359 | 359 | [7 empty] | 3600 | [14 empty] | 210 | #REF! | #REF! | 0 | 0 | #REF!
| 2025-01-29 | 清水 |  |  | KARADEPO(ﾄﾚｲA×1枚) | [7 empty] | 1 | A | 60 | 0 | 359 | 359 | [7 empty] | 3600 | [14 empty] | 0 | #REF! | #REF! | 0 | 0 | #REF!
| 2025-01-29 | 清水 |  |  | テスト(338.0℃) | - | - | - | - | - | Si | Si小片×2 | 3 | A | 3 | 44 | 338 | 338 | OK | [6 empty] | 224 |  | - | 109.3 | 2.3771 | 110.4 | 96 | 14.4 | -7095.404 | -6265.28 | -6443.728 | -5638.64 | 830.124 | 805.088 | 29.27679 | 3.733333 | #REF! | #REF! | 0 | 3.733333 | #REF!
| 2025-01-29 | 清水 | HL13B5-BT | SiNホト前 | DE902 | DE902 | - | - | - | - | - | Si小片×1 | 3 | 3C | 3 | 44 | 338 | 338 | OK | [6 empty] | 224 | 111.2 | OK |  | 2.3802 | [10 empty] | 3.733333 | #REF! | #REF! | 3.733333 | 7.466667 | #REF!
| 2025-01-29 | 高橋政輝 | HL13B5-BT | SiNホト前 | DE903 | DE903 | - | - | - | - | - | Si小片×1 | 3 | 3C | 3 | 44 | 338 | 338 | OK | [6 empty] | 224 | 114.4 | OK |  | 2.4012 | [10 empty] | 3.733333 | #REF! | #REF! | 7.466667 | 11.2 | #REF!
| 2025-01-29 | 高橋政輝 | HL13B5-BT | SiNホト前 | DE904 | DE904 | - | - | - | - | - | Si小片×1 | 3 | 3C | 3 | 44 | 338 | 338 | OK | [6 empty] | 224 | 95.61 | OK |  | 2.3302 | [10 empty] | 3.733333 | #REF! | #REF! | 11.2 | 14.93333 | #REF!
| 2025-01-29 | 高橋政輝 | HL13B5-BT | SiNホト前 | DE905 | DE905 | - | - | - | - | - | Si小片×1 | 3 | 3C | 3 | 44 | 338 | 338 | OK | [6 empty] | 224 | 111.1 | OK |  | 2.3838 | [10 empty] | 3.733333 | #REF! | #REF! | 14.93333 | 18.66667 | #REF!
| 2025-01-29 | 高橋政輝 | HL13B4-BT | SiNホト前 | DA506 | DA506 | - | - | - | - | - | Si小片×1 | 3 | 3C | 3 | 44 | 338 | 338 | OK | [6 empty] | 224 | 110.3 | OK |  | 2.381 | [10 empty] | 3.733333 | #REF! | #REF! | 18.66667 | 22.4 | #REF!
| 2025-01-29 | 高橋政輝 | HL13B4-BT | SiNホト前 | DA507 | DA507 | - | - | - | - | - | Si小片×1 | 3 | 3C | 3 | 44 | 338 | 338 | OK | [6 empty] | 224 | 110.3 | OK |  | 2.381 | [10 empty] | 3.733333 | #REF! | #REF! | 22.4 | 26.13333 | #REF!
| 2025-01-29 | 高橋政輝 | HL13B4-BT | SiNホト前 | DA5O8 | DA508 | - | - | - | - | - | Si小片×1 | 3 | 3C | 3 | 44 | 338 | 338 | OK | [6 empty] | 224 | 95.8 | OK |  | 2.346 | [10 empty] | 3.733333 | #REF! | #REF! | 26.13333 | 29.86667 | #REF!
| 2025-01-29 | 高橋政輝 | HL13B4-BT | SiNホト前 | DA509 | DA509 | - | - | - | - | - | Si小片×1 | 3 | 3C | 3 | 44 | 338 | 338 | OK | [6 empty] | 224 | 112.4 | OK |  | 2.394 | [10 empty] | 3.733333 | #REF! | #REF! | 29.86667 | 33.6 | #REF!
| 2025-01-29 | 高橋政輝 | HL13B5-BT | SiNホト前 | D1AJE | D1AJE | - | - | - | - | - | Si小片×1 | 3 | 3C | 3 | 44 | 338 | 338 | OK | [6 empty] | 224 | 109.4 | OK |  | 2.378 | [10 empty] | 3.733333 | #REF! | #REF! | 33.6 | 37.33333 | #REF!
| 2025-01-29 | 高橋政輝 | HL13B5-BT | SiNホト前 | D1AJF | D1AJF | - | - | - | - | - | Si小片×1 | 3 | 3C | 3 | 44 | 338 | 338 | OK | [6 empty] | 224 | 97.1 | OK |  | 2.347 | [10 empty] | 3.733333 | #REF! | #REF! | 37.33333 | 41.06667 | #REF!
| 2025-01-29 | 高橋政輝 | HL13B5-BT | SiNホト前 | D1AJG | D1AJG | - | - | - | - | - | Si小片×1 | 3 | 3C | 3 | 44 | 338 | 338 | OK | [6 empty] | 224 | 96.8 | OK |  | 2.343 | [10 empty] | 3.733333 | #REF! | #REF! | 41.06667 | 44.8 | #REF!
| 2025-01-29 | 高橋翔 | HL13B5-BT | SiNホト前 | D1AJH | D1AJH | - | - | - | - | - | Si小片×1 | 3 | 3C | 3 | 44 | 338 | 338 | OK | [6 empty] | 224 | 111 | OK |  | 2.376 | [10 empty] | 3.733333 | #REF! | #REF! | 44.8 | 48.53333 | #REF!
| 2025-01-29 | 高橋翔 | HL13B5-BT | SiNホト前 | D1AJJ | D1AJJ | - | - | - | - | - | Si小片×1 | 3 | 3C | 3 | 44 | 338 | 338 | OK | [6 empty] | 224 | 96.5 | OK |  | 2.352 | [10 empty] | 3.733333 | #REF! | #REF! | 48.53333 | 52.26667 | #REF!
| 2025-01-29 | 高橋翔 | HL13B5-BT | SiNホト前 | D1AJK | D1AJK | - | - | - | - | - | Si小片×1 | 3 | 3C | 3 | 44 | 338 | 338 | OK | [6 empty] | 224 | 97.5 | OK |  | 2.358 | [10 empty] | 3.733333 | #REF! | #REF! | 52.26667 | 56 | #REF!
| 2025-01-29 | 高橋翔 | HL13B5-BT | SiNホト前 | D1AJL | D1AJL | - | - | - | - | - | Si小片×1 | 3 | 3C | 3 | 44 | 338 | 338 | OK | [6 empty] | 224 | 96.4 | OK |  | 2.35 | [10 empty] | 3.733333 | #REF! | #REF! | 56 | 59.73333 | #REF!
| 2025-01-29 | 高橋翔 | HL13B5-BT | SiNホト前 | D1AJM | D1AJM | - | - | - | - | - | Si小片×1 | 3 | 3C | 3 | 44 | 338 | 338 | OK | [6 empty] | 224 | 96.7 | OK |  | 2.361 | [10 empty] | 3.733333 | #REF! | #REF! | 59.73333 | 63.46667 | #REF!
| 2025-01-30 | 久保木 | HL13B5-BT | SiNホト前 | DF852 | DF852 | - | - | - | - | - | Si小片×1 | 3 | 3C | 3 | 44 | 338 | 338 | OK | [6 empty] | 224 | 109.9 | OK |  | 2.3787 | [10 empty] | 3.733333 | #REF! | #REF! | 63.46667 | 67.2 | #REF!
| 2025-01-30 | 久保木 | HL13B5-BT | SiNホト前 | DF853 | DF853 | - | - | - | - | - | Si小片×1 | 3 | 3C | 3 | 44 | 338 | 338 | OK | [6 empty] | 224 | 110.8 | OK |  | 2.381 | [10 empty] | 3.733333 | #REF! | #REF! | 67.2 | 70.93333 | #REF!
| 2025-01-30 | 久保木 | HL13B5-BT | SiNホト前 | DF854 | DF854 | - | - | - | - | - | Si小片×1 | 3 | 3C | 3 | 44 | 338 | 338 | OK | [6 empty] | 224 | 111.6 | OK |  | 2.3753 | [10 empty] | 3.733333 | #REF! | #REF! | 70.93333 | 74.66667 | #REF!
| 2025-01-30 | 久保木 | HL13B5-BT | SiNホト前 | DF855 | DF855 | - | - | - | - | - | Si小片×1 | 3 | 3C | 3 | 44 | 338 | 338 | OK | [6 empty] | 224 | 95.9 | OK |  | 2.344 | [10 empty] | 3.733333 | #REF! | #REF! | 74.66667 | 78.4 | #REF!
| 2025-01-30 | 久保木 | HL13B5-BT | SiNホト前 | DF856 | DF856 | - | - | - | - | - | Si小片×1 | 3 | 3C | 3 | 44 | 338 | 338 | OK | [6 empty] | 224 | 111.2 | OK |  | 2.3772 | [10 empty] | 3.733333 | #REF! | #REF! | 78.4 | 82.13333 | #REF!
| 2025-01-30 | 久保木 | HL13B5-BT | SiNホト前 | DF857 | DF857 | - | - | - | - | - | Si小片×1 | 3 | 3C | 3 | 44 | 338 | 338 | OK | [6 empty] | 224 | 96.5 | OK |  | 2.3448 | [10 empty] | 3.733333 | #REF! | #REF! | 82.13333 | 85.86667 | #REF!
| 2025-01-30 | 久保木 | HL13B5-BT | SiNホト前 | DF858 | DF858 | - | - | - | - | - | Si小片×1 | 3 | 3C | 3 | 44 | 338 | 338 | OK | [6 empty] | 224 | 96.1 | OK |  | 2.35 | [10 empty] | 3.733333 | #REF! | #REF! | 85.86667 | 89.6 | #REF!
| 2025-01-30 | 久保木 | HL13B5-BT | SiNホト前 | DF859 | DF859 | - | - | - | - | - | Si小片×1 | 3 | 3C | 3 | 44 | 338 | 338 | OK | [6 empty] | 224 | 111.5 | OK |  | 2.3814 | [10 empty] | 3.733333 | #REF! | #REF! | 89.6 | 93.33333 | #REF!
| 2025-01-30 | 渡部 | HL13B5-BT | SiNホト前 | D1AJ6 | D1AJ6 | - | - | - | - | - | Si小片×1 | 3 | 3C | 3 | 44 | 338 | 338 | OK | [6 empty] | 224 | 111.3 | OK |  | 2.372 | [10 empty] | 3.733333 | #REF! | #REF! | 93.33333 | 97.06667 | #REF!
| 2025-01-30 | 渡部 | HL13B5-BT | SiNホト前 | D1AJ7 | D1AJ7 | - | - | - | - | - | Si小片×1 | 3 | 3C | 3 | 44 | 338 | 338 | OK | [6 empty] | 224 | 112.5 | OK |  | 2.379 | [10 empty] | 3.733333 | #REF! | #REF! | 97.06667 | 100.8 | #REF!
| 2025-01-30 | 渡部 | HL13B5-BT | SiNホト前 | D1AJ8 | D1AJ8 | - | - | - | - | - | Si小片×1 | 3 | 3C | 3 | 44 | 338 | 338 | OK | [6 empty] | 224 | 97.3 | OK |  | 2.345 | [10 empty] | 3.733333 | #REF! | #REF! | 100.8 | 104.5333 | #REF!
| 2025-01-30 | 渡部 | HL13B5-BT | SiNホト前 | D1AJ9 | D1AJ9 | - | - | - | - | - | Si小片×1 | 3 | 3C | 3 | 44 | 338 | 338 | OK | [6 empty] | 224 | 95.7 | OK |  | 2.343 | [10 empty] | 3.733333 | #REF! | #REF! | 104.5333 | 108.2667 | #REF!
| 2025-01-30 | 渡部 | HL13B5-BT | SiNホト前 | D1AJA | D1AJA | - | - | - | - | - | Si小片×1 | 3 | 3C | 3 | 44 | 338 | 338 | OK | [6 empty] | 224 | 96.1 | OK |  | 2.346 | [10 empty] | 3.733333 | #REF! | #REF! | 108.2667 | 112 | #REF!
| 2025-01-30 | 渡部 | HL13B5-BT | SiNホト前 | D1AJB | D1AJB | - | - | - | - | - | Si小片×1 | 3 | 3C | 3 | 44 | 338 | 338 | OK | [6 empty] | 224 | 95.6 | OK |  | 2.344 | [10 empty] | 3.733333 | #REF! | #REF! | 112 | 115.7333 | #REF!
| 2025-01-30 | 渡部 | HL13B5-BT | SiNホト前 | D1AJC | D1AJC | - | - | - | - | - | Si小片×1 | 3 | 3C | 3 | 44 | 338 | 338 | OK | [6 empty] | 224 | 96.1 | OK |  | 2.344 | [10 empty] | 3.733333 | #REF! | #REF! | 115.7333 | 119.4667 | #REF!
| 2025-01-30 | 渡部 | HL13B5-BT | SiNホト前 | D1AJD | D1AJD | - | - | - | - | - | Si小片×1 | 3 | 3C | 3 | 44 | 338 | 338 | OK | [6 empty] | 224 | 112.7 | OK |  | 2.376 | [10 empty] | 3.733333 | #REF! | #REF! | 119.4667 | 123.2 | #REF!
| 2025-01-30 | 渡部 | HL13B4-BT | SiNホト前 | DB399 | DB399 | - | - | - | - | - | Si小片×1 | 3 | 3C | 3 | 44 | 338 | 338 | OK | [6 empty] | 224 | 112.4 | OK |  | 2.376 | [10 empty] | 3.733333 | #REF! | #REF! | 123.2 | 126.9333 | #REF!
| 2025-01-30 | 渡部 | HL13B4-BT | SiNホト前 | DB401 | DB401 | - | - | - | - | - | Si小片×1 | 3 | 3C | 3 | 44 | 338 | 338 | OK | [6 empty] | 224 | 113 | OK |  | 2.377 | [10 empty] | 3.733333 | #REF! | #REF! | 126.9333 | 130.6667 | #REF!
| 2025-01-30 | 渡部 | HL13B4-BT | SiNホト前 | DB402 | DB402 | - | - | - | - | - | Si小片×1 | 3 | 3C | 3 | 44 | 338 | 338 | OK | [6 empty] | 224 | 97.4 | OK |  | 2.347 | [10 empty] | 3.733333 | #REF! | #REF! | 130.6667 | 134.4 | #REF!
| 2025-01-31 | 久保木 | HL13B5-BT | SiNホト前 | DF884 | DF884 | - | - | - | - | - | Si小片×1 | 3 | 3C | 3 | 44 | 338 | 338 | OK | [6 empty] | 224 | 110.3 | OK |  | 2.3726 | [10 empty] | 3.733333 | #REF! | #REF! | 134.4 | 138.1333 | #REF!
| 2025-01-31 | 久保木 | HL13B5-BT | SiNホト前 | DF885 | DF885 | - | - | - | - | - | Si小片×1 | 3 | 3C | 3 | 44 | 338 | 338 | OK | [6 empty] | 224 | 96.5 | OK |  | 2.3608 | [10 empty] | 3.733333 | #REF! | #REF! | 138.1333 | 141.8667 | #REF!
| 2025-01-31 | 久保木 | HL13B5-BT | SiNホト前 | DF886 | DF886 | - | - | - | - | - | Si小片×1 | 3 | 3C | 3 | 44 | 338 | 338 | OK | [6 empty] | 224 | 96.8 | OK |  | 2.3532 | [10 empty] | 3.733333 | #REF! | #REF! | 141.8667 | 145.6 | #REF!
| 2025-01-31 | 久保木 | HL13B5-BT | SiNホト前 | DF887 | DF887 | - | - | - | - | - | Si小片×1 | 3 | 3C | 3 | 44 | 338 | 338 | OK | [6 empty] | 224 | 96.5 | OK |  | 2.3539 | [10 empty] | 3.733333 | #REF! | #REF! | 145.6 | 149.3333 | #REF!
| 2025-01-31 | 久保木 | HL13B5-BT | SiNホト前 | DH984 | DH984 | - | - | - | - | - | Si小片×1 | 3 | 3C | 3 | 44 | 338 | 338 | OK | [6 empty] | 224 | 97.1 | OK |  | 2.3441 | [10 empty] | 3.733333 | #REF! | #REF! | 149.3333 | 153.0667 | #REF!
| 2025-01-31 | 久保木 | HL13B5-BT | SiNホト前 | DH985 | DH985 | - | - | - | - | - | Si小片×1 | 3 | 3C | 3 | 44 | 338 | 338 | OK | [6 empty] | 224 | 97.2 | OK |  | 2.3413 | [10 empty] | 3.733333 | #REF! | #REF! | 153.0667 | 156.8 | #REF!
| 2025-01-31 | 久保木 | HL13B5-BT | SiNホト前 | DH980 | DH980 | - | - | - | - | - | Si小片×1 | 3 | 3C | 3 | 44 | 338 | 338 | OK | [6 empty] | 224 | 98.2 | OK |  | 2.3448 | [10 empty] | 3.733333 | #REF! | #REF! | 156.8 | 160.5333 | #REF!
| 2025-01-31 | 久保木 | HL13B5-BT | SiNホト前 | DH981 | DH981 | - | - | - | - | - | Si小片×1 | 3 | 3C | 3 | 44 | 338 | 338 | OK | [6 empty] | 224 | 96.4 | OK |  | 2.3441 | [10 empty] | 3.733333 | #REF! | #REF! | 160.5333 | 164.2667 | #REF!
| 2025-01-31 | 久保木 | HL13B5-BT | SiNホト前 | DH982 | DH982 | - | - | - | - | - | Si小片×1 | 3 | 3C | 3 | 44 | 338 | 338 | OK | [6 empty] | 224 | 111.5 | OK |  | 2.3877 | [10 empty] | 3.733333 | #REF! | #REF! | 164.2667 | 168 | #REF!
| 2025-01-31 | 久保木 | HL13B5-BT | SiNホト前 | DH983 | DH983 | - | - | - | - | - | Si小片×1 | 3 | 3C | 3 | 44 | 338 | 338 | OK | [6 empty] | 224 | 113 | OK |  | 2.3711 | [10 empty] | 3.733333 | #REF! | #REF! | 168 | 171.7333 | #REF!
| 2025-01-31 | 久保木 |  |  | チャンバークリーニング | [7 empty] | 38 | ｱﾙﾐﾅ | 96 | 0 | 200 | 200 | OK | [6 empty] | 0 | [14 empty] | 0 | #REF! | #REF! | 0 | 0 | #REF! | クリーニング96分 LOAD：%75→73%、PHASE：15%→15%
| 2025-01-31 | 久保木 |  |  | チャンバークリーニング | [7 empty] | 38 | ｱﾙﾐﾅ | 96 | 0 | 200 | 200 | OK | [6 empty] | 0 | [14 empty] | 0 | #REF! | #REF! | 0 | 0 | #REF! | クリーニング96分 LOAD：73%→64%、PHASE：15%→15%
| 2025-01-31 | 檜山 |  |  | 空焼き/3C | [7 empty] | 6 | 3C | 30 | 0 | 359 | 359 | [7 empty] | 1800 | [14 empty] | 0 | #REF! | #REF! | 0 | 0 | #REF!
| 2025-01-31 | 檜山 |  |  | KARADEPO(ﾄﾚｲ3C×1枚) | [7 empty] | 1 | 3C | 60 | 0 | 359 | 359 | [7 empty] | 3600 | [14 empty] | 0 | #REF! | #REF! | 60 | 0 | #REF!
| 2025-02-01 | 檜山 |  |  | 空焼き/2A | [7 empty] | 6 | A | 30 | 0 | 359 | 359 | [7 empty] | 1800 | [14 empty] | 30 | #REF! | #REF! | 60 | 0 | #REF!
| 2025-02-01 | 檜山 |  |  | KARADEPO(ﾄﾚｲA×1枚) | [7 empty] | 1 | A | 60 | 0 | 359 | 359 | [7 empty] | 3600 | [14 empty] | 90 | #REF! | #REF! | 60 | 0 | #REF!
| 2025-02-01 | 檜山 |  |  | KARADEPO(ﾄﾚｲA×1枚) | [7 empty] | 1 | A | 60 | 0 | 359 | 359 | [7 empty] | 3600 | [14 empty] | 150 | #REF! | #REF! | 60 | 0 | #REF!
| 2025-02-01 | 檜山 |  |  | KARADEPO(ﾄﾚｲA×1枚) | [7 empty] | 1 | A | 60 | 0 | 359 | 359 | [7 empty] | 3600 | [14 empty] | 210 | #REF! | #REF! | 0 | 0 | #REF!
| 2025-02-01 | 檜山 |  |  | KARADEPO(ﾄﾚｲA×1枚) | [7 empty] | 1 | A | 60 | 0 | 359 | 359 | [7 empty] | 3600 | [14 empty] | 0 | #REF! | #REF! | 0 | 0 | #REF!
| 2025-02-01 | 久保木 |  |  | テスト(338.0℃) | - | - | - | - | - | Si | Si小片×2 | 3 | A | 3 | 44 | 338 | 338 | OK | [6 empty] | 224 |  | - | 111.2 | 2.3914 | 109.7 | 93.5 | 16.2 | -3.09307 | -1850.25 | -2.62107 | -1206.96 | -1847.15693 | -1204.33893 | 29.78571 | 3.733333 | #REF! | #REF! | 0 | 3.733333 | #REF!
| 2025-02-01 | 久保木 | HL13B5-BT | SiNホト前 | D1AJS | D1AJS | - | - | - | - | - | Si小片×1 | 3 | 3C | 3 | 44 | 338 | 338 | OK | [6 empty] | 224 | 110.5 | OK |  | 2.3814 | [10 empty] | 3.733333 | #REF! | #REF! | 3.733333 | 7.466667 | #REF!
| 2025-02-01 | 久保木 | HL13B5-BT | SiNホト前 | D1AJT | D1AJT | - | - | - | - | - | Si小片×1 | 3 | 3C | 3 | 44 | 338 | 338 | OK | [6 empty] | 224 | 110.9 | OK |  | 2.3957 | [10 empty] | 3.733333 | #REF! | #REF! | 7.466667 | 11.2 | #REF!
| 2025-02-01 | 久保木 | HL13B5-BT | SiNホト前 | D1AJU | D1AJU | - | - | - | - | - | Si小片×1 | 3 | 3C | 3 | 44 | 338 | 338 | OK | [6 empty] | 224 | 110.4 | OK |  | 2.3775 | [10 empty] | 3.733333 | #REF! | #REF! | 11.2 | 14.93333 | #REF!
| 2025-02-01 | 久保木 | HL13B5-BT | SiNホト前 | D1AJV | D1AJV | - | - | - | - | - | Si小片×1 | 3 | 3C | 3 | 44 | 338 | 338 | OK | [6 empty] | 224 | 95.8 | OK |  | 2.3512 | [10 empty] | 3.733333 | #REF! | #REF! | 14.93333 | 18.66667 | #REF!
| 2025-02-01 | 久保木 | HL13B5-BT | SiNホト前 | DF868 | DF868 | - | - | - | - | - | Si小片×1 | 3 | 3C | 3 | 44 | 338 | 338 | OK | [6 empty] | 224 | 95.4 | OK |  | 2.3533 | [10 empty] | 3.733333 | #REF! | #REF! | 18.66667 | 22.4 | #REF!
| 2025-02-01 | 久保木 | HL13B5-BT | SiNホト前 | DF869 | DF869 | - | - | - | - | - | Si小片×1 | 3 | 3C | 3 | 44 | 338 | 338 | OK | [6 empty] | 224 | 96.1 | OK |  | 2.3651 | [10 empty] | 3.733333 | #REF! | #REF! | 22.4 | 26.13333 | #REF!
| 2025-02-01 | 久保木 |  |  | 空焼き空デポ338℃ | [7 empty] | 9 | 4A | 2 | 0 | 338 | 338 | OK | [6 empty] | 120 | [14 empty] | 3.733333 | #REF! | #REF! | 22.4 | 28.13333 | #REF!
| 2025-02-01 | 久保木 | HL13B5-BT | SiNホト前 | DF774 | - | Si小片×1 | DF774 | - | - | - | - | 27 | 4A | 3 | 44 | 338 | 338 | OK | [6 empty] | 224 | 93.7 | OK |  | 2.353 | [10 empty] | 3.733333 | #REF! | #REF! | 22.4 | 31.86667 | #REF!
| 2025-02-01 | 久保木 | HL13B5-BT | SiNホト前 | DF872 | DF872 | - | - | - | - | - | Si小片×1 | 3 | 3C | 3 | 44 | 338 | 338 | OK | [6 empty] | 224 | 95.2 | OK |  | 2.3489 | [10 empty] | 3.733333 | #REF! | #REF! | 26.13333 | 35.6 | #REF!
| 2025-02-01 | 久保木 | HL13B5-BT | SiNホト前 | DF873 | DF873 | - | - | - | - | - | Si小片×1 | 3 | 3C | 3 | 44 | 338 | 338 | OK | [6 empty] | 224 | 1107 | OK |  | 2.3887 | [10 empty] | 3.733333 | #REF! | #REF! | 29.86667 | 39.33333 | #REF!
| 2025-02-01 | 久保木 | HL13B5-BT | SiNホト前 | DF874 | DF874 | - | - | - | - | - | Si小片×1 | 3 | 3C | 3 | 44 | 338 | 338 | OK | [6 empty] | 224 | 112.3 | OK |  | 2.3906 | [10 empty] | 3.733333 | #REF! | #REF! | 33.6 | 43.06667 | #REF!
| 2025-02-01 | 久保木 | HL13B5-BT | SiNホト前 | DF875 | DF875 | - | - | - | - | - | Si小片×1 | 3 | 3C | 3 | 44 | 338 | 338 | OK | [6 empty] | 224 | 95.8 | OK |  | 2.3414 | [10 empty] | 3.733333 | #REF! | #REF! | 37.33333 | 46.8 | #REF!
| 2025-02-01 | 渡部 | HL13B4-BT | SiNホト前 | DC468 | DC468 | - | - | - | - | - | Si小片×1 | 3 | 3C | 3 | 44 | 338 | 338 | OK | [6 empty] | 224 | 110.3 | OK |  | 2.382 | [10 empty] | 3.733333 | #REF! | #REF! | 41.06667 | 50.53333 | #REF!
| 2025-02-01 | 渡部 | HL13B4-BT | SiNホト前 | DC469 | DC469 | - | - | - | - | - | Si小片×1 | 3 | 3C | 3 | 44 | 338 | 338 | OK | [6 empty] | 224 | 110.8 | OK |  | 2.394 | [10 empty] | 3.733333 | #REF! | #REF! | 44.8 | 54.26667 | #REF!
| 2025-02-01 | 渡部 | HL13B4-BT | SiNホト前 | DC470 | DC470 | - | - | - | - | - | Si小片×1 | 3 | 3C | 3 | 44 | 338 | 338 | OK | [6 empty] | 224 | 110.4 | OK |  | 2.392 | [10 empty] | 3.733333 | #REF! | #REF! | 48.53333 | 58 | #REF!
| 2025-02-01 | 渡部 | HL13B4-BT | SiNホト前 | DC471 | DC471 | - | - | - | - | - | Si小片×1 | 3 | 3C | 3 | 44 | 338 | 338 | OK | [6 empty] | 224 | 111.5 | OK |  | 2.38 | [10 empty] | 3.733333 | #REF! | #REF! | 52.26667 | 61.73333 | #REF!
| 2025-02-01 | 渡部 | HL13B5-BT | SiNホト前 | DF888 | DF888 | - | - | - | - | - | Si小片×1 | 3 | 3C | 3 | 44 | 338 | 338 | OK | [6 empty] | 224 | 96.4 | OK |  | 2.347 | [10 empty] | 3.733333 | #REF! | #REF! | 56 | 65.46667 | #REF!
| 2025-02-01 | 渡部 | HL13B5-BT | SiNホト前 | DF889 | DF889 | - | - | - | - | - | Si小片×1 | 3 | 3C | 3 | 44 | 338 | 338 | OK | [6 empty] | 224 | 110.6 | OK |  | 2.382 | [10 empty] | 3.733333 | #REF! | #REF! | 59.73333 | 69.2 | #REF!
| 2025-02-01 | 渡部 | HL13B5-BT | SiNホト前 | DF890 | DF890 | - | - | - | - | - | Si小片×1 | 3 | 3C | 3 | 44 | 338 | 338 | OK | [6 empty] | 224 | 110.8 | OK |  | 2.354 | [10 empty] | 3.733333 | #REF! | #REF! | 63.46667 | 72.93333 | #REF!
| 2025-02-05 | 高橋翔 |  |  | テスト(338.0℃) | - | - | - | - | - | Si | Si小片×2 | 3 | A | 3 | 44 | 338 | 338 | OK | [6 empty] | 224 |  | - | 111.1 | 2.345 | 110.7 | 98.6 | 12.1 | -3241.0233 | -2062.1 | -4213.205 | -3456.9 | 1178.9233 | 756.305 | 29.75893 | 7.466667 | #REF! | #REF! | 63.46667 | 76.66667 | #REF!
| 2025-02-05 | 高橋翔 | HL13B5-BT | SiNホト前 | D1AJN | D1AJN | - | - | - | - | - | Si小片×1 | 3 | 3C | 3 | 44 | 338 | 338 | OK | [6 empty] | 224 | 98.1 | OK |  | 2.34 | [10 empty] | 7.466667 | #REF! | #REF! | 67.2 | 80.4 | #REF!
| 2025-02-05 | 高橋翔 | HL13B5-BT | SiNホト前 | D1AJP | D1AJP | - | - | - | - | - | Si小片×1 | 3 | 3C | 3 | 44 | 338 | 338 | OK | [6 empty] | 224 | 96.9 | OK |  | 2.351 | [10 empty] | 7.466667 | #REF! | #REF! | 70.93333 | 84.13333 | #REF!
| 2025-02-05 | 高橋翔 | HL13B5-BT | SiNホト前 | D1AJQ | D1AJQ | - | - | - | - | - | Si小片×1 | 3 | 3C | 3 | 44 | 338 | 338 | OK | [6 empty] | 224 | 111.5 | OK |  | 2.388 | [10 empty] | 7.466667 | #REF! | #REF! | 74.66667 | 87.86667 | #REF!
| 2025-02-05 | 高橋翔 | HL13B5-BT | SiNホト前 | D1AJR | D1AJR | - | - | - | - | - | Si小片×1 | 3 | 3C | 3 | 44 | 338 | 338 | OK | [6 empty] | 224 | 98.1 | OK |  | 2.346 | [10 empty] | 7.466667 | #REF! | #REF! | 78.4 | 91.6 | #REF!
| 2025-02-05 | 高橋翔 | HL13B5-BT | SiNホト前 | DH988 | DH988 | - | - | - | - | - | Si小片×1 | 3 | 3C | 3 | 44 | 338 | 338 | OK | [6 empty] | 224 | 96.4 | OK |  | 2.358 | [10 empty] | 7.466667 | #REF! | #REF! | 82.13333 | 95.33333 | #REF!
| 2025-02-05 | 高橋翔 | HL13B5-BT | SiNホト前 | DH989 | DH989 | - | - | - | - | - | Si小片×1 | 3 | 3C | 3 | 44 | 338 | 338 | OK | [6 empty] | 224 | 95.9 | OK |  | 2.363 | [10 empty] | 7.466667 | #REF! | #REF! | 85.86667 | 99.06667 | #REF!
| 2025-02-05 | 高橋翔 | HL13B5-BT | SiNホト前 | DH990 | DH990 | - | - | - | - | - | Si小片×1 | 3 | 3C | 3 | 44 | 338 | 338 | OK | [6 empty] | 224 | 98.4 | OK |  | 2.368 | [10 empty] | 7.466667 | #REF! | #REF! | 89.6 | 102.8 | #REF!
| 2025-02-05 | 高橋翔 | HL13B5-BT | SiNホト前 | DH991 | DH991 | - | - | - | - | - | Si小片×1 | 3 | 3C | 3 | 44 | 338 | 338 | OK | [6 empty] | 224 | 96.3 | OK |  | 2.361 | [10 empty] | 7.466667 | #REF! | #REF! | 93.33333 | 106.5333 | #REF!
| 2025-02-06 | 渡部 | HL13B5-BT | SiNホト前 | DF876 | DF876 | - | - | - | - | - | Si小片×1 | 3 | 3C | 3 | 44 | 338 | 338 | OK | [6 empty] | 224 | 111.9 | OK |  | 2.384 | [10 empty] | 7.466667 | #REF! | #REF! | 70.93333 | 84.13333 | #REF!
| 2025-02-06 | 渡部 | HL13B5-BT | SiNホト前 | DF877 | DF877 | - | - | - | - | - | Si小片×1 | 3 | 3C | 3 | 44 | 338 | 338 | OK | [6 empty] | 224 | 112 | OK |  | 2.382 | [10 empty] | 7.466667 | #REF! | #REF! | 74.66667 | 87.86667 | #REF!
| 2025-02-06 | 渡部 | HL13B5-BT | SiNホト前 | DF878 | DF878 | - | - | - | - | - | Si小片×1 | 3 | 3C | 3 | 44 | 338 | 338 | OK | [6 empty] | 224 | 96.8 | OK |  | 2.344 | [10 empty] | 7.466667 | #REF! | #REF! | 78.4 | 91.6 | #REF!
| 2025-02-06 | 渡部 | HL13B5-BT | SiNホト前 | DF879 | DF879 | - | - | - | - | - | Si小片×1 | 3 | 3C | 3 | 44 | 338 | 338 | OK | [6 empty] | 224 | 95.8 | OK |  | 2.347 | [10 empty] | 7.466667 | #REF! | #REF! | 82.13333 | 95.33333 | #REF!
| 2025-02-06 | 渡部 | HL13B4-BT | SiNホト前 | DD471 | DD471 | - | - | - | - | - | Si小片×1 | 3 | 3C | 3 | 44 | 338 | 338 | OK | [6 empty] | 224 | 112.2 | OK |  | 2.385 | [10 empty] | 7.466667 | #REF! | #REF! | 85.86667 | 99.06667 | #REF!
| 2025-02-06 | 渡部 | HL13B4-BT | SiNホト前 | DD472 | DD472 | - | - | - | - | - | Si小片×1 | 3 | 3C | 3 | 44 | 338 | 338 | OK | [6 empty] | 224 | 97 | OK |  | 2.347 | [10 empty] | 7.466667 | #REF! | #REF! | 89.6 | 102.8 | #REF!
| 2025-02-06 | 渡部 | HL13B4-BT | SiNホト前 | DD473 | DD473 | - | - | - | - | - | Si小片×1 | 3 | 3C | 3 | 44 | 338 | 338 | OK | [6 empty] | 224 | 97.3 | OK |  | 2.348 | [10 empty] | 7.466667 | #REF! | #REF! | 93.33333 | 106.5333 | #REF!
| 2025-02-06 | 渡部 | HL13B4-BT | SiNホト前 | DD474 | DD474 | - | - | - | - | - | Si小片×1 | 3 | 3C | 3 | 44 | 338 | 338 | OK | [6 empty] | 224 | 96.5 | OK |  | 2.348 | [10 empty] | 7.466667 | #REF! | #REF! | 97.06667 | 110.2667 | #REF!
| 2025-02-06 | 渡部 | HL13B5-BT | SiNホト前 | WF200 | WF200 | - | - | - | - | - | Si小片×1 | 3 | 3C | 3 | 44 | 338 | 338 | OK | [6 empty] | 224 | 97.4 | OK |  | 2.345 | [10 empty] | 7.466667 | #REF! | #REF! | 100.8 | 114 | #REF!
| 2025-02-06 | 渡部 | HL13B5-BT | SiNホト前 | WF201 | WF201 | - | - | - | - | - | Si小片×1 | 3 | 3C | 3 | 44 | 338 | 338 | OK | [6 empty] | 224 | 98.6 | OK |  | 2.347 | [10 empty] | 7.466667 | #REF! | #REF! | 104.5333 | 117.7333 | #REF!
| 2025-02-06 | 渡部 | HL13B5-BT | SiNホト前 | WG200 | WG200 | - | - | - | - | - | Si小片×1 | 3 | 3C | 3 | 44 | 338 | 338 | OK | [6 empty] | 224 | 97.1 | OK |  | 2.346 | [10 empty] | 7.466667 | #REF! | #REF! | 108.2667 | 121.4667 | #REF!
| 2025-02-06 | 渡部 | HL13B5-BT | SiNホト前 | WG201 | WG201 | - | - | - | - | - | Si小片×1 | 3 | 3C | 3 | 44 | 338 | 338 | OK | [6 empty] | 224 | 96.7 | OK |  | 2.347 | [10 empty] | 7.466667 | #REF! | #REF! | 112 | 125.2 | #REF!
| 2025-02-06 | 久保木 | HL13B5-BT | SiNホト前 | DF880 | DF880 | - | - | - | - | - | Si小片×1 | 3 | 3C | 3 | 44 | 338 | 338 | OK | [6 empty] | 224 | 110.6 | OK |  | 2.3801 | [10 empty] | 7.466667 | #REF! | #REF! | 115.7333 | 128.9333 | #REF!
| 2025-02-06 | 久保木 | HL13B5-BT | SiNホト前 | DF881 | DF881 | - | - | - | - | - | Si小片×1 | 3 | 3C | 3 | 44 | 338 | 338 | OK | [6 empty] | 224 | 95.4 | OK |  | 2.3454 | [10 empty] | 7.466667 | #REF! | #REF! | 119.4667 | 132.6667 | #REF!
| 2025-02-06 | 古川 | HL13B5-BT | SiNホト前 | DF882 | DF882 | - | - | - | - | - | Si小片×1 | 3 | 3C | 3 | 44 | 338 | 338 | OK | [6 empty] | 224 | 111.3 | OK |  | 2.376 | [10 empty] | 7.466667 | #REF! | #REF! | 123.2 | 136.4 | #REF!
| 2025-02-06 | 古川 | HL13B5-BT | SiNホト前 | DF883 | DF883 | - | - | - | - | - | Si小片×1 | 3 | 3C | 3 | 44 | 338 | 338 | OK | [6 empty] | 224 | 97.4 | OK |  | 2.3469 | [10 empty] | 7.466667 | #REF! | #REF! | 126.9333 | 140.1333 | #REF!
| 2025-02-06 | 久保木 | HL13B5-BT | SiNホト前 | DF892 | DF892 | - | - | - | - | - | Si小片×1 | 3 | 3C | 3 | 44 | 338 | 338 | OK | [6 empty] | 224 | 94.4 | OK |  | 2.3407 | [10 empty] | 7.466667 | #REF! | #REF! | 130.6667 | 143.8667 | #REF!
| 2025-02-07 | 古川 | HL13B5-BT | SiNホト前 | DF893 | DF893 | - | - | - | - | - | Si小片×1 | 3 | 3C | 3 | 44 | 338 | 338 | OK | [6 empty] | 224 | 111.9 | OK |  | 2.3775 | [10 empty] | 7.466667 | #REF! | #REF! | 134.4 | 147.6 | #REF!
| 2025-02-07 | 古川 | HL13B5-BT | SiNホト前 | DF894 | DF894 | - | - | - | - | - | Si小片×1 | 3 | 3C | 3 | 44 | 338 | 338 | OK | [6 empty] | 224 | 95.2 | OK |  | 2.3474 | [10 empty] | 7.466667 | #REF! | #REF! | 138.1333 | 151.3333 | #REF!
| 2025-02-07 | 古川 | HL13B5-BT | SiNホト前 | DF895 | DF895 | - | - | - | - | - | Si小片×1 | 3 | 3C | 3 | 44 | 338 | 338 | OK | [6 empty] | 224 | 95.8 | OK |  | 2.3457 | [10 empty] | 7.466667 | #REF! | #REF! | 141.8667 | 155.0667 | #REF!
| 2025-02-07 | 古川 | HL13B5-BT | SiNホト前 | DF896 | DF896 | - | - | - | - | - | Si小片×1 | 3 | 3C | 3 | 44 | 338 | 338 | OK | [6 empty] | 224 | 110.5 | OK |  | 2.3802 | [10 empty] | 7.466667 | #REF! | #REF! | 145.6 | 158.8 | #REF!
| 2025-02-07 | 古川 | HL13B5-BT | SiNホト前 | DF897 | DF897 | - | - | - | - | - | Si小片×1 | 3 | 3C | 3 | 44 | 338 | 338 | OK | [6 empty] | 224 | 111.3 | OK |  | 2.3701 | [10 empty] | 7.466667 | #REF! | #REF! | 149.3333 | 162.5333 | #REF!
| 2025-02-07 | 古川 | HL13B5-BT | SiNホト前 | DF898 | DF898 | - | - | - | - | - | Si小片×1 | 3 | 3C | 3 | 44 | 338 | 338 | OK | [6 empty] | 224 | 95.3 | OK |  | 2.3412 | [10 empty] | 7.466667 | #REF! | #REF! | 153.0667 | 166.2667 | #REF!
| 2025-02-07 | 久保木 | HL13B5-BT | SiNホト前 | DF899 | DF899 | - | - | - | - | - | Si小片×1 | 3 | 3C | 3 | 44 | 338 | 338 | OK | [6 empty] | 224 | 96.6 | OK |  | 2.3488 | [10 empty] | 7.466667 | #REF! | #REF! | 156.8 | 170 | #REF!
| 2025-02-07 | 古川 | HL13B5-BT | SiNホト前 | DF900 | DF900 | - | - | - | - | - | Si小片×1 | 3 | 3C | 3 | 44 | 338 | 338 | OK | [6 empty] | 224 | 96.5 | OK |  | 2.3467 | [10 empty] | 7.466667 | #REF! | #REF! | 160.5333 | 173.7333 | #REF!
| 2025-02-07 | 古川 | HL13B5-BT | SiNホト前 | DF902 | DF902 | - | - | - | - | - | Si小片×1 | 3 | 3C | 3 | 44 | 338 | 338 | OK | [6 empty] | 224 | 112 | OK |  | 2.383 | [10 empty] | 7.466667 | #REF! | #REF! | 164.2667 | 177.4667 | #REF!
| 2025-02-07 | 古川 | HL13B5-BT | SiNホト前 | DF903 | DF903 | - | - | - | - | - | Si小片×1 | 3 | 3C | 3 | 44 | 338 | 338 | OK | [6 empty] | 224 | 96.7 | OK |  | 2.3498 | [10 empty] | 7.466667 | #REF! | #REF! | 168 | 181.2 | #REF!
| 2025-02-07 | 久保木 | HL13B5-BT | SiNホト前 | DF904 | DF904 | - | - | - | - | - | Si小片×1 | 3 | 3C | 3 | 44 | 338 | 338 | OK | [6 empty] | 224 | 96.5 | OK |  | 2.3435 | [10 empty] | 7.466667 | #REF! | #REF! | 171.7333 | 184.9333 | #REF!
| 2025-02-07 | 久保木 | HL13B5-BT | SiNホト前 | DF905 | DF905 | - | - | - | - | - | Si小片×1 | 3 | 3C | 3 | 44 | 338 | 338 | OK | [6 empty] | 224 | 97.4 | OK |  | 2.3483 | [10 empty] | 7.466667 | #REF! | #REF! | 175.4667 | 188.6667 | #REF!
| 2025-02-07 | 久保木 | HL13B5-BT | SiNホト前 | DF906 | DF906 | - | - | - | - | - | Si小片×1 | 3 | 3C | 3 | 44 | 338 | 338 | OK | [6 empty] | 224 | 95.7 | OK |  | 2.3497 | [10 empty] | 7.466667 | #REF! | #REF! | 179.2 | 192.4 | #REF!
| 2025-02-07 | 古川 | HL13B5-BT | SiNホト前 | DF907 | DF907 | - | - | - | - | - | Si小片×1 | 3 | 3C | 3 | 44 | 338 | 338 | OK | [6 empty] | 224 | 96.3 | OK |  | 2.3426 | [10 empty] | 7.466667 | #REF! | #REF! | 182.9333 | 196.1333 | #REF!
| 2025-02-07 | 渡部 | HL13B5-BT | SiNホト前 | DH996 | DH996 | - | - | - | - | - | Si小片×1 | 3 | 3C | 3 | 44 | 338 | 338 | OK | [6 empty] | 224 | 111.2 | OK |  | 2.38 | [10 empty] | 7.466667 | #REF! | #REF! | 186.6667 | 199.8667 | #REF!
| 2025-02-07 | 渡部 | HL13B5-BT | SiNホト前 | DH997 | DH997 | - | - | - | - | - | Si小片×1 | 3 | 3C | 3 | 44 | 338 | 338 | OK | [6 empty] | 224 | 96.8 | OK |  | 2.34 | [10 empty] | 7.466667 | #REF! | #REF! | 190.4 | 203.6 | #REF!
| 2025-02-07 | 渡部 | HL13B5-BT | SiNホト前 | DH998 | DH998 | - | - | - | - | - | Si小片×1 | 3 | 3C | 3 | 44 | 338 | 338 | OK | [6 empty] | 224 | 97.7 | OK |  | 2.34 | [10 empty] | 7.466667 | #REF! | #REF! | 194.1333 | 207.3333 | #REF!
| 2025-02-07 | 渡部 | HL13B5-BT | SiNホト前 | DH999 | DH999 | - | - | - | - | - | Si小片×1 | 3 | 3C | 3 | 44 | 338 | 338 | OK | [6 empty] | 224 | 111.4 | OK |  | 2.374 | [10 empty] | 7.466667 | #REF! | #REF! | 197.8667 | 211.0667 | #REF!
| 2025-02-07 | 渡部 | HL13B5-BT | SiNホト前 | DH992 | DH992 | - | - | - | - | - | Si小片×1 | 3 | 3C | 3 | 44 | 338 | 338 | OK | [6 empty] | 224 | 97 | OK |  | 2.339 | [10 empty] | 7.466667 | #REF! | #REF! | 201.6 | 214.8 | #REF!
| 2025-02-07 | 渡部 | HL13B5-BT | SiNホト前 | DH993 | DH993 | - | - | - | - | - | Si小片×1 | 3 | 3C | 3 | 44 | 338 | 338 | OK | [6 empty] | 224 | 97.7 | OK |  | 2.342 | [10 empty] | 7.466667 | #REF! | #REF! | 205.3333 | 218.5333 | #REF!
| 2025-02-07 | 渡部 | HL13B5-BT | SiNホト前 | DH994 | DH994 | - | - | - | - | - | Si小片×1 | 3 | 3C | 3 | 44 | 338 | 338 | OK | [6 empty] | 224 | 110.8 | OK |  | 2.374 | [10 empty] | 7.466667 | #REF! | #REF! | 209.0667 | 222.2667 | #REF!
| 2025-02-07 | 渡部 | HL13B5-BT | SiNホト前 | DH995 | DH995 | - | - | - | - | - | Si小片×1 | 3 | 3C | 3 | 44 | 338 | 338 | OK | [6 empty] | 224 | 111.9 | OK |  | 2.373 | [10 empty] | 7.466667 | #REF! | #REF! | 212.8 | 226 | #REF!
| 2025-02-07 | 檜山 |  |  | チャンバークリーニング | [7 empty] | 38 | ｱﾙﾐﾅ | 123 | 0 | 200 | 200 | OK | [6 empty] | 0 | [14 empty] | 0 | #REF! | #REF! | 0 | 0 | #REF! | クリーニング123分 LOAD：%76→%73、PHASE：15%→15%
| 2025-02-07 | 久保木 |  |  | チャンバークリーニング | [7 empty] | 38 | ｱﾙﾐﾅ | 123 | 0 | 200 | 200 | OK | [6 empty] | 0 | [14 empty] | 0 | #REF! | #REF! | 0 | 0 | #REF! | クリーニング123分 LOAD：73%→64%、PHASE：15%→15%
| 2025-02-07 | 久保木 |  |  | 空焼き/3C | [7 empty] | 6 | 3C | 30 | 0 | 359 | 359 | [7 empty] | 1800 | [14 empty] | 0 | #REF! | #REF! | 0 | 0 | #REF!
| 2025-02-07 | 久保木 |  |  | KARADEPO(ﾄﾚｲ3C×1枚) | [7 empty] | 1 | 3C | 60 | 0 | 359 | 359 | [7 empty] | 3600 | [14 empty] | 0 | #REF! | #REF! | 60 | 0 | #REF!
| 2025-02-07 | 久保木 |  |  | 空焼き/2A | [7 empty] | 6 | A | 30 | 0 | 359 | 359 | [7 empty] | 1800 | [14 empty] | 30 | #REF! | #REF! | 60 | 0 | #REF!
| 2025-02-07 | 久保木 |  |  | KARADEPO(ﾄﾚｲA×1枚) | [7 empty] | 1 | A | 60 | 0 | 359 | 359 | [7 empty] | 3600 | [14 empty] | 90 | #REF! | #REF! | 60 | 0 | #REF!
| 2025-02-07 | 久保木 |  |  | KARADEPO(ﾄﾚｲA×1枚) | [7 empty] | 1 | A | 60 | 0 | 359 | 359 | [7 empty] | 3600 | [14 empty] | 150 | #REF! | #REF! | 60 | 0 | #REF!
| 2025-02-07 | 久保木 |  |  | KARADEPO(ﾄﾚｲA×1枚) | [7 empty] | 1 | A | 60 | 0 | 359 | 359 | [7 empty] | 3600 | [14 empty] | 210 | #REF! | #REF! | 0 | 0 | #REF!
| 2025-02-07 | 久保木 |  |  | KARADEPO(ﾄﾚｲA×1枚) | [7 empty] | 1 | A | 60 | 0 | 359 | 359 | [7 empty] | 3600 | [14 empty] | 0 | #REF! | #REF! | 0 | 0 | #REF!
| 2025-02-08 | 檜山 |  |  | テスト(338.0℃) | - | - | - | - | - | Si | Si小片×2 | 3 | A | 3 | 44 | 338 | 338 | OK | [6 empty] | 224 |  | - | 110.3 | 2.373 | 110 | 96.1 | 13.9 | -3.058048 | -1.963112 | -3.010433 | -1.866801 | 1.094936 | 1.143632 | 29.54464 | 3.733333 | #REF! | #REF! | 0 | 3.733333 | #REF!
| 2025-02-08 | 渡部 | HL13E1-BT | SiNホト前 | N3025 | N3025 | - | - | - | - | - | Si小片×1 | 3 | 3C | 3 | 44 | 338 | 338 | OK | [6 empty] | 224 | 112 | OK |  | 2.397 | [10 empty] | 3.733333 | #REF! | #REF! | 3.733333 | 7.466667 | #REF!
| 2025-02-08 | 渡部 | HL13E1-BT | SiNホト前 | N3027 | N3027 | - | - | - | - | - | Si小片×1 | 3 | 3C | 3 | 44 | 338 | 338 | OK | [6 empty] | 224 | 112.2 | OK |  | 2.398 | [10 empty] | 3.733333 | #REF! | #REF! | 7.466667 | 11.2 | #REF!
| 2025-02-08 | 渡部 | HL13E1-BT | SiNホト前 | N3028 | N3028 | - | - | - | - | - | Si小片×1 | 3 | 3C | 3 | 44 | 338 | 338 | OK | [6 empty] | 224 | 111.3 | OK |  | 2.384 | [10 empty] | 3.733333 | #REF! | #REF! | 11.2 | 14.93333 | #REF!
| 2025-02-08 | 渡部 | HL13E1-BT | SiNホト前 | N3029 | N3029 | - | - | - | - | - | Si小片×1 | 3 | 3C | 3 | 44 | 338 | 338 | OK | [6 empty] | 224 | 113.9 | OK |  | 2.394 | [10 empty] | 3.733333 | #REF! | #REF! | 14.93333 | 18.66667 | #REF!
| 2025-02-08 | 渡部 | HL13E1-BT | SiNホト前 | N3030 | N3030 | - | - | - | - | - | Si小片×1 | 3 | 3C | 3 | 44 | 338 | 338 | OK | [6 empty] | 224 | 96.5 | OK |  | 2.353 | [10 empty] | 3.733333 | #REF! | #REF! | 18.66667 | 22.4 | #REF!
| 2025-02-08 | 渡部 | HL13E1-BT | SiNホト前 | N3031 | N3031 | - | - | - | - | - | Si小片×1 | 3 | 3C | 3 | 44 | 338 | 338 | OK | [6 empty] | 224 | 111.5 | OK |  | 2.391 | [10 empty] | 3.733333 | #REF! | #REF! | 22.4 | 26.13333 | #REF!
| 2025-02-08 | 渡部 | HL13E1-BT | SiNホト前 | N3032 | N3032 | - | - | - | - | - | Si小片×1 | 3 | 3C | 3 | 44 | 338 | 338 | OK | [6 empty] | 224 | 96.6 | OK |  | 2.35 | [10 empty] | 3.733333 | #REF! | #REF! | 26.13333 | 29.86667 | #REF!
| 2025-02-08 | 渡部 | HL13E1-BT | SiNホト前 | N3033 | N3033 | - | - | - | - | - | Si小片×1 | 3 | 3C | 3 | 44 | 338 | 338 | OK | [6 empty] | 224 | 98.2 | OK |  | 2.349 | [10 empty] | 3.733333 | #REF! | #REF! | 29.86667 | 33.6 | #REF!
| 2025-02-08 | 渡部 | HL13E1-BT | SiNホト前 | N3034 | N3034 | - | - | - | - | - | Si小片×1 | 3 | 3C | 3 | 44 | 338 | 338 | OK | [6 empty] | 224 | 97 | OK |  | 2.346 | [10 empty] | 3.733333 | #REF! | #REF! | 33.6 | 37.33333 | #REF!
| 2025-02-08 | 渡部 | HL13E1-BT | SiNホト前 | N3035 | N3035 | - | - | - | - | - | Si小片×1 | 3 | 3C | 3 | 44 | 338 | 338 | OK | [6 empty] | 224 | 96.6 | OK |  | 2.34 | [10 empty] | 3.733333 | #REF! | #REF! | 37.33333 | 41.06667 | #REF!
| 2025-02-08 | 渡部 | HL13E1-BT | SiNホト前 | N3036 | N3036 | - | - | - | - | - | Si小片×1 | 3 | 3C | 3 | 44 | 338 | 338 | OK | [6 empty] | 224 | 111.8 | OK |  | 2.377 | [10 empty] | 3.733333 | #REF! | #REF! | 41.06667 | 44.8 | #REF!
| 2025-02-08 | 久保木 | HL13E1-BT | SiNホト前 | DF908 | DF908 | - | - | - | - | - | Si小片×1 | 3 | 3C | 3 | 44 | 338 | 338 | OK | [6 empty] | 224 | 111.6 | OK |  | 2.3795 | [10 empty] | 3.733333 | #REF! | #REF! | 44.8 | 48.53333 | #REF!
| 2025-02-08 | 久保木 | HL13E1-BT | SiNホト前 | DF909 | DF909 | - | - | - | - | - | Si小片×1 | 3 | 3C | 3 | 44 | 338 | 338 | OK | [6 empty] | 224 | 96.1 | OK |  | 2.3477 | [10 empty] | 3.733333 | #REF! | #REF! | 48.53333 | 52.26667 | #REF!
| 2025-02-08 | 久保木 | HL13E1-BT | SiNホト前 | DF910 | DF910 | - | - | - | - | - | Si小片×1 | 3 | 3C | 3 | 44 | 338 | 338 | OK | [6 empty] | 224 | 111.4 | OK |  | 2.3499 | [10 empty] | 3.733333 | #REF! | #REF! | 52.26667 | 56 | #REF!
| 2025-02-08 | 久保木 | HL13E1-BT | SiNホト前 | DF911 | DF911 | - | - | - | - | - | Si小片×1 | 3 | 3C | 3 | 44 | 338 | 338 | OK | [6 empty] | 224 | 111 | OK |  | 2.3826 | [10 empty] | 3.733333 | #REF! | #REF! | 56 | 59.73333 | #REF!
| 2025-02-08 | 久保木 | HL13E1-BT | SiNホト前 | DF912 | DF912 | - | - | - | - | - | Si小片×1 | 3 | 3C | 3 | 44 | 338 | 338 | OK | [6 empty] | 224 | 96.7 | OK |  | 2.3487 | [10 empty] | 3.733333 | #REF! | #REF! | 59.73333 | 63.46667 | #REF!
| 2025-02-08 | 久保木 | HL13E1-BT | SiNホト前 | DF913 | DF913 | - | - | - | - | - | Si小片×1 | 3 | 3C | 3 | 44 | 338 | 338 | OK | [6 empty] | 224 | 97.4 | OK |  | 2.3492 | [10 empty] | 3.733333 | #REF! | #REF! | 63.46667 | 67.2 | #REF!
| 2025-02-09 | 高橋政輝 | HL13B4-BT | SiNホト前 | DA510 | DA510 | - | - | - | - | - | Si小片×1 | 3 | 3C | 3 | 44 | 338 | 338 | OK | [6 empty] | 224 | 112 | OK |  | 2.371 | [10 empty] | 3.733333 | #REF! | #REF! | 67.2 | 70.93333 | #REF!
| 2025-02-09 | 高橋政輝 | HL13B4-BT | SiNホト前 | DA511 | DA511 | - | - | - | - | - | Si小片×1 | 3 | 3C | 3 | 44 | 338 | 338 | OK | [6 empty] | 224 | 100.4 | OK |  | 2.3304 | [10 empty] | 3.733333 | #REF! | #REF! | 70.93333 | 74.66667 | #REF!
| 2025-02-09 | 高橋政輝 | HL13B4-BT | SiNホト前 | DA512 | DA512 | - | - | - | - | - | Si小片×1 | 3 | 3C | 3 | 44 | 338 | 338 | OK | [6 empty] | 224 | 97.4 | OK |  | 2.3552 | [10 empty] | 3.733333 | #REF! | #REF! | 74.66667 | 78.4 | #REF!
| 2025-02-09 | 高橋政輝 | HL13B4-BT | SiNホト前 | DA513 | DA513 | - | - | - | - | - | Si小片×1 | 3 | 3C | 3 | 44 | 338 | 338 | OK | [6 empty] | 224 | 97.4 | OK |  | 2.353 | [10 empty] | 3.733333 | #REF! | #REF! | 78.4 | 82.13333 | #REF!
| 2025-02-09 | 高橋政輝 | HL13B4-BT | SiNホト前 | DB403 | DB403 | - | - | - | - | - | Si小片×1 | 3 | 3C | 3 | 44 | 338 | 338 | OK | [6 empty] | 224 | 112.4 | OK |  | 2.389 | [10 empty] | 3.733333 | #REF! | #REF! | 82.13333 | 85.86667 | #REF!
| 2025-02-09 | 高橋政輝 | HL13B4-BT | SiNホト前 | DB405 | DB405 | - | - | - | - | - | Si小片×1 | 3 | 3C | 3 | 44 | 338 | 338 | OK | [6 empty] | 224 | 97.41 | OK |  | 2.347 | [10 empty] | 3.733333 | #REF! | #REF! | 85.86667 | 89.6 | #REF!
| 2025-02-09 | 高橋政輝 | HL13B4-BT | SiNホト前 | DB406 | DB406 | - | - | - | - | - | Si小片×1 | 3 | 3C | 3 | 44 | 338 | 338 | OK | [6 empty] | 224 | 114.4 | OK |  | 2.3901 | [10 empty] | 3.733333 | #REF! | #REF! | 89.6 | 93.33333 | #REF!
| 2025-02-10 | 高橋翔 | HL13B5-BT | SiNホト前 | DF932 | DF932 | - | - | - | - | - | Si小片×1 | 3 | 3C | 3 | 44 | 338 | 338 | OK | [6 empty] | 224 | 110.9 | OK |  | 2.379 | [10 empty] | 3.733333 | #REF! | #REF! | 93.33333 | 97.06667 | #REF!
| 2025-02-10 | 高橋翔 | HL13B5-BT | SiNホト前 | DF933 | DF933 | - | - | - | - | - | Si小片×1 | 3 | 3C | 3 | 44 | 338 | 338 | OK | [6 empty] | 224 | 96.4 | OK |  | 2.347 | [10 empty] | 3.733333 | #REF! | #REF! | 97.06667 | 100.8 | #REF!
| 2025-02-10 | 高橋翔 | HL13B5-BT | SiNホト前 | DF934 | DF934 | - | - | - | - | - | Si小片×1 | 3 | 3C | 3 | 44 | 338 | 338 | OK | [6 empty] | 224 | 96.5 | OK |  | 2.348 | [10 empty] | 3.733333 | #REF! | #REF! | 100.8 | 104.5333 | #REF!
| 2025-02-10 | 高橋翔 | HL13B5-BT | SiNホト前 | DF935 | DF935 | - | - | - | - | - | Si小片×1 | 3 | 3C | 3 | 44 | 338 | 338 | OK | [6 empty] | 224 | 110.9 | OK |  | 2.378 | [10 empty] | 3.733333 | #REF! | #REF! | 104.5333 | 108.2667 | #REF!
| 2025-02-10 | 高橋政輝 | HL13B5-BT | SiNホト前 | DF937 | DF937 | - | - | - | - | - | Si小片×1 | 3 | 3C | 3 | 44 | 338 | 338 | OK | [6 empty] | 224 | 113.37 | OK |  | 2.389 | [10 empty] | 3.733333 | #REF! | #REF! | 108.2667 | 112 | #REF!
| 2025-02-10 | 高橋政輝 | HL13B5-BT | SiNホト前 | DF938 | DF938 | - | - | - | - | - | Si小片×1 | 3 | 3C | 3 | 44 | 338 | 338 | OK | [6 empty] | 224 | 111.07 | OK |  | 2.3794 | [10 empty] | 3.733333 | #REF! | #REF! | 112 | 115.7333 | #REF!
| 2025-02-10 | 高橋政輝 | HL13B5-BT | SiNホト前 | DF939 | DF939 | - | - | - | - | - | Si小片×1 | 3 | 3C | 3 | 44 | 338 | 338 | OK | [6 empty] | 224 | 112.11 | OK |  | 2.3801 | [10 empty] | 3.733333 | #REF! | #REF! | 115.7333 | 119.4667 | #REF!
| 2025-02-10 | 高橋政輝 | HL13B4-BT | SiNホト前 | DC472 | DC472 | - | - | - | - | - | Si小片×1 | 3 | 3C | 3 | 44 | 338 | 338 | OK | [6 empty] | 224 | 112.5 | OK |  | 2.3838 | [10 empty] | 3.733333 | #REF! | #REF! | 119.4667 | 123.2 | #REF!
| 2025-02-10 | 高橋政輝 | HL13B4-BT | SiNホト前 | DC473 | DC473 | - | - | - | - | - | Si小片×1 | 3 | 3C | 3 | 44 | 338 | 338 | OK | [6 empty] | 224 | 112.2 | OK |  | 2.3847 | [10 empty] | 3.733333 | #REF! | #REF! | 123.2 | 126.9333 | #REF!
| 2025-02-10 | 高橋政輝 | HL13B4-BT | SiNホト前 | DC474 | DC474 | - | - | - | - | - | Si小片×1 | 3 | 3C | 3 | 44 | 338 | 338 | OK | [6 empty] | 224 | 96.3 | OK |  | 2.3843 | [10 empty] | 3.733333 | #REF! | #REF! | 126.9333 | 130.6667 | #REF!
| 2025-02-11 | 清水 | HL13B4-BT | SiNホト前 | DC475 | DC475 | - | - | - | - | - | Si小片×1 | 3 | 3C | 3 | 44 | 338 | 338 | OK | [6 empty] | 224 | 97.6 | OK |  | 2.3301 | [10 empty] | 3.733333 | #REF! | #REF! | 130.6667 | 134.4 | #REF!
| 2025-02-11 | 内田 |  |  | SiH4ﾎﾞﾝﾍﾞ切り替え(R⇒L)/空流し | [20 empty] | 0 | [14 empty] | 3.733333 | #REF! | #REF! | 130.6667 | 134.4 | #REF!
| 2025-02-11 | 高橋翔 | HL13B5-BT | SiNホト前 | DE914 | DE914 | - | - | - | - | - | Si小片×1 | 3 | 3C | 3 | 44 | 338 | 338 | OK | [6 empty] | 224 | 112.3 | OK |  | 2.387 | [10 empty] | 3.733333 | #REF! | #REF! | 134.4 | 138.1333 | #REF!
| 2025-02-11 | 高橋翔 | HL13B5-BT | SiNホト前 | DE915 | DE915 | - | - | - | - | - | Si小片×1 | 3 | 3C | 3 | 44 | 338 | 338 | OK | [6 empty] | 224 | 96.5 | OK |  | 2.346 | [10 empty] | 3.733333 | #REF! | #REF! | 138.1333 | 141.8667 | #REF!
| 2025-02-11 | 高橋翔 | HL13B5-BT | SiNホト前 | DE916 | DE916 | - | - | - | - | - | Si小片×1 | 3 | 3C | 3 | 44 | 338 | 338 | OK | [6 empty] | 224 | 97.2 | OK |  | 2.344 | [10 empty] | 3.733333 | #REF! | #REF! | 141.8667 | 145.6 | #REF!
| 2025-02-11 | 高橋翔 | HL13B5-BT | SiNホト前 | DE917 | DE917 | - | - | - | - | - | Si小片×1 | 3 | 3C | 3 | 44 | 338 | 338 | OK | [6 empty] | 224 | 95.6 | OK |  | 2.349 | [10 empty] | 3.733333 | #REF! | #REF! | 145.6 | 149.3333 | #REF!
| 2025-02-11 | 高橋翔 | HL13B5-BT | SiNホト前 | DHA00 | DHA00 | - | - | - | - | - | Si小片×1 | 3 | 3C | 3 | 44 | 338 | 338 | OK | [6 empty] | 224 | 113.3 | OK |  | 2.382 | [10 empty] | 3.733333 | #REF! | #REF! | 149.3333 | 153.0667 | #REF!
| 2025-02-11 | 高橋翔 | HL13B5-BT | SiNホト前 | DHA01 | DHA01 | - | - | - | - | - | Si小片×1 | 3 | 3C | 3 | 44 | 338 | 338 | OK | [6 empty] | 224 | 112.2 | OK |  | 2.372 | [10 empty] | 3.733333 | #REF! | #REF! | 153.0667 | 156.8 | #REF!
| 2025-02-11 | 高橋翔 | HL13B5-BT | SiNホト前 | DHA02 | DHA02 | - | - | - | - | - | Si小片×1 | 3 | 3C | 3 | 44 | 338 | 338 | OK | [6 empty] | 224 | 112.5 | OK |  | 2.377 | [10 empty] | 3.733333 | #REF! | #REF! | 156.8 | 160.5333 | #REF!
| 2025-02-11 | 高橋翔 | HL13B5-BT | SiNホト前 | DHA03 | DHA03 | - | - | - | - | - | Si小片×1 | 3 | 3C | 3 | 44 | 338 | 338 | OK | [6 empty] | 224 | 97 | OK |  | 2.343 | [10 empty] | 3.733333 | #REF! | #REF! | 160.5333 | 164.2667 | #REF!
| 2025-02-11 | 高橋政輝 | HL13B5-BT | SiNホト前 | DF916 | DF916 | - | - | - | - | - | Si小片×1 | 3 | 3C | 3 | 44 | 338 | 338 | OK | [6 empty] | 224 | 112.6 | OK |  | 2.341 | [10 empty] | 3.733333 | #REF! | #REF! | 164.2667 | 168 | #REF!
| 2025-02-11 | 高橋政輝 | HL13B5-BT | SiNホト前 | DF917 | DF917 | - | - | - | - | - | Si小片×1 | 3 | 3C | 3 | 44 | 338 | 338 | OK | [6 empty] | 224 | 97.5 | OK |  | 2.3422 | [10 empty] | 3.733333 | #REF! | #REF! | 168 | 171.7333 | #REF!
| 2025-02-11 | 高橋政輝 | HL13B5-BT | SiNホト前 | DF918 | DF918 | - | - | - | - | - | Si小片×1 | 3 | 3C | 3 | 44 | 338 | 338 | OK | [6 empty] | 224 | 112.4 | OK |  | 2.378 | [10 empty] | 3.733333 | #REF! | #REF! | 171.7333 | 175.4667 | #REF!
| 2025-02-11 | 高橋政輝 | HL13B5-BT | SiNホト前 | DF919 | DF919 | - | - | - | - | - | Si小片×1 | 3 | 3C | 3 | 44 | 338 | 338 | OK | [6 empty] | 224 | 98.5 | OK |  | 2.384 | [10 empty] | 3.733333 | #REF! | #REF! | 175.4667 | 179.2 | #REF!
| 2025-02-11 | 高橋政輝 | HL13B5-BT | SiNホト前 | DE918 | DE918 | - | - | - | - | - | Si小片×1 | 3 | 3C | 3 | 44 | 338 | 338 | OK | [6 empty] | 224 | 96.5 | OK |  | 2.3407 | [10 empty] | 3.733333 | #REF! | #REF! | 179.2 | 182.9333 | #REF!
| 2025-02-11 | 高橋政輝 | HL13B5-BT | SiNホト前 | DE919 | DE919 | - | - | - | - | - | Si小片×1 | 3 | 3C | 3 | 44 | 338 | 338 | OK | [6 empty] | 224 | 111.8 | OK |  | 2.377 | [10 empty] | 3.733333 | #REF! | #REF! | 182.9333 | 186.6667 | #REF!
| 2025-02-11 | 高橋政輝 | HL13B5-BT | SiNホト前 | DE920 | DE920 | - | - | - | - | - | Si小片×1 | 3 | 3C | 3 | 44 | 338 | 338 | OK | [6 empty] | 224 | 111.2 | OK |  | 2.341 | [10 empty] | 3.733333 | #REF! | #REF! | 186.6667 | 190.4 | #REF!
| 2025-02-11 | 高橋政輝 | HL13B5-BT | SiNホト前 | DE921 | DE921 | - | - | - | - | - | Si小片×1 | 3 | 3C | 3 | 44 | 338 | 338 | OK | [6 empty] | 224 | 111.3 | OK |  | 2.3877 | [10 empty] | 3.733333 | #REF! | #REF! | 190.4 | 194.1333 | #REF!
| 2025-02-12 | 高橋翔 | HL13B8-BT | SiNホト前 | NS294 | NS294 | - | - | - | - | - | Si小片×1 | 3 | 3C | 3 | 44 | 338 | 338 | OK | [6 empty] | 224 | 111 | OK |  | 2.371 | [10 empty] | 3.733333 | #REF! | #REF! | 194.1333 | 197.8667 | #REF!
| 2025-02-12 | 高橋翔 | HL13B8-BT | SiNホト前 | NS295 | NS295 | - | - | - | - | - | Si小片×1 | 3 | 3C | 3 | 44 | 338 | 338 | OK | [6 empty] | 224 | 111.2 | OK |  | 2.373 | [10 empty] | 3.733333 | #REF! | #REF! | 197.8667 | 201.6 | #REF!
| 2025-02-12 | 高橋翔 | HL13B8-BT | SiNホト前 | NT308 | NT308 | - | - | - | - | - | Si小片×1 | 3 | 3C | 3 | 44 | 338 | 338 | OK | [6 empty] | 224 | 110.8 | OK |  | 2.369 | [10 empty] | 3.733333 | #REF! | #REF! | 201.6 | 205.3333 | #REF!
| 2025-02-12 | 高橋翔 | HL13B5-BT | SiNホト前 | DF921 | DF921 | - | - | - | - | - | Si小片×1 | 3 | 3C | 3 | 44 | 338 | 338 | OK | [6 empty] | 224 | 110.5 | OK |  | 2.371 | [10 empty] | 3.733333 | #REF! | #REF! | 205.3333 | 209.0667 | #REF!
| 2025-02-12 | 高橋翔 | HL13B5-BT | SiNホト前 | DF922 | DF922 | - | - | - | - | - | Si小片×1 | 3 | 3C | 3 | 44 | 338 | 338 | OK | [6 empty] | 224 | 111.8 | OK |  | 2.376 | [10 empty] | 3.733333 | #REF! | #REF! | 209.0667 | 212.8 | #REF!
| 2025-02-12 | 高橋翔 | HL13B5-BT | SiNホト前 | DF923 | DF923 | - | - | - | - | - | Si小片×1 | 3 | 3C | 3 | 44 | 338 | 338 | OK | [6 empty] | 224 | 95.2 | OK |  | 2.347 | [10 empty] | 3.733333 | #REF! | #REF! | 212.8 | 216.5333 | #REF!
| 2025-02-12 | 清水 |  |  | チャンバークリーニング | [7 empty] | 38 | ｱﾙﾐﾅ | 119 | 0 | 200 | 200 | OK | [6 empty] | 0 | [14 empty] | 0 | #REF! | #REF! | 0 | 0 | #REF! | クリーニング119分 LOAD：76%→73%、PHASE：15%→15%
| 2025-02-13 | 清水 |  |  | チャンバークリーニング | [7 empty] | 38 | ｱﾙﾐﾅ | 119 | 0 | 200 | 200 | OK | [6 empty] | 0 | [14 empty] | 0 | #REF! | #REF! | 0 | 0 | #REF! | クリーニング119分 LOAD：73%→64%、PHASE：15%→15%
| 2025-02-13 | 清水 |  |  | 空焼き/3C | [7 empty] | 6 | 3C | 30 | 0 | 359 | 359 | [7 empty] | 1800 | [14 empty] | 0 | #REF! | #REF! | 0 | 0 | #REF!
| 2025-02-13 | 清水 |  |  | KARADEPO(ﾄﾚｲ3C×1枚) | [7 empty] | 1 | 3C | 60 | 0 | 359 | 359 | [7 empty] | 3600 | [14 empty] | 0 | #REF! | #REF! | 60 | 0 | #REF!
| 2025-02-13 | 清水 |  |  | 空焼き/2A | [7 empty] | 6 | A | 30 | 0 | 359 | 359 | [7 empty] | 1800 | [14 empty] | 30 | #REF! | #REF! | 60 | 0 | #REF!
| 2025-02-13 | 清水 |  |  | KARADEPO(ﾄﾚｲA×1枚) | [7 empty] | 1 | A | 60 | 0 | 359 | 359 | [7 empty] | 3600 | [14 empty] | 90 | #REF! | #REF! | 60 | 0 | #REF!
| 2025-02-13 | 清水 |  |  | KARADEPO(ﾄﾚｲA×1枚) | [7 empty] | 1 | A | 60 | 0 | 359 | 359 | [7 empty] | 3600 | [14 empty] | 150 | #REF! | #REF! | 60 | 0 | #REF!
| 2025-02-13 | 檜山 |  |  | KARADEPO(ﾄﾚｲA×1枚) | [7 empty] | 1 | A | 60 | 0 | 359 | 359 | [7 empty] | 3600 | [14 empty] | 210 | #REF! | #REF! | 0 | 0 | #REF!
| 2025-02-13 | 檜山 |  |  | KARADEPO(ﾄﾚｲA×1枚) | [7 empty] | 1 | A | 60 | 0 | 359 | 359 | [7 empty] | 3600 | [14 empty] | 0 | #REF! | #REF! | 0 | 0 | #REF!
| 2025-02-13 | 檜山 |  |  | テスト(338.0℃) | - | - | - | - | - | Si | Si小片×2 | 3 | A | 3 | 44 | 338 | 338 | OK | [6 empty] | 224 |  | - | 109.3 | 2.344 | 109.5 | 98.4 | 11.1 | -0.39125 | -0.29475 | 1.30725 | 1.78832 | 0.0965 | 0.48107 | 29.27679 | 3.733333 | #REF! | #REF! | 0 | 3.733333 | #REF!
| 2025-02-13 | 渡部 | HL13B5-BT | SiNホト前 | DF924 | DF924 | - | - | - | - | - | Si小片×1 | 3 | 3C | 3 | 44 | 338 | 338 | OK | [6 empty] | 224 | 111 | OK |  | 2.38 | [10 empty] | 3.733333 | #REF! | #REF! | 3.733333 | 7.466667 | #REF!
| 2025-02-13 | 渡部 | HL13B5-BT | SiNホト前 | DF925 | DF925 | - | - | - | - | - | Si小片×1 | 3 | 3C | 3 | 44 | 338 | 338 | OK | [6 empty] | 224 | 112.4 | OK |  | 2.384 | [10 empty] | 3.733333 | #REF! | #REF! | 7.466667 | 11.2 | #REF!
| 2025-02-13 | 渡部 | HL13B5-BT | SiNホト前 | DF926 | DF926 | - | - | - | - | - | Si小片×1 | 3 | 3C | 3 | 44 | 338 | 338 | OK | [6 empty] | 224 | 96.4 | OK |  | 2.346 | [10 empty] | 3.733333 | #REF! | #REF! | 11.2 | 14.93333 | #REF!
| 2025-02-13 | 渡部 | HL13B5-BT | SiNホト前 | DF927 | DF927 | - | - | - | - | - | Si小片×1 | 3 | 3C | 3 | 44 | 338 | 338 | OK | [6 empty] | 224 | 95.5 | OK |  | 2.349 | [10 empty] | 3.733333 | #REF! | #REF! | 14.93333 | 18.66667 | #REF!
| 2025-02-13 | 渡部 | HL13B5-BT | SiNホト前 | DF928 | DF928 | - | - | - | - | - | Si小片×1 | 3 | 3C | 3 | 44 | 338 | 338 | OK | [6 empty] | 224 | 96.1 | OK |  | 2.347 | [10 empty] | 3.733333 | #REF! | #REF! | 18.66667 | 22.4 | #REF!
| 2025-02-13 | 渡部 | HL13B5-BT | SiNホト前 | DF929 | DF929 | - | - | - | - | - | Si小片×1 | 3 | 3C | 3 | 44 | 338 | 338 | OK | [6 empty] | 224 | 111.4 | OK |  | 2.38 | [10 empty] | 3.733333 | #REF! | #REF! | 22.4 | 26.13333 | #REF!
| 2025-02-13 | 渡部 | HL13B5-BT | SiNホト前 | DF930 | DF930 | - | - | - | - | - | Si小片×1 | 3 | 3C | 3 | 44 | 338 | 338 | OK | [6 empty] | 224 | 111 | OK |  | 2.379 | [10 empty] | 3.733333 | #REF! | #REF! | 26.13333 | 29.86667 | #REF!
| 2025-02-13 | 渡部 | HL13B5-BT | SiNホト前 | DF931 | DF931 | - | - | - | - | - | Si小片×1 | 3 | 3C | 3 | 44 | 338 | 338 | OK | [6 empty] | 224 | 110.8 | OK |  | 2.379 | [10 empty] | 3.733333 | #REF! | #REF! | 29.86667 | 33.6 | #REF!
| 2025-02-13 | 渡部 | HL13B4-BT | SiNホト前 | DD475 | DD475 | - | - | - | - | - | Si小片×1 | 3 | 3C | 3 | 44 | 338 | 338 | OK | [6 empty] | 224 | 96.7 | OK |  | 2.352 | [10 empty] | 3.733333 | #REF! | #REF! | 33.6 | 37.33333 | #REF!
| 2025-02-13 | 渡部 | HL13B4-BT | SiNホト前 | DD476 | DD476 | - | - | - | - | - | Si小片×1 | 3 | 3C | 3 | 44 | 338 | 338 | OK | [6 empty] | 224 | 96.2 | OK |  | 2.3447 | [10 empty] | 3.733333 | #REF! | #REF! | 37.33333 | 41.06667 | #REF!
| 2025-02-13 | 久保木 | HL13B4-BT | SiNホト前 | DD478 | DD478 | - | - | - | - | - | Si小片×1 | 3 | 3C | 3 | 44 | 338 | 338 | OK | [6 empty] | 224 | 111.4 | OK |  | 2.3829 | [10 empty] | 3.733333 | #REF! | #REF! | 41.06667 | 44.8 | #REF!
| 2025-02-13 | 久保木 | HL13B5-BT | SiNホト前 | DHA04 | DHA04 | - | - | - | - | - | Si小片×1 | 3 | 3C | 3 | 44 | 338 | 338 | OK | [6 empty] | 224 | 110.8 | OK |  | 2.3774 | [10 empty] | 3.733333 | #REF! | #REF! | 44.8 | 48.53333 | #REF!
| 2025-02-13 | 久保木 | HL13B5-BT | SiNホト前 | DHA05 | DHA05 | - | - | - | - | - | Si小片×1 | 3 | 3C | 3 | 44 | 338 | 338 | OK | [6 empty] | 224 | 95.9 | OK |  | 2.3455 | [10 empty] | 3.733333 | #REF! | #REF! | 48.53333 | 52.26667 | #REF!
| 2025-02-13 | 久保木 | HL13B5-BT | SiNホト前 | D1A06 | D1A06 | - | - | - | - | - | Si小片×1 | 3 | 3C | 3 | 44 | 338 | 338 | OK | [6 empty] | 224 | 112.6 | OK |  | 2.3792 | [10 empty] | 3.733333 | #REF! | #REF! | 52.26667 | 56 | #REF!
| 2025-02-13 | 久保木 | HL13B5-BT | SiNホト前 | D1A07 | D1A07 | - | - | - | - | - | Si小片×1 | 3 | 3C | 3 | 44 | 338 | 338 | OK | [6 empty] | 224 | 96 | OK |  | 2.3522 | [10 empty] | 3.733333 | #REF! | #REF! | 56 | 59.73333 | #REF!
| 2025-02-13 | 久保木 | HL13B5-BT | SiNホト前 | D1A08 | D1A08 | - | - | - | - | - | Si小片×1 | 3 | 3C | 3 | 44 | 338 | 338 | OK | [6 empty] | 224 | 97.2 | OK |  | 2.3412 | [10 empty] | 3.733333 | #REF! | #REF! | 59.73333 | 63.46667 | #REF!
| 2025-02-13 | 久保木 | HL13B5-BT | SiNホト前 | D1A09 | D1A09 | - | - | - | - | - | Si小片×1 | 3 | 3C | 3 | 44 | 338 | 338 | OK | [6 empty] | 224 | 113.2 | OK |  | 2.3809 | [10 empty] | 3.733333 | #REF! | #REF! | 63.46667 | 67.2 | #REF!
| 2025-02-13 | 久保木 | HL13B5-BT | SiNホト前 | D1A0B | D1A0B | - | - | - | - | - | Si小片×1 | 3 | 3C | 3 | 44 | 338 | 338 | OK | [6 empty] | 224 | 114 | OK |  | 2.3751 | [10 empty] | 3.733333 | #REF! | #REF! | 67.2 | 70.93333 | #REF!
| 2025-02-13 | 久保木 | HL13B8-BT | SiNホト前 | NV226 | NV226 | - | - | - | - | - | Si小片×1 | 3 | 3C | 3 | 44 | 338 | 338 | OK | [6 empty] | 224 | 110.6 | OK |  | 2.3762 | [10 empty] | 3.733333 | #REF! | #REF! | 70.93333 | 74.66667 | #REF!
| 2025-02-13 | 久保木 | HL13B8-BT | SiNホト前 | NV227 | NV227 | - | - | - | - | - | Si小片×1 | 3 | 3C | 3 | 44 | 338 | 338 | OK | [6 empty] | 224 | 112.5 | OK |  | 2.374 | [10 empty] | 3.733333 | #REF! | #REF! | 74.66667 | 78.4 | #REF!
| 2025-02-13 | 久保木 | HL13B8-BT | SiNホト前 | NV228 | NV228 | - | - | - | - | - | Si小片×1 | 3 | 3C | 3 | 44 | 338 | 338 | OK | [6 empty] | 224 | 112 | OK |  | 2.3785 | [10 empty] | 3.733333 | #REF! | #REF! | 78.4 | 82.13333 | #REF!
| 2025-02-13 | 久保木 | HL13B8-BT | SiNホト前 | NV229 | NV229 | - | - | - | - | - | Si小片×1 | 3 | 3C | 3 | 44 | 338 | 338 | OK | [6 empty] | 224 | 110.6 | OK |  | 2.3783 | [10 empty] | 3.733333 | #REF! | #REF! | 82.13333 | 85.86667 | #REF!
| 2025-02-14 | 渡部 | HL13B5-BT | SiNホト前 | D1AJX | D1AJX | - | - | - | - | - | Si小片×1 | 3 | 3C | 3 | 44 | 338 | 338 | OK | [6 empty] | 224 | 110.7 | OK |  | 2.375 | [10 empty] | 3.733333 | #REF! | #REF! | 85.86667 | 89.6 | #REF!
| 2025-02-14 | 渡部 | HL13B5-BT | SiNホト前 | D1AJZ | D1AJZ | - | - | - | - | - | Si小片×1 | 3 | 3C | 3 | 44 | 338 | 338 | OK | [6 empty] | 224 | 111 | OK |  | 2.379 | [10 empty] | 3.733333 | #REF! | #REF! | 89.6 | 93.33333 | #REF!
| 2025-02-14 | 渡部 | HL13B5-BT | SiNホト前 | D1AK0 | D1AK0 | - | - | - | - | - | Si小片×1 | 3 | 3C | 3 | 44 | 338 | 338 | OK | [6 empty] | 224 | 111.5 | OK |  | 2.375 | [10 empty] | 3.733333 | #REF! | #REF! | 93.33333 | 97.06667 | #REF!
| 2025-02-14 | 渡部 | HL13B5-BT | SiNホト前 | D1AK2 | D1AK2 | - | - | - | - | - | Si小片×1 | 3 | 3C | 3 | 44 | 338 | 338 | OK | [6 empty] | 224 | 111.4 | OK |  | 2.393 | [10 empty] | 3.733333 | #REF! | #REF! | 97.06667 | 100.8 | #REF!
| 2025-02-14 | 久保木 | HL13BS-BT | SiNホト前 | KC043 | KC043 | - | - | - | - | - | Si小片×1 | 3 | 3C | 3 | 44 | 338 | 338 | OK | [6 empty] | 224 | 112.3 | OK |  | 2.3793 | [10 empty] | 3.733333 | #REF! | #REF! | 100.8 | 104.5333 | #REF!
| 2025-02-14 | 久保木 | HL13BS-BT | SiNホト前 | KC044 | KC044 | - | - | - | - | - | Si小片×1 | 3 | 3C | 3 | 44 | 338 | 338 | OK | [6 empty] | 224 | 113.1 | OK |  | 2.389 | [10 empty] | 3.733333 | #REF! | #REF! | 104.5333 | 108.2667 | #REF!
| 2025-02-14 | 久保木 | HL13BS-BT | SiNホト前 | KC045 | KC045 | - | - | - | - | - | Si小片×1 | 3 | 3C | 3 | 44 | 338 | 338 | OK | [6 empty] | 224 | 112.2 | OK |  | 2.3796 | [10 empty] | 3.733333 | #REF! | #REF! | 108.2667 | 112 | #REF!
| 2025-02-14 | 久保木 | HL13BS-BT | SiNホト前 | KC046 | KC046 | - | - | - | - | - | Si小片×1 | 3 | 3C | 3 | 44 | 338 | 338 | OK | [6 empty] | 224 | 112.2 | OK |  | 2.3785 | [10 empty] | 3.733333 | #REF! | #REF! | 112 | 115.7333 | #REF!
| 2025-02-14 | 久保木 | HL13B5-BT | SiNホト前 | DF944 | DF944 | - | - | - | - | - | Si小片×1 | 3 | 3C | 3 | 44 | 338 | 338 | OK | [6 empty] | 224 | 97.2 | OK |  | 2.3464 | [10 empty] | 3.733333 | #REF! | #REF! | 115.7333 | 119.4667 | #REF!
| 2025-02-14 | 久保木 | HL13B5-BT | SiNホト前 | DF945 | DF945 | - | - | - | - | - | Si小片×1 | 3 | 3C | 3 | 44 | 338 | 338 | OK | [6 empty] | 224 | 98.7 | OK |  | 2.3531 | [10 empty] | 3.733333 | #REF! | #REF! | 119.4667 | 123.2 | #REF!
| 2025-02-14 | 久保木 | HL13B5-BT | SiNホト前 | DF946 | DF946 | - | - | - | - | - | Si小片×1 | 3 | 3C | 3 | 44 | 338 | 338 | OK | [6 empty] | 224 | 98.1 | OK |  | 2.351 | [10 empty] | 3.733333 | #REF! | #REF! | 123.2 | 126.9333 | #REF!
| 2025-02-14 | 久保木 | HL13B5-BT | SiNホト前 | DF940 | DF940 | - | - | - | - | - | Si小片×1 | 3 | 3C | 3 | 44 | 338 | 338 | OK | [6 empty] | 224 | 96.7 | OK |  | 2.3519 | [10 empty] | 3.733333 | #REF! | #REF! | 126.9333 | 130.6667 | #REF!
| 2025-02-14 | 久保木 | HL13B5-BT | SiNホト前 | DF941 | DF941 | - | - | - | - | - | Si小片×1 | 3 | 3C | 3 | 44 | 338 | 338 | OK | [6 empty] | 224 | 96.3 | OK |  | 2.3524 | [10 empty] | 3.733333 | #REF! | #REF! | 130.6667 | 134.4 | #REF!
| 2025-02-14 | 久保木 | HL13B5-BT | SiNホト前 | DF942 | DF942 | - | - | - | - | - | Si小片×1 | 3 | 3C | 3 | 44 | 338 | 338 | OK | [6 empty] | 224 | 96.7 | OK |  | 2.3454 | [10 empty] | 3.733333 | #REF! | #REF! | 134.4 | 138.1333 | #REF!
| 2025-02-14 | 久保木 | HL13B5-BT | SiNホト前 | DF943 | DF943 | - | - | - | - | - | Si小片×1 | 3 | 3C | 3 | 44 | 338 | 338 | OK | [6 empty] | 224 | 97.1 | OK |  | 2.3477 | [10 empty] | 3.733333 | #REF! | #REF! | 138.1333 | 141.8667 | #REF!
| 2025-02-15 | 檜山 | HL13B5-BT | SiNホト前 | D1AK4 | D1AK4 | - | - | - | - | - | Si小片×1 | 3 | 3C | 3 | 44 | 338 | 338 | OK | [6 empty] | 224 | 111.6 | OK |  | 2.4158 | [10 empty] | 3.733333 | #REF! | #REF! | 141.8667 | 145.6 | #REF!
| 2025-02-15 | 檜山 | HL13B5-BT | SiNホト前 | D1AK5 | D1AK5 | - | - | - | - | - | Si小片×1 | 3 | 3C | 3 | 44 | 338 | 338 | OK | [6 empty] | 224 | 113 | OK |  | 2.3924 | [10 empty] | 3.733333 | #REF! | #REF! | 145.6 | 149.3333 | #REF!
| 2025-02-15 | 檜山 | HL13B5-BT | SiNホト前 | D1AK6 | D1AK6 | - | - | - | - | - | Si小片×1 | 3 | 3C | 3 | 44 | 338 | 338 | OK | [6 empty] | 224 | 97 | OK |  | 2.3609 | [10 empty] | 3.733333 | #REF! | #REF! | 149.3333 | 153.0667 | #REF!
| 2025-02-15 | 檜山 | HL13B5-BT | SiNホト前 | D1AK7 | D1AK7 | - | - | - | - | - | Si小片×1 | 3 | 3C | 3 | 44 | 338 | 338 | OK | [6 empty] | 224 | 96.9 | OK |  | 2.3562 | [10 empty] | 3.733333 | #REF! | #REF! | 153.0667 | 156.8 | #REF!
| 2025-02-15 | 檜山 | HL13B5-BT | SiNホト前 | DE922 | DE922 | - | - | - | - | - | Si小片×1 | 3 | 3C | 3 | 44 | 338 | 338 | OK | [6 empty] | 224 | 112.1 | OK |  | 2.396 | [10 empty] | 3.733333 | #REF! | #REF! | 156.8 | 160.5333 | #REF!
| 2025-02-15 | 檜山 | HL13B5-BT | SiNホト前 | DE923 | DE923 | - | - | - | - | - | Si小片×1 | 3 | 3C | 3 | 44 | 338 | 338 | OK | [6 empty] | 224 | 112.7 | OK |  | 2.3908 | [10 empty] | 3.733333 | #REF! | #REF! | 160.5333 | 164.2667 | #REF!
| 2025-02-15 | 檜山 | HL13B5-BT | SiNホト前 | DE924 | DE924 | - | - | - | - | - | Si小片×1 | 3 | 3C | 3 | 44 | 338 | 338 | OK | [6 empty] | 224 | 111.8 | OK |  | 2.3868 | [10 empty] | 3.733333 | #REF! | #REF! | 164.2667 | 168 | #REF!
| 2025-02-15 | 檜山 | HL13B5-BT | SiNホト前 | DE925 | DE925 | - | - | - | - | - | Si小片×1 | 3 | 3C | 3 | 44 | 338 | 338 | OK | [6 empty] | 224 | 112.9 | OK |  | 2.3868 | [10 empty] | 3.733333 | #REF! | #REF! | 168 | 171.7333 | #REF!
| 2025-02-15 | 檜山 |  |  | SiH4ﾎﾞﾝﾍﾞ切り替え(L⇒R)/空流し | [20 empty] | 0 | [14 empty] | 3.733333 | #REF! | #REF! | 168 | 171.7333 | #REF!
| 2025-02-14 | 久保木 | HL13B5-BT | SiNホト前 | DE926 | DE926 | - | - | - | - | - | Si小片×1 | 3 | 3C | 3 | 44 | 338 | 338 | OK | [6 empty] | 224 | 112.8 | OK |  | 2.3857 | [10 empty] | 3.733333 | #REF! | #REF! | 171.7333 | 175.4667 | #REF!
| 2025-02-14 | 久保木 | HL13B5-BT | SiNホト前 | DE927 | DE927 | - | - | - | - | - | Si小片×1 | 3 | 3C | 3 | 44 | 338 | 338 | OK | [6 empty] | 224 | 97 | OK |  | 2.3545 | [10 empty] | 3.733333 | #REF! | #REF! | 175.4667 | 179.2 | #REF!
| 2025-02-14 | 久保木 | HL13B5-BT | SiNホト前 | DE928 | DE928 | - | - | - | - | - | Si小片×1 | 3 | 3C | 3 | 44 | 338 | 338 | OK | [6 empty] | 224 | 97.7 | OK |  | 2.3571 | [10 empty] | 3.733333 | #REF! | #REF! | 179.2 | 182.9333 | #REF!
| 2025-02-14 | 久保木 | HL13B5-BT | SiNホト前 | DE929 | DE929 | - | - | - | - | - | Si小片×1 | 3 | 3C | 3 | 44 | 338 | 338 | OK | [6 empty] | 224 | 98.2 | OK |  | 2.348 | [10 empty] | 3.733333 | #REF! | #REF! | 182.9333 | 186.6667 | #REF!
| 2025-02-14 | 久保木 | HL13B5-BT | SiNホト前 | DF953 | DF953 | - | - | - | - | - | Si小片×1 | 3 | 3C | 3 | 44 | 338 | 338 | OK | [6 empty] | 224 | 97 | OK |  | 2.3389 | [10 empty] | 3.733333 | #REF! | #REF! | 186.6667 | 190.4 | #REF!
| 2025-02-14 | 久保木 | HL13B5-BT | SiNホト前 | DF955 | DF955 | - | - | - | - | - | Si小片×1 | 3 | 3C | 3 | 44 | 338 | 338 | OK | [6 empty] | 224 | 113.2 | OK |  | 2.3842 | [10 empty] | 3.733333 | #REF! | #REF! | 190.4 | 194.1333 | #REF!
| 2025-02-14 | 久保木 | HL13B5-BT | SiNホト前 | WF011 | WF011 | - | - | - | - | - | Si小片×1 | 3 | 3C | 3 | 44 | 338 | 338 | OK | [6 empty] | 224 | 108.6 | OK |  | 2.383 | [10 empty] | 3.733333 | #REF! | #REF! | 194.1333 | 197.8667 | #REF!
| 2025-02-14 | 久保木 | HL13B5-BT | SiNホト前 | WF012 | WF012 | - | - | - | - | - | Si小片×1 | 3 | 3C | 3 | 44 | 338 | 338 | OK | [6 empty] | 224 | 108.7 | OK |  | 2.3794 | [10 empty] | 3.733333 | #REF! | #REF! | 197.8667 | 201.6 | #REF!
| 2025-02-14 | 久保木 | HL13B5-BT | SiNホト前 | WF013 | WF013 | - | - | - | - | - | Si小片×1 | 3 | 3C | 3 | 44 | 338 | 338 | OK | [6 empty] | 224 | 101.6 | OK |  | 2.354 | [10 empty] | 3.733333 | #REF! | #REF! | 201.6 | 205.3333 | #REF!
| 2025-02-14 | 久保木 | HL13B5-BT | SiNホト前 | WF014 | WF014 | - | - | - | - | - | Si小片×1 | 3 | 3C | 3 | 44 | 338 | 338 | OK | [6 empty] | 224 | 100.7 | OK |  | 2.3483 | [10 empty] | 3.733333 | #REF! | #REF! | 205.3333 | 209.0667 | #REF!
| 2025-02-16 | 高橋翔 | HL13B5-BT | SiNホト前 | D1AK8 | D1AK8 | - | - | - | - | - | Si小片×1 | 3 | 3C | 3 | 44 | 338 | 338 | OK | [6 empty] | 224 | 113.1 | OK |  | 2.379 | [10 empty] | 3.733333 | #REF! | #REF! | 209.0667 | 212.8 | #REF!
| 2025-02-16 | 高橋翔 | HL13B5-BT | SiNホト前 | D1AL1 | D1AL1 | - | - | - | - | - | Si小片×1 | 3 | 3C | 3 | 44 | 338 | 338 | OK | [6 empty] | 224 | 112.8 | OK |  | 2.378 | [10 empty] | 3.733333 | #REF! | #REF! | 212.8 | 216.5333 | #REF!
| 2025-02-16 | 藤本 |  |  | チャンバークリーニング | [7 empty] | 38 | ｱﾙﾐﾅ | 119 | 0 | 200 | 200 | OK | [6 empty] | 0 | [14 empty] | 0 | #REF! | #REF! | 0 | 0 | #REF! | クリーニング119分 LOAD：76%→73%、PHASE：15%→15%
| 2025-02-16 | 藤本 |  |  | チャンバークリーニング | [7 empty] | 38 | ｱﾙﾐﾅ | 119 | 0 | 200 | 200 | OK | [6 empty] | 0 | [14 empty] | 0 | #REF! | #REF! | 0 | 0 | #REF! | クリーニング119分 LOAD：73%→63%、PHASE：15%→15%
| 2025-02-17 | 清水 |  |  | 空焼き/3C | [7 empty] | 6 | 3C | 30 | 0 | 359 | 359 | [7 empty] | 1800 | [14 empty] | 0 | #REF! | #REF! | 0 | 0 | #REF!
| 2025-02-17 | 清水 |  |  | KARADEPO(ﾄﾚｲ3C×1枚) | [7 empty] | 1 | 3C | 60 | 0 | 359 | 359 | [7 empty] | 3600 | [14 empty] | 0 | #REF! | #REF! | 60 | 0 | #REF!
| 2025-02-17 | 清水 |  |  | 空焼き/2A | [7 empty] | 6 | A | 30 | 0 | 359 | 359 | [7 empty] | 1800 | [14 empty] | 30 | #REF! | #REF! | 60 | 0 | #REF!
| 2025-02-17 | 清水 |  |  | KARADEPO(ﾄﾚｲA×1枚) | [7 empty] | 1 | A | 60 | 0 | 359 | 359 | [7 empty] | 3600 | [14 empty] | 90 | #REF! | #REF! | 60 | 0 | #REF!
| 2025-02-17 | 清水 |  |  | KARADEPO(ﾄﾚｲA×1枚) | [7 empty] | 1 | A | 60 | 0 | 359 | 359 | [7 empty] | 3600 | [14 empty] | 150 | #REF! | #REF! | 60 | 0 | #REF!
| 2025-02-17 | 清水 |  |  | KARADEPO(ﾄﾚｲA×1枚) | [7 empty] | 1 | A | 60 | 0 | 359 | 359 | [7 empty] | 3600 | [14 empty] | 210 | #REF! | #REF! | 0 | 0 | #REF!
| 2025-02-17 | 清水 |  |  | KARADEPO(ﾄﾚｲA×1枚) | [7 empty] | 1 | A | 60 | 0 | 359 | 359 | [7 empty] | 3600 | [14 empty] | 0 | #REF! | #REF! | 0 | 0 | #REF!
| 2025-02-17 | 高橋翔 |  |  | テスト(338.0℃) | - | - | - | - | - | Si | Si小片×2 | 3 | A | 3 | 44 | 338 | 338 | OK | [6 empty] | 224 |  | - | 111.1 | 2.385 | 111.7 | 95.5 | 16.2 | -3.09307 | -1850.25 | -2.62107 | -1206.96 | -1847.15693 | -1204.33893 | 29.75893 | 3.733333 | #REF! | #REF! | 0 | 3.733333 | #REF!
| 2025-02-17 | 高橋翔 | HL13B5-BT | SiNホト前 | DF948 | DF948 | - | - | - | - | - | Si小片×1 | 3 | 3C | 3 | 44 | 338 | 338 | OK | [6 empty] | 224 | 96.9 | OK |  | 2.349 | [10 empty] | 3.733333 | #REF! | #REF! | 3.733333 | 7.466667 | #REF!
| 2025-02-17 | 高橋翔 | HL13B5-BT | SiNホト前 | DF949 | DF949 | - | - | - | - | - | Si小片×1 | 3 | 3C | 3 | 44 | 338 | 338 | OK | [6 empty] | 224 | 113 | OK |  | 2.394 | [10 empty] | 3.733333 | #REF! | #REF! | 7.466667 | 11.2 | #REF!
| 2025-02-17 | 高橋翔 | HL13B5-BT | SiNホト前 | DF950 | DF950 | - | - | - | - | - | Si小片×1 | 3 | 3C | 3 | 44 | 338 | 338 | OK | [6 empty] | 224 | 97.5 | OK |  | 2.356 | [10 empty] | 3.733333 | #REF! | #REF! | 11.2 | 14.93333 | #REF!
| 2025-02-17 | 高橋翔 | HL13B5-BT | SiNホト前 | DF951 | DF951 | - | - | - | - | - | Si小片×1 | 3 | 3C | 3 | 44 | 338 | 338 | OK | [6 empty] | 224 | 103.6 | OK |  | 2.361 | [10 empty] | 3.733333 | #REF! | #REF! | 14.93333 | 18.66667 | #REF!
| 2025-02-17 | 高橋翔 | HL13B5-BT | SiNホト前 | D1AL2 | D1AL2 | - | - | - | - | - | Si小片×1 | 3 | 3C | 3 | 44 | 338 | 338 | OK | [6 empty] | 224 | 97.2 | OK |  | 2.358 | [10 empty] | 3.733333 | #REF! | #REF! | 18.66667 | 22.4 | #REF!
| 2025-02-17 | 高橋翔 | HL13B5-BT | SiNホト前 | D1AL3 | D1AL3 | - | - | - | - | - | Si小片×1 | 3 | 3C | 3 | 44 | 338 | 338 | OK | [6 empty] | 224 | 97.2 | OK |  | 2.353 | [10 empty] | 3.733333 | #REF! | #REF! | 22.4 | 26.13333 | #REF!
| 2025-02-17 | 高橋翔 | HL13B5-BT | SiNホト前 | D1AL4 | D1AL4 | - | - | - | - | - | Si小片×1 | 3 | 3C | 3 | 44 | 338 | 338 | OK | [6 empty] | 224 | 113.2 | OK |  | 2.384 | [10 empty] | 3.733333 | #REF! | #REF! | 26.13333 | 29.86667 | #REF!
| 2025-02-17 | 高橋翔 | HL13B5-BT | SiNホト前 | D1AL5 | D1AL5 | - | - | - | - | - | Si小片×1 | 3 | 3C | 3 | 44 | 338 | 338 | OK | [6 empty] | 224 | 100 | OK |  | 2.354 | [10 empty] | 3.733333 | #REF! | #REF! | 29.86667 | 33.6 | #REF!
| 2025-02-17 | 高橋政輝 | HL13B5-BT | SiNホト前 | WDO57 | WDO57 | - | - | - | - | - | Si小片×1 | 3 | 3C | 3 | 44 | 338 | 338 | OK | [6 empty] | 224 | 114.6 | OK |  | 2.3884 | [10 empty] | 3.733333 | #REF! | #REF! | 33.6 | 37.33333 | #REF!
| 2025-02-17 | 高橋政輝 | HL13B5-BT | SiNホト前 | WDO58 | WDO58 | - | - | - | - | - | Si小片×1 | 3 | 3C | 3 | 44 | 338 | 338 | OK | [6 empty] | 224 | 114.2 | OK |  | 2.3884 | [10 empty] | 3.733333 | #REF! | #REF! | 37.33333 | 41.06667 | #REF!
| 2025-02-17 | 高橋政輝 | HL13B5-BT | SiNホト前 | WDO59 | WDO59 | - | - | - | - | - | Si小片×1 | 3 | 3C | 3 | 44 | 338 | 338 | OK | [6 empty] | 224 | 116.1 | OK |  | 2.3823 | [10 empty] | 3.733333 | #REF! | #REF! | 41.06667 | 44.8 | #REF!
| 2025-02-17 | 高橋政輝 | HL13BS-BT | SiNホト前 | KC047 | KC047 | - | - | - | - | - | Si小片×1 | 3 | 3C | 3 | 44 | 338 | 338 | OK | [6 empty] | 224 | 115.5 | OK |  | 2.3917 | [10 empty] | 3.733333 | #REF! | #REF! | 44.8 | 48.53333 | #REF!
| 2025-02-17 | 高橋政輝 | HL13BS-BT | SiNホト前 | KC048 | KC048 | - | - | - | - | - | Si小片×1 | 3 | 3C | 3 | 44 | 338 | 338 | OK | [6 empty] | 224 | 102.3 | OK |  | 2.359 | [10 empty] | 3.733333 | #REF! | #REF! | 48.53333 | 52.26667 | #REF!
| 2025-02-17 | 高橋政輝 | HL13BS-BT | SiNホト前 | KC049 | KC049 | - | - | - | - | - | Si小片×1 | 3 | 3C | 3 | 44 | 338 | 338 | OK | [6 empty] | 224 | 115.6 | OK |  | 2.388 | [10 empty] | 3.733333 | #REF! | #REF! | 52.26667 | 56 | #REF!
| 2025-02-17 | 高橋政輝 | HL13BS-BT | SiNホト前 | KC050 | KC050 | - | - | - | - | - | Si小片×1 | 3 | 3C | 3 | 44 | 338 | 338 | OK | [6 empty] | 224 | 115.9 | OK |  | 2.3889 | [10 empty] | 3.733333 | #REF! | #REF! | 56 | 59.73333 | #REF!
| 2025-02-17 | 高橋政輝 | HL13B5-BT | SiNホト前 | D1ALE | D1ALE | - | - | - | - | - | Si小片×1 | 3 | 3C | 3 | 44 | 338 | 338 | OK | [6 empty] | 224 | 101.9 | OK |  | 2.3547 | [10 empty] | 3.733333 | #REF! | #REF! | 59.73333 | 63.46667 | #REF!
| 2025-02-17 | 高橋政輝 | HL13B5-BT | SiNホト前 | D1ALF | D1ALF | - | - | - | - | - | Si小片×1 | 3 | 3C | 3 | 44 | 338 | 338 | OK | [6 empty] | 224 | 115 | OK |  | 2.389 | [10 empty] | 3.733333 | #REF! | #REF! | 63.46667 | 67.2 | #REF!
| 2025-02-17 | 高橋政輝 | HL13B5-BT | SiNホト前 | D1ALH | D1ALH | - | - | - | - | - | Si小片×1 | 3 | 3C | 3 | 44 | 338 | 338 | OK | [6 empty] | 224 | 115.4 | OK |  | 2.4116 | [10 empty] | 3.733333 | #REF! | #REF! | 67.2 | 70.93333 | #REF!
| 2025-02-17 | 高橋政輝 | ＨＬ１３Ｂ５ | SiNホト前 | D1AL6 | D1AL6 | - | - | - | - | - | Si小片×1 | 3 | 3C | 3 | 44 | 338 | 338 | OK | [6 empty] | 224 | 115.4 | OK |  | 2.391 | [10 empty] | 3.733333 | #REF! | #REF! | 70.93333 | 74.66667 | #REF!
| 2025-02-17 | 高橋政輝 | HL13B5-BT | SiNホト前 | D1AL7 | D1AL7 | - | - | - | - | - | Si小片×1 | 3 | 3C | 3 | 44 | 338 | 338 | OK | [6 empty] | 224 | 116.6 | OK |  | 2.397 | [10 empty] | 3.733333 | #REF! | #REF! | 74.66667 | 78.4 | #REF!
| 2025-02-17 | 高橋政輝 | HL13B5-BT | SiNホト前 | D1AL8 | D1AL8 | - | - | - | - | - | Si小片×1 | 3 | 3C | 3 | 44 | 338 | 338 | OK | [6 empty] | 224 | 116.7 | OK |  | 2.3976 | [10 empty] | 3.733333 | #REF! | #REF! | 78.4 | 82.13333 | #REF!
| 2025-02-17 | 高橋政輝 | HL13B5-BT | SiNホト前 | D1AL9 | D1AL9 | - | - | - | - | - | Si小片×1 | 3 | 3C | 3 | 44 | 338 | 338 | OK | [6 empty] | 224 | 104.9 | OK |  | 2.3647 | [10 empty] | 3.733333 | #REF! | #REF! | 82.13333 | 85.86667 | #REF!
| 2025-02-17 | 高橋政輝 | HL13B5-BT | SiNホト前 | D1ALB | D1ALB | - | - | - | - | - | Si小片×1 | 3 | 3C | 3 | 44 | 338 | 338 | OK | [6 empty] | 224 | 115.8 | OK |  | 2.3932 | [10 empty] | 3.733333 | #REF! | #REF! | 85.86667 | 89.6 | #REF!
| 2025-02-17 | 高橋政輝 | HL13B5-BT | SiNホト前 | D1ALC | D1ALC | - | - | - | - | - | Si小片×1 | 3 | 3C | 3 | 44 | 338 | 338 | OK | [6 empty] | 224 | 102.2 | OK |  | 2.3513 | [10 empty] | 3.733333 | #REF! | #REF! | 89.6 | 93.33333 | #REF!
| 2025-02-17 | 高橋政輝 | HL13B5-BT | SiNホト前 | D1ALD | D1ALD | - | - | - | - | - | Si小片×1 | 3 | 3C | 3 | 44 | 338 | 338 | OK | [6 empty] | 224 | 102.13 | OK |  | 2.3563 | [10 empty] | 3.733333 | #REF! | #REF! | 93.33333 | 97.06667 | #REF!
| 2025-02-18 | 高橋翔 | HL13B5-BT | SiNホト前 | DE931 | DE931 | - | - | - | - | - | Si小片×1 | 3 | 3C | 3 | 44 | 338 | 338 | OK | [6 empty] | 224 | 113.2 | OK |  | 2.394 | [10 empty] | 3.733333 | #REF! | #REF! | 97.06667 | 100.8 | #REF!
| 2025-02-18 | 高橋翔 | HL13B5-BT | SiNホト前 | DE932 | DE932 | - | - | - | - | - | Si小片×1 | 3 | 3C | 3 | 44 | 338 | 338 | OK | [6 empty] | 224 | 113.6 | OK |  | 2.387 | [10 empty] | 3.733333 | #REF! | #REF! | 100.8 | 104.5333 | #REF!
| 2025-02-18 | 高橋翔 | HL13B5-BT | SiNホト前 | DE933 | DE933 | - | - | - | - | - | Si小片×1 | 3 | 3C | 3 | 44 | 338 | 338 | OK | [6 empty] | 224 | 97.5 | OK |  | 2.352 | [10 empty] | 3.733333 | #REF! | #REF! | 104.5333 | 108.2667 | #REF!
| 2025-02-18 | 高橋翔 | HL13B5-BT | SiNホト前 | DE934 | DE934 | - | - | - | - | - | Si小片×1 | 3 | 3C | 3 | 44 | 338 | 338 | OK | [6 empty] | 224 | 97.3 | OK |  | 2.349 | [10 empty] | 3.733333 | #REF! | #REF! | 108.2667 | 112 | #REF!
| 2025-02-18 | 高橋翔 | HL13B5-BT | SiNホト前 | DE982 | DE982 | - | - | - | - | - | Si小片×1 | 3 | 3C | 3 | 44 | 338 | 338 | OK | [6 empty] | 224 | 98.1 | OK |  | 2.35 | [10 empty] | 3.733333 | #REF! | #REF! | 112 | 115.7333 | #REF!
| 2025-02-18 | 高橋翔 | HL13B5-BT | SiNホト前 | DE983 | DE983 | - | - | - | - | - | Si小片×1 | 3 | 3C | 3 | 44 | 338 | 338 | OK | [6 empty] | 224 | 97.4 | OK |  | 2.356 | [10 empty] | 3.733333 | #REF! | #REF! | 115.7333 | 119.4667 | #REF!
| 2025-02-18 | 高橋翔 | HL13B5-BT | SiNホト前 | DE984 | DE984 | - | - | - | - | - | Si小片×1 | 3 | 3C | 3 | 44 | 338 | 338 | OK | [6 empty] | 224 | 99.4 | OK |  | 2.356 | [10 empty] | 3.733333 | #REF! | #REF! | 119.4667 | 123.2 | #REF!
| 2025-02-18 | 高橋翔 | HL13B5EA多層 | SiNホト前 | WF015 | WF016 | - | - | - | - | - | Si小片×1 | 3 | 3C | 3 | 44 | 338 | 338 | OK | [6 empty] | 224 | 112.9 | OK |  | 2.387 | [10 empty] | 3.733333 | #REF! | #REF! | 123.2 | 126.9333 | #REF!
| 2025-02-18 | 高橋翔 | HL13B5EA多層 | SiNホト前 | WF016 | WF017 | - | - | - | - | - | Si小片×1 | 3 | 3C | 3 | 44 | 338 | 338 | OK | [6 empty] | 224 | 113.5 | OK |  | 2.383 | [10 empty] | 3.733333 | #REF! | #REF! | 126.9333 | 130.6667 | #REF!
| 2025-02-18 | 高橋翔 | HL13B5EA多層 | SiNホト前 | WF017 | WF018 | - | - | - | - | - | Si小片×1 | 3 | 3C | 3 | 44 | 338 | 338 | OK | [6 empty] | 224 | 113.6 | OK |  | 2.387 | [10 empty] | 3.733333 | #REF! | #REF! | 130.6667 | 134.4 | #REF!
| 2025-02-18 | 高橋翔 | HL13B5EA多層 | SiNホト前 | WF018 | WF019 | - | - | - | - | - | Si小片×1 | 3 | 3C | 3 | 44 | 338 | 338 | OK | [6 empty] | 224 | 98.3 | OK |  | 2.349 | [10 empty] | 3.733333 | #REF! | #REF! | 134.4 | 138.1333 | #REF!
| 2025-02-18 | 高橋政輝 | HL13B5-BT | SiNホト前 | D1ALJ | D1ALJ | - | - | - | - | - | Si小片×1 | 3 | 3C | 3 | 44 | 338 | 338 | OK | [6 empty] | 224 | 112.8 | OK |  | 2.3866 | [10 empty] | 3.733333 | #REF! | #REF! | 138.1333 | 141.8667 | #REF!
| 2025-02-18 | 高橋政輝 | HL13B5-BT | SiNホト前 | D1ALK | D1ALK | - | - | - | - | - | Si小片×1 | 3 | 3C | 3 | 44 | 338 | 338 | OK | [6 empty] | 224 | 101.1 | OK |  | 2.352 | [10 empty] | 3.733333 | #REF! | #REF! | 141.8667 | 145.6 | #REF!
| 2025-02-18 | 高橋政輝 | HL13B5-BT | SiNホト前 | D1ALL | D1ALL | - | - | - | - | - | Si小片×1 | 3 | 3C | 3 | 44 | 338 | 338 | OK | [6 empty] | 224 | 100.5 | OK |  | 2.355 | [10 empty] | 3.733333 | #REF! | #REF! | 145.6 | 149.3333 | #REF!
| 2025-02-18 | 高橋政輝 | HL13B5-BT | SiNホト前 | D1ALM | D1ALM | - | - | - | - | - | Si小片×1 | 3 | 3C | 3 | 44 | 338 | 338 | OK | [6 empty] | 224 | 113.2 | OK |  | 2.384 | [10 empty] | 3.733333 | #REF! | #REF! | 149.3333 | 153.0667 | #REF!
| 2025-02-18 | 高橋政輝 | HL13B5-BT | SiNホト前 | D1ALN | D1ALN | - | - | - | - | - | Si小片×1 | 3 | 3C | 3 | 44 | 338 | 338 | OK | [6 empty] | 224 | 117.5 | OK |  | 2.389 | [10 empty] | 3.733333 | #REF! | #REF! | 153.0667 | 156.8 | #REF!
| 2025-02-18 | 高橋政輝 | HL13B5-BT | SiNホト前 | D1ALP | D1ALP | - | - | - | - | - | Si小片×1 | 3 | 3C | 3 | 44 | 338 | 338 | OK | [6 empty] | 224 | 98.8 | OK |  | 2.338 | [10 empty] | 3.733333 | #REF! | #REF! | 156.8 | 160.5333 | #REF!
| 2025-02-18 | 高橋政輝 | HL13B5-BT | SiNホト前 | D1ALQ | D1ALQ | - | - | - | - | - | Si小片×1 | 3 | 3C | 3 | 44 | 338 | 338 | OK | [6 empty] | 224 | 99.4 | OK |  | 2.3512 | [10 empty] | 3.733333 | #REF! | #REF! | 160.5333 | 164.2667 | #REF!
| 2025-02-18 | 高橋政輝 | HL13B5-BT | SiNホト前 | D1ALR | D1ALR | - | - | - | - | - | Si小片×1 | 3 | 3C | 3 | 44 | 338 | 338 | OK | [6 empty] | 224 | 98.7 | OK |  | 2.3421 | [10 empty] | 3.733333 | #REF! | #REF! | 164.2667 | 168 | #REF!
| 2025-02-18 | 高橋政輝 | HL13B5-BT | SiNホト前 | D1ALS | D1ALS | - | - | - | - | - | Si小片×1 | 3 | 3C | 3 | 44 | 338 | 338 | OK | [6 empty] | 224 | 101 | OK |  | 2.3547 | [10 empty] | 3.733333 | #REF! | #REF! | 168 | 171.7333 | #REF!
| 2025-02-18 | 高橋政輝 | HL13B5-BT | SiNホト前 | D1ALT | D1ALT | - | - | - | - | - | Si小片×1 | 3 | 3C | 3 | 44 | 338 | 338 | OK | [6 empty] | 224 | 99.9 | OK |  | 2.347 | [10 empty] | 3.733333 | #REF! | #REF! | 171.7333 | 175.4667 | #REF!
| 2025-02-18 | 高橋政輝 | HL13B5-BT | SiNホト前 | D1ALU | D1ALU | - | - | - | - | - | Si小片×1 | 3 | 3C | 3 | 44 | 338 | 338 | OK | [6 empty] | 224 | 97.6 | OK |  | 2.3483 | [10 empty] | 3.733333 | #REF! | #REF! | 175.4667 | 179.2 | #REF!
| 2025-02-18 | 高橋政輝 | HL13B5-BT | SiNホト前 | D1ALV | D1ALV | - | - | - | - | - | Si小片×1 | 3 | 3C | 3 | 44 | 338 | 338 | OK | [6 empty] | 224 | 98.5 | OK |  | 2.3878 | [10 empty] | 3.733333 | #REF! | #REF! | 179.2 | 182.9333 | #REF!
| 2025-02-19 | 久保木 | HL13B8-BT | SiNホト前 | NU369 | NU369 | - | - | - | - | - | Si小片×1 | 3 | 3C | 3 | 44 | 338 | 338 | OK | [6 empty] | 224 | 113.7 | OK |  | 2.3839 | [10 empty] | 3.733333 | #REF! | #REF! | 182.9333 | 186.6667 | #REF!
| 2025-02-19 | 久保木 | HL13B8-BT | SiNホト前 | NU370 | NU370 | - | - | - | - | - | Si小片×1 | 3 | 3C | 3 | 44 | 338 | 338 | OK | [6 empty] | 224 | 97.2 | OK |  | 2.3529 | [10 empty] | 3.733333 | #REF! | #REF! | 186.6667 | 190.4 | #REF!
| 2025-02-19 | 久保木 | HL13B8-BT | SiNホト前 | NU371 | NU371 | - | - | - | - | - | Si小片×1 | 3 | 3C | 3 | 44 | 338 | 338 | OK | [6 empty] | 224 | 98.8 | OK |  | 2.3544 | [10 empty] | 3.733333 | #REF! | #REF! | 190.4 | 194.1333 | #REF!
| 2025-02-19 | 久保木 | HL13B8-BT | SiNホト前 | NU372 | NU372 | - | - | - | - | - | Si小片×1 | 3 | 3C | 3 | 44 | 338 | 338 | OK | [6 empty] | 224 | 98.1 | OK |  | 2.3504 | [10 empty] | 3.733333 | #REF! | #REF! | 194.1333 | 197.8667 | 0 | 除害交換
| 2025-02-19 | 装置管理 |  |  | 除害筒（前処理筒）交換 | [20 empty] | 0 | [14 empty] | 3.733333 | #REF! | #REF! | 194.1333 | 197.8667 | 0 | 除害筒積算リセット
| 2025-02-19 | 久保木 | HL13B5-BT | SiNホト前 | DF956 | DF956 | - | - | - | - | - | Si小片×1 | 3 | 3C | 3 | 44 | 338 | 338 | OK | [6 empty] | 224 | 112.6 | OK |  | 2.3784 | [10 empty] | 3.733333 | #REF! | #REF! | 197.8667 | 201.6 | 3.733333
| 2025-02-19 | 久保木 | HL13B5-BT | SiNホト前 | DF957 | DF957 | - | - | - | - | - | Si小片×1 | 3 | 3C | 3 | 44 | 338 | 338 | OK | [6 empty] | 224 | 111.7 | OK |  | 2.3716 | [10 empty] | 3.733333 | #REF! | #REF! | 201.6 | 205.3333 | 7.466667
| 2025-02-19 | 鈴木 |  |  | SiH4ﾎﾞﾝﾍﾞ切り替え(R⇒L)/空流し | [20 empty] | 0 | [14 empty] | 3.733333 | #REF! | #REF! | 201.6 | 205.3333 | 7.466667
| 2025-02-19 | 久保木 | HL13B5-BT | SiNホト前 | DF958 | DF958 | - | - | - | - | - | Si小片×1 | 3 | 3C | 3 | 44 | 338 | 338 | OK | [6 empty] | 224 | 111.8 | OK |  | 2.3744 | [10 empty] | 3.733333 | #REF! | #REF! | 205.3333 | 209.0667 | 11.2
| 2025-02-19 | 久保木 | HL13B5-BT | SiNホト前 | D1ALW | D1ALW | - | - | - | - | - | Si小片×1 | 3 | 3C | 3 | 44 | 338 | 338 | OK | [6 empty] | 224 | 98.4 | OK |  | 2.3534 | [10 empty] | 3.733333 | #REF! | #REF! | 209.0667 | 212.8 | 14.93333
| 2025-02-19 | 久保木 | HL13B5-BT | SiNホト前 | D1ALX | D1ALX | - | - | - | - | - | Si小片×1 | 3 | 3C | 3 | 44 | 338 | 338 | OK | [6 empty] | 224 | 98.3 | OK |  | 2.3523 | [10 empty] | 3.733333 | #REF! | #REF! | 212.8 | 216.5333 | 18.66667
| 2025-02-19 | 久保木 | HL13B5-BT | SiNホト前 | D1ALY | D1ALY | - | - | - | - | - | Si小片×1 | 3 | 3C | 3 | 44 | 338 | 338 | OK | [6 empty] | 224 | 97.1 | OK |  | 2.342 | [10 empty] | 3.733333 | #REF! | #REF! | 216.5333 | 220.2667 | 22.4
| 2025-02-19 | 久保木 | HL13B5-BT | SiNホト前 | D1ALZ | D1ALZ | - | - | - | - | - | Si小片×1 | 3 | 3C | 3 | 44 | 338 | 338 | OK | [6 empty] | 224 | 96.9 | OK |  | 2.3521 | [10 empty] | 3.733333 | #REF! | #REF! | 220.2667 | 224 | 26.13333
| 2025-02-19 | 久保木 | HL13B8-BT | SiNホト前 | NT288 | NT288 | - | - | - | - | - | Si小片×1 | 3 | 3C | 3 | 44 | 338 | 338 | OK | [6 empty] | 224 | 98.4 | OK |  | 2.3498 | [10 empty] | 3.733333 | #REF! | #REF! | 224 | 227.7333 | 29.86667
| 2025-02-19 | 久保木 | HL13B8-BT | SiNホト前 | NT289 | NT289 | - | - | - | - | - | Si小片×1 | 3 | 3C | 3 | 44 | 338 | 338 | OK | [6 empty] | 224 | 99.6 | OK |  | 2.3571 | [10 empty] | 3.733333 | #REF! | #REF! | 227.7333 | 231.4667 | 33.6
| 2025-02-19 | 久保木 | HL13B8-BT | SiNホト前 | NT290 | NT290 | - | - | - | - | - | Si小片×1 | 3 | 3C | 3 | 44 | 338 | 338 | OK | [6 empty] | 224 | 98.7 | OK |  | 2.3431 | [10 empty] | 3.733333 | #REF! | #REF! | 231.4667 | 235.2 | 37.33333
| 2025-02-19 | 久保木 | HL13B8-BT | SiNホト前 | NT307 | NT307 | - | - | - | - | - | Si小片×1 | 3 | 3C | 3 | 44 | 338 | 338 | OK | [6 empty] | 224 | 94.6 | OK |  | 2.354 | [10 empty] | 3.733333 | #REF! | #REF! | 235.2 | 238.9333 | 41.06667
| 2025-02-19 | 檜山 |  |  | チャンバークリーニング | [7 empty] | 38 | ｱﾙﾐﾅ | 130 | 0 | 200 | 200 | OK | [6 empty] | 0 | [14 empty] | 0 | #REF! | #REF! | 0 | 0 | 41.06667 | クリーニング130分 LOAD：75%→73%、PHASE：15%→15%
| 2025-02-20 | 檜山 |  |  | チャンバークリーニング | [7 empty] | 38 | ｱﾙﾐﾅ | 130 | 0 | 200 | 200 | OK | [6 empty] | 0 | [14 empty] | 0 | #REF! | #REF! | 0 | 0 | 41.06667 | クリーニング130分 LOAD：73%→64%、PHASE：15%→15%
| 2025-02-20 | 檜山 |  |  | 空焼き/3C | [7 empty] | 6 | 3C | 30 | 0 | 359 | 359 | [22 empty] | 0 | #REF! | #REF! | 0 | 0 | 41.06667
| 2025-02-20 | 檜山 |  |  | KARADEPO(ﾄﾚｲ3C×1枚) | [7 empty] | 1 | 3C | 60 | 0 | 359 | 359 | [7 empty] | 3600 | [14 empty] | 0 | #REF! | #REF! | 60 | 0 | 101.0667
| 2025-02-20 | 檜山 |  |  | 空焼き/2A | [7 empty] | 6 | A | 30 | 0 | 359 | 359 | [22 empty] | 0 | #REF! | #REF! | 60 | 0 | 101.0667
| 2025-02-20 | 檜山 |  |  | KARADEPO(ﾄﾚｲA×1枚) | [7 empty] | 1 | A | 60 | 0 | 359 | 359 | [7 empty] | 3600 | [14 empty] | 60 | #REF! | #REF! | 60 | 0 | 161.0667
| 2025-02-20 | 檜山 |  |  | KARADEPO(ﾄﾚｲA×1枚) | [7 empty] | 1 | A | 60 | 0 | 359 | 359 | [7 empty] | 3600 | [14 empty] | 120 | #REF! | #REF! | 60 | 0 | 221.0667
| 2025-02-20 | 久保木 |  |  | KARADEPO(ﾄﾚｲA×1枚) | [7 empty] | 1 | A | 60 | 0 | 359 | 359 | [7 empty] | 3600 | [14 empty] | 180 | #REF! | #REF! | 0 | 0 | 281.0667
| 2025-02-20 | 久保木 |  |  | KARADEPO(ﾄﾚｲA×1枚) | [7 empty] | 1 | A | 60 | 0 | 359 | 359 | [7 empty] | 3600 | [14 empty] | 0 | #REF! | #REF! | 0 | 0 | 341.0667
| 2025-02-20 | 久保木 |  |  | テスト(338.0℃) | - | - | - | - | - | Si | Si小片×2 | 3 | A | 3 | 44 | 338 | 338 | OK | [6 empty] | 224 |  | - | 111.3 | 2.391 | 110.4 | 97.5 | 12.9 | 963.115 | 2003.726 | 1451.692 | 2643.88 | 1040.611 | 1192.188 | 29.8125 | 3.733333 | #REF! | #REF! | 0 | 3.733333 | 344.8
| 2025-02-20 | 渡部 | HL13B5-BT | SiNホト前 | DF960 | DF960 | - | - | - | - | - | Si小片×1 | 3 | 3C | 3 | 44 | 338 | 338 | OK | [6 empty] | 224 | 111.4 | OK |  | 2.387 | [10 empty] | 3.733333 | #REF! | #REF! | 3.733333 | 7.466667 | 348.5333
| 2025-02-20 | 渡部 | HL13B5-BT | SiNホト前 | DF961 | DF961 | - | - | - | - | - | Si小片×1 | 3 | 3C | 3 | 44 | 338 | 338 | OK | [6 empty] | 224 | 112.4 | OK |  | 2.398 | [10 empty] | 3.733333 | #REF! | #REF! | 7.466667 | 11.2 | 352.2667
| 2025-02-20 | 渡部 | HL13B5-BT | SiNホト前 | DF962 | DF962 | - | - | - | - | - | Si小片×1 | 3 | 3C | 3 | 44 | 338 | 338 | OK | [6 empty] | 224 | 111.9 | OK |  | 2.396 | [10 empty] | 3.733333 | #REF! | #REF! | 11.2 | 14.93333 | 356
| 2025-02-20 | 渡部 | HL13B5-BT | SiNホト前 | DF963 | DF963 | - | - | - | - | - | Si小片×1 | 3 | 3C | 3 | 44 | 338 | 338 | OK | [6 empty] | 224 | 112 | OK |  | 2.388 | [10 empty] | 3.733333 | #REF! | #REF! | 14.93333 | 18.66667 | 359.7333
| 2025-02-20 | 渡部 | HL13B5-BT | SiNホト前 | DE985 | DE985 | - | - | - | - | - | Si小片×1 | 3 | 3C | 3 | 44 | 338 | 338 | OK | [6 empty] | 224 | 96.2 | OK |  | 2.354 | [10 empty] | 3.733333 | #REF! | #REF! | 18.66667 | 22.4 | 363.4667
| 2025-02-20 | 渡部 | HL13B5-BT | SiNホト前 | DE986 | DE986 | - | - | - | - | - | Si小片×1 | 3 | 3C | 3 | 44 | 338 | 338 | OK | [6 empty] | 224 | 96.3 | OK |  | 2.35 | [10 empty] | 3.733333 | #REF! | #REF! | 22.4 | 26.13333 | 367.2
| 2025-02-20 | 渡部 | HL13B5-BT | SiNホト前 | DE987 | DE987 | - | - | - | - | - | Si小片×1 | 3 | 3C | 3 | 44 | 338 | 338 | OK | [6 empty] | 224 | 112 | OK |  | 2.389 | [10 empty] | 3.733333 | #REF! | #REF! | 26.13333 | 29.86667 | 370.9333
| 2025-02-20 | 渡部 | HL13B5-BT | SiNホト前 | DE988 | DE988 | - | - | - | - | - | Si小片×1 | 3 | 3C | 3 | 44 | 338 | 338 | OK | [6 empty] | 224 | 110.8 | OK |  | 2.389 | [10 empty] | 3.733333 | #REF! | #REF! | 29.86667 | 33.6 | 374.6667
| 2025-02-20 | 渡部 | HL13B5-BT | SiNホト前 | DE989 | DE989 | - | - | - | - | - | Si小片×1 | 3 | 3C | 3 | 44 | 338 | 338 | OK | [6 empty] | 224 | 112.6 | OK |  | 2.387 | [10 empty] | 3.733333 | #REF! | #REF! | 33.6 | 37.33333 | 378.4
| 2025-02-20 | 渡部 | HL13B5-BT | SiNホト前 | DE990 | DE990 | - | - | - | - | - | Si小片×1 | 3 | 3C | 3 | 44 | 338 | 338 | OK | [6 empty] | 224 | 112.1 | OK |  | 2.396 | [10 empty] | 3.733333 | #REF! | #REF! | 37.33333 | 41.06667 | 382.1333
| 2025-02-20 | 渡部 | HL13B5-BT | SiNホト前 | DE991 | DE991 | - | - | - | - | - | Si小片×1 | 3 | 3C | 3 | 44 | 338 | 338 | OK | [6 empty] | 224 | 112.2 | OK |  | 2.388 | [10 empty] | 3.733333 | #REF! | #REF! | 41.06667 | 44.8 | 385.8667
| 2025-02-20 | 渡部 | HL13B5-BT | SiNホト前 | DE992 | DE992 | - | - | - | - | - | Si小片×1 | 3 | 3C | 3 | 44 | 338 | 338 | OK | [6 empty] | 224 | 112.4 | OK |  | 2.388 | [10 empty] | 3.733333 | #REF! | #REF! | 44.8 | 48.53333 | 389.6
| 2025-02-21 | 久保木 | HL13B5-BT | SiNホト前 | DHA0C | DHA0C | - | - | - | - | - | Si小片×1 | 3 | 3C | 3 | 44 | 338 | 338 | OK | [6 empty] | 224 | 112 | OK |  | 2.3803 | [10 empty] | 3.733333 | #REF! | #REF! | 48.53333 | 52.26667 | 393.3333
| 2025-02-21 | 久保木 | HL13B5-BT | SiNホト前 | DHA0D | DHA0D | - | - | - | - | - | Si小片×1 | 3 | 3C | 3 | 44 | 338 | 338 | OK | [6 empty] | 224 | 113.4 | OK |  | 2.39 | [10 empty] | 3.733333 | #REF! | #REF! | 52.26667 | 56 | 397.0667
| 2025-02-21 | 久保木 | HL13B5-BT | SiNホト前 | DHA0E | DHA0E | - | - | - | - | - | Si小片×1 | 3 | 3C | 3 | 44 | 338 | 338 | OK | [6 empty] | 224 | 97.2 | OK |  | 2.353 | [10 empty] | 3.733333 | #REF! | #REF! | 56 | 59.73333 | 400.8
| 2025-02-21 | 久保木 | HL13B5-BT | SiNホト前 | DHA0F | DHA0F | - | - | - | - | - | Si小片×1 | 3 | 3C | 3 | 44 | 338 | 338 | OK | [6 empty] | 224 | 96,8 | OK |  | 2.36 | [10 empty] | 3.733333 | #REF! | #REF! | 59.73333 | 63.46667 | 404.5333
| 2025-02-21 | 久保木 | HL13B5-BT | SiNホト前 | DHA0G | DHA0G | - | - | - | - | - | Si小片×1 | 3 | 3C | 3 | 44 | 338 | 338 | OK | [6 empty] | 224 | 112 | OK |  | 2.3866 | [10 empty] | 3.733333 | #REF! | #REF! | 63.46667 | 67.2 | 408.2667
| 2025-02-21 | 久保木 | HL13B5-BT | SiNホト前 | DHA0H | DHA0H | - | - | - | - | - | Si小片×1 | 3 | 3C | 3 | 44 | 338 | 338 | OK | [6 empty] | 224 | 112.2 | OK |  | 2.3874 | [10 empty] | 3.733333 | #REF! | #REF! | 67.2 | 70.93333 | 412
| 2025-02-21 | 久保木 | HL13B5-BT | SiNホト前 | DHA0J | DHA0J | - | - | - | - | - | Si小片×1 | 3 | 3C | 3 | 44 | 338 | 338 | OK | [6 empty] | 224 | 112.7 | OK |  | 2.3845 | [10 empty] | 3.733333 | #REF! | #REF! | 70.93333 | 74.66667 | 415.7333
| 2025-02-21 | 久保木 | HL13B5-BT | SiNホト前 | DHA0K | DHA0K | - | - | - | - | - | Si小片×1 | 3 | 3C | 3 | 44 | 338 | 338 | OK | [6 empty] | 224 | 97.4 | OK |  | 2.3508 | [10 empty] | 3.733333 | #REF! | #REF! | 74.66667 | 78.4 | 419.4667
| 2025-02-21 | 久保木 | HL13B5-BT | SiNホト前 | D1AM0 | D1AM0 | - | - | - | - | - | Si小片×1 | 3 | 3C | 3 | 44 | 338 | 338 | OK | [6 empty] | 224 | 112.7 | OK |  | 2.3934 | [10 empty] | 3.733333 | #REF! | #REF! | 78.4 | 82.13333 | 423.2
| 2025-02-21 | 久保木 | HL13B5-BT | SiNホト前 | D1AM1 | D1AM1 | - | - | - | - | - | Si小片×1 | 3 | 3C | 3 | 44 | 338 | 338 | OK | [6 empty] | 224 | 112.4 | OK |  | 2.3795 | [10 empty] | 3.733333 | #REF! | #REF! | 82.13333 | 85.86667 | 426.9333
| 2025-02-21 | 久保木 | HL13B5-BT | SiNホト前 | D1AM2 | D1AM2 | - | - | - | - | - | Si小片×1 | 3 | 3C | 3 | 44 | 338 | 338 | OK | [6 empty] | 224 | 97.5 | OK |  | 2.3515 | [10 empty] | 3.733333 | #REF! | #REF! | 85.86667 | 89.6 | 430.6667
| 2025-02-21 | 久保木 | HL13B5-BT | SiNホト前 | D1AM3 | D1AM3 | - | - | - | - | - | Si小片×1 | 3 | 3C | 3 | 44 | 338 | 338 | OK | [6 empty] | 224 | 97.6 | OK |  | 2.3554 | [10 empty] | 3.733333 | #REF! | #REF! | 89.6 | 93.33333 | 434.4
| 2025-02-21 | 渡部 | HL13B5-BT | SiNホト前 | D1AM4 | D1AM4 | - | - | - | - | - | Si小片×1 | 3 | 3C | 3 | 44 | 338 | 338 | OK | [6 empty] | 224 | 111.9 | OK |  | 2.378 | [10 empty] | 3.733333 | #REF! | #REF! | 93.33333 | 97.06667 | 438.1333
| 2025-02-21 | 渡部 | HL13B5-BT | SiNホト前 | D1AM6 | D1AM6 | - | - | - | - | - | Si小片×1 | 3 | 3C | 3 | 44 | 338 | 338 | OK | [6 empty] | 224 | 112.4 | OK |  | 2.386 | [10 empty] | 3.733333 | #REF! | #REF! | 97.06667 | 100.8 | 441.8667
| 2025-02-21 | 渡部 | HL13B5-BT | SiNホト前 | D1AM7 | D1AM7 | - | - | - | - | - | Si小片×1 | 3 | 3C | 3 | 44 | 338 | 338 | OK | [6 empty] | 224 | 112.6 | OK |  | 2.379 | [10 empty] | 3.733333 | #REF! | #REF! | 100.8 | 104.5333 | 445.6
| 2025-02-21 | 渡部 | HL13B5-BT | SiNホト前 | DE997 | DE997 | - | - | - | - | - | Si小片×1 | 3 | 3C | 3 | 44 | 338 | 338 | OK | [6 empty] | 224 | 96.8 | OK |  | 2.348 | [10 empty] | 3.733333 | #REF! | #REF! | 104.5333 | 108.2667 | 449.3333
| 2025-02-21 | 渡部 | HL13B5-BT | SiNホト前 | DE998 | DE998 | - | - | - | - | - | Si小片×1 | 3 | 3C | 3 | 44 | 338 | 338 | OK | [6 empty] | 224 | 96.6 | OK |  | 2.352 | [10 empty] | 3.733333 | #REF! | #REF! | 108.2667 | 112 | 453.0667
| 2025-02-21 | 渡部 | HL13B5-BT | SiNホト前 | DE999 | DE999 | - | - | - | - | - | Si小片×1 | 3 | 3C | 3 | 44 | 338 | 338 | OK | [6 empty] | 224 | 111.5 | OK |  | 2.357 | [10 empty] | 3.733333 | #REF! | #REF! | 112 | 115.7333 | 456.8
| 2025-02-21 | 渡部 | HL13B5-BT | SiNホト前 | DEA00 | DEA00 | - | - | - | - | - | Si小片×1 | 3 | 3C | 3 | 44 | 338 | 338 | OK | [6 empty] | 224 | 112.5 | OK |  | 2.393 | [10 empty] | 3.733333 | #REF! | #REF! | 115.7333 | 119.4667 | 460.5333
| 2025-02-21 | 渡部 | HL13B5-BT | SiNホト前 | DEA01 | DEA01 | - | - | - | - | - | Si小片×1 | 3 | 3C | 3 | 44 | 338 | 338 | OK | [6 empty] | 224 | 112.4 | OK |  | 2.379 | [10 empty] | 3.733333 | #REF! | #REF! | 119.4667 | 123.2 | 464.2667
| 2025-02-21 | 渡部 | HL13B5-BT | SiNホト前 | DEA02 | DEA02 | - | - | - | - | - | Si小片×1 | 3 | 3C | 3 | 44 | 338 | 338 | OK | [6 empty] | 224 | 112.9 | OK |  | 2.378 | [10 empty] | 3.733333 | #REF! | #REF! | 123.2 | 126.9333 | 468
| 2025-02-21 | 渡部 | HL13B5-BT | SiNホト前 | DEA03 | DEA03 | - | - | - | - | - | Si小片×1 | 3 | 3C | 3 | 44 | 338 | 338 | OK | [6 empty] | 224 | 97.7 | OK |  | 2.381 | [10 empty] | 3.733333 | #REF! | #REF! | 126.9333 | 130.6667 | 471.7333
| 2025-02-21 | 渡部 | HL13B5-BT | SiNホト前 | DEA04 | DEA04 | - | - | - | - | - | Si小片×1 | 3 | 3C | 3 | 44 | 338 | 338 | OK | [6 empty] | 224 | 97.4 | OK |  | 2.358 | [10 empty] | 3.733333 | #REF! | #REF! | 130.6667 | 134.4 | 475.4667
| 2025-02-22 | 久保木 | HL13B5-BT | SiNホト前 | DEA05 | DEA05 | - | - | - | - | - | Si小片×1 | 3 | 3C | 3 | 44 | 338 | 338 | OK | [6 empty] | 224 | 113.1 | OK |  | 2.3912 | [10 empty] | 3.733333 | #REF! | #REF! | 134.4 | 138.1333 | 479.2
| 2025-02-22 | 久保木 | HL13B5-BT | SiNホト前 | DEA06 | DEA06 | - | - | - | - | - | Si小片×1 | 3 | 3C | 3 | 44 | 338 | 338 | OK | [6 empty] | 224 | 96.7 | OK |  | 2.369 | [10 empty] | 3.733333 | #REF! | #REF! | 138.1333 | 141.8667 | 482.9333
| 2025-02-22 | 久保木 | HL13B5-BT | SiNホト前 | DEA07 | DEA07 | - | - | - | - | - | Si小片×1 | 3 | 3C | 3 | 44 | 338 | 338 | OK | [6 empty] | 224 | 97 | OK |  | 2.3756 | [10 empty] | 3.733333 | #REF! | #REF! | 141.8667 | 145.6 | 486.6667
| 2025-02-22 | 久保木 | HL13B5-BT | SiNホト前 | DEA08 | DEA08 | - | - | - | - | - | Si小片×1 | 3 | 3C | 3 | 44 | 338 | 338 | OK | [6 empty] | 224 | 97.8 | OK |  | 2.3759 | [10 empty] | 3.733333 | #REF! | #REF! | 145.6 | 149.3333 | 490.4
| 2025-02-22 | 久保木 | HL13B5-BT | SiNホト前 | DEA09 | DEA09 | - | - | - | - | - | Si小片×1 | 3 | 3C | 3 | 44 | 338 | 338 | OK | [6 empty] | 224 | 97.6 | OK |  | 2.3673 | [10 empty] | 3.733333 | #REF! | #REF! | 149.3333 | 153.0667 | 494.1333
| 2025-02-22 | 久保木 | HL13B5-BT | SiNホト前 | DEA0A | DEA0A | - | - | - | - | - | Si小片×1 | 3 | 3C | 3 | 44 | 338 | 338 | OK | [6 empty] | 224 | 97.8 | OK |  | 2.374 | [10 empty] | 3.733333 | #REF! | #REF! | 153.0667 | 156.8 | 497.8667
| 2025-02-22 | 久保木 | HL13B5-BT | SiNホト前 | DEA0B | DEA0B | - | - | - | - | - | Si小片×1 | 3 | 3C | 3 | 44 | 338 | 338 | OK | [6 empty] | 224 | 97.5 | OK |  | 2.3529 | [10 empty] | 3.733333 | #REF! | #REF! | 156.8 | 160.5333 | 501.6
| 2025-02-22 | 久保木 | HL13B5-BT | SiNホト前 | DEA0C | DEA0C | - | - | - | - | - | Si小片×1 | 3 | 3C | 3 | 44 | 338 | 338 | OK | [6 empty] | 224 | 113.1 | OK |  | 2.3838 | [10 empty] | 3.733333 | #REF! | #REF! | 160.5333 | 164.2667 | 505.3333
| 2025-02-22 | 久保木 | HL13B5-BT | SiNホト前 | DEA0D | DEA0D | - | - | - | - | - | Si小片×1 | 3 | 3C | 3 | 44 | 338 | 338 | OK | [6 empty] | 224 | 112.2 | OK |  | 2.3725 | [10 empty] | 3.733333 | #REF! | #REF! | 164.2667 | 168 | 509.0667
| 2025-02-22 | 久保木 | HL13B5-BT | SiNホト前 | DEA0E | DEA0E | - | - | - | - | - | Si小片×1 | 3 | 3C | 3 | 44 | 338 | 338 | OK | [6 empty] | 224 | 97.3 | OK |  | 2.3573 | [10 empty] | 3.733333 | #REF! | #REF! | 168 | 171.7333 | 512.8
| 2025-02-22 | 久保木 | HL13B5-BT | SiNホト前 | DEA0F | DEA0F | - | - | - | - | - | Si小片×1 | 3 | 3C | 3 | 44 | 338 | 338 | OK | [6 empty] | 224 | 112.9 | OK |  | 2.3999 | [10 empty] | 3.733333 | #REF! | #REF! | 171.7333 | 175.4667 | 516.5333
| 2025-02-22 | 久保木 | HL13B5-BT | SiNホト前 | DEA0G | DEA0G | - | - | - | - | - | Si小片×1 | 3 | 3C | 3 | 44 | 338 | 338 | OK | [6 empty] | 224 | 97 | OK |  | 2.3502 | [10 empty] | 3.733333 | #REF! | #REF! | 175.4667 | 179.2 | 520.2667
| 2025-02-22 | 渡部 | HL13B5-BT | SiNホト前 | DF969 | DF969 | - | - | - | - | - | Si小片×1 | 3 | 3C | 3 | 44 | 338 | 338 | OK | [6 empty] | 224 | 113.3 | OK |  | 2.381 | [10 empty] | 3.733333 | #REF! | #REF! | 179.2 | 182.9333 | 524
| 2025-02-22 | 渡部 | HL13B5-BT | SiNホト前 | DF971 | DF971 | - | - | - | - | - | Si小片×1 | 3 | 3C | 3 | 44 | 338 | 338 | OK | [6 empty] | 224 | 113.8 | OK |  | 2.383 | [10 empty] | 3.733333 | #REF! | #REF! | 182.9333 | 186.6667 | 527.7333
| 2025-02-22 | 渡部 | HL13B5-BT | SiNホト前 | DE964 | DF964 | - | - | - | - | - | Si小片×1 | 3 | 3C | 3 | 44 | 338 | 338 | OK | [6 empty] | 224 | 112.6 | OK |  | 2.371 | [10 empty] | 3.733333 | #REF! | #REF! | 186.6667 | 190.4 | 531.4667
| 2025-02-22 | 渡部 | HL13B5-BT | SiNホト前 | DF965 | DF965 | - | - | - | - | - | Si小片×1 | 3 | 3C | 3 | 44 | 338 | 338 | OK | [6 empty] | 224 | 112.5 | OK |  | 2.383 | [10 empty] | 3.733333 | #REF! | #REF! | 190.4 | 194.1333 | 535.2
| 2025-02-22 | 渡部 | HL13B5-BT | SiNホト前 | DF966 | DF966 | - | - | - | - | - | Si小片×1 | 3 | 3C | 3 | 44 | 338 | 338 | OK | [6 empty] | 224 | 95.5 | OK |  | 2.342 | [10 empty] | 3.733333 | #REF! | #REF! | 194.1333 | 197.8667 | 538.9333
| 2025-02-22 | 渡部 | HL13B5-BT | SiNホト前 | DF967 | DF967 | - | - | - | - | - | Si小片×1 | 3 | 3C | 3 | 44 | 338 | 338 | OK | [6 empty] | 224 | 108 | OK |  | 2.382 | [10 empty] | 3.733333 | #REF! | #REF! | 197.8667 | 201.6 | 542.6667
| 2025-02-22 | 渡部 | HL13B5-BT | SiNホト前 | DHA0L | DHA0L | - | - | - | - | - | Si小片×1 | 3 | 3C | 3 | 44 | 338 | 338 | OK | [6 empty] | 224 | 96.7 | OK |  | 2.345 | [10 empty] | 3.733333 | #REF! | #REF! | 201.6 | 205.3333 | 546.4
| 2025-02-22 | 渡部 | HL13B5-BT | SiNホト前 | DHA0M | DHA0M | - | - | - | - | - | Si小片×1 | 3 | 3C | 3 | 44 | 338 | 338 | OK | [6 empty] | 224 | 109.1 | OK |  | 2.379 | [10 empty] | 3.733333 | #REF! | #REF! | 205.3333 | 209.0667 | 550.1333
| 2025-02-22 | 渡部 | HL13B5-BT | SiNホト前 | DHA0N | DHA0N | - | - | - | - | - | Si小片×1 | 3 | 3C | 3 | 44 | 338 | 338 | OK | [6 empty] | 224 | 108.5 | OK |  | 2.376 | [10 empty] | 3.733333 | #REF! | #REF! | 209.0667 | 212.8 | 553.8667
| 2025-02-22 | 渡部 | HL13B5-BT | SiNホト前 | DHA0P | DF967 | - | - | - | - | - | Si小片×1 | 3 | 3C | 3 | 44 | 338 | 338 | OK | [6 empty] | 224 | 94.2 | OK |  | 2.347 | [10 empty] | 3.733333 | #REF! | #REF! | 212.8 | 216.5333 | 557.6
| 2025-02-23 | 高橋政輝 | HL13B5-BT | SiNホト前 | DEAOH | DEAOH | - | - | - | - | - | Si小片×1 | 3 | 3C | 3 | 44 | 338 | 338 | OK | [6 empty] | 224 | 109.3 | OK |  | 2.341 | [10 empty] | 3.733333 | #REF! | #REF! | 216.5333 | 220.2667 | 561.3333
| 2025-02-23 | 高橋政輝 | HL13B5-BT | SiNホト前 | DEAOJ | DEAOJ | - | - | - | - | - | Si小片×1 | 3 | 3C | 3 | 44 | 338 | 338 | OK | [6 empty] | 224 | 111.3 | OK |  | 2.37 | [10 empty] | 3.733333 | #REF! | #REF! | 220.2667 | 224 | 565.0667
| 2025-02-23 | 高橋政輝 | HL13B5-BT | SiNホト前 | DEAOK | DEAOK | - | - | - | - | - | Si小片×1 | 3 | 3C | 3 | 44 | 338 | 338 | OK | [6 empty] | 224 | 98.6 | OK |  | 2.35 | [10 empty] | 3.733333 | #REF! | #REF! | 224 | 227.7333 | 568.8
| 2025-02-23 | 高橋政輝 | HL13B5-BT | SiNホト前 | DEAOL | DEAOL | - | - | - | - | - | Si小片×1 | 3 | 3C | 3 | 44 | 338 | 338 | OK | [6 empty] | 224 | 115.5 | OK |  | 2.383 | [10 empty] | 3.733333 | #REF! | #REF! | 227.7333 | 231.4667 | 572.5333
| 2025-02-23 | 高橋政輝 | HL13B5-BT | SiNホト前 | DHA0Q | DHA0Q | - | - | - | - | - | Si小片×1 | 3 | 3C | 3 | 44 | 338 | 338 | OK | [6 empty] | 224 | 111.6 | OK |  | 2.376 | [10 empty] | 3.733333 | #REF! | #REF! | 231.4667 | 235.2 | 576.2667
| 2025-02-23 | 高橋政輝 | HL13B5-BT | SiNホト前 | DHA0R | DHA0R | - | - | - | - | - | Si小片×1 | 3 | 3C | 3 | 44 | 338 | 338 | OK | [6 empty] | 224 | 98.3 | OK |  | 2.346 | [10 empty] | 3.733333 | #REF! | #REF! | 235.2 | 238.9333 | 580
| 2025-02-23 | 高橋政輝 | HL13B5-BT | SiNホト前 | DHA0S | DHA0S | - | - | - | - | - | Si小片×1 | 3 | 3C | 3 | 44 | 338 | 338 | OK | [6 empty] | 224 | 97.7 | OK |  | 2.3657 | [10 empty] | 3.733333 | #REF! | #REF! | 238.9333 | 242.6667 | 583.7333
| 2025-02-23 | 高橋政輝 | HL13B5-BT | SiNホト前 | DHA0T | DHA0T | - | - | - | - | - | Si小片×1 | 3 | 3C | 3 | 44 | 338 | 338 | OK | [6 empty] | 224 | 97.6 | OK |  | 2.3576 | [10 empty] | 3.733333 | #REF! | #REF! | 242.6667 | 246.4 | 587.4667
| 2025-02-23 | 清水 |  |  | チャンバークリーニング | [7 empty] | 38 | ｱﾙﾐﾅ | 131 | 0 | 200 | 200 | OK | [6 empty] | 0 | [14 empty] | 0 | #REF! | #REF! | 0 | 0 | 587.4667 | クリーニング131分 LOAD ：75%→73%、PHASE：15%→15%
| 2025-02-23 | 清水 |  |  | チャンバークリーニング | [7 empty] | 38 | ｱﾙﾐﾅ | 131 | 0 | 200 | 200 | OK | [6 empty] | 0 | [14 empty] | 0 | #REF! | #REF! | 0 | 0 | 587.4667 | クリーニング130分 LOAD：73%→64%、PHASE：15%→15%
| 2025-02-23 | 藤本 |  |  | 空焼き/3C | [7 empty] | 6 | 3C | 30 | 0 | 359 | 359 | [22 empty] | 0 | #REF! | #REF! | 0 | 0 | 587.4667
| 2025-02-24 | 板子 |  |  | SiH4ﾎﾞﾝﾍﾞ切り替え(L⇒R)/空流し | [20 empty] | 0 | [14 empty] | 0 | #REF! | #REF! | 0 | 0 | 587.4667
| 2025-02-24 | 板子 |  |  | KARADEPO(ﾄﾚｲ3C×1枚) | [7 empty] | 1 | 3C | 60 | 0 | 359 | 359 | [7 empty] | 3600 | [14 empty] | 0 | #REF! | #REF! | 60 | 0 | 647.4667
| 2025-02-24 | 板子 |  |  | 空焼き/2A | [7 empty] | 6 | A | 30 | 0 | 359 | 359 | [22 empty] | 0 | #REF! | #REF! | 60 | 0 | 647.4667
| 2025-02-24 | 板子 |  |  | KARADEPO(ﾄﾚｲA×1枚) | [7 empty] | 1 | A | 60 | 0 | 359 | 359 | [7 empty] | 3600 | [14 empty] | 60 | #REF! | #REF! | 60 | 0 | 707.4667
| 2025-02-24 | 板子 |  |  | KARADEPO(ﾄﾚｲA×1枚) | [7 empty] | 1 | A | 60 | 0 | 359 | 359 | [7 empty] | 3600 | [14 empty] | 120 | #REF! | #REF! | 60 | 0 | 767.4667
| 2025-02-24 | 板子 |  |  | KARADEPO(ﾄﾚｲA×1枚) | [7 empty] | 1 | A | 60 | 0 | 359 | 359 | [7 empty] | 3600 | [14 empty] | 180 | #REF! | #REF! | 0 | 0 | 827.4667
| 2025-02-24 | 板子 |  |  | KARADEPO(ﾄﾚｲA×1枚) | [7 empty] | 1 | A | 60 | 0 | 359 | 359 | [7 empty] | 3600 | [14 empty] | 0 | #REF! | #REF! | 0 | 0 | 887.4667
| 2025-02-24 | 清水 |  |  | テスト(338.0℃) | - | - | - | - | - | Si | Si小片×2 | 3 | A | 3 | 44 | 338 | 338 | OK | [6 empty] | 224 |  | - | 112.8 | 2.385 | 112 | 99.6 | 12.4 | -699.86 | 466.92 | -617.64 | 1316.14 | 1166.78 | 1933.78 | 30.21429 | 3.733333 | #REF! | #REF! | 0 | 3.733333 | 891.2
| 2025-02-24 | 清水 | HL13B8-BT | SiNホト前 | NS296 | NS296 | - | - | - | - | - | Si小片×1 | 3 | 3C | 3 | 44 | 338 | 338 | OK | [6 empty] | 224 | 112.5 | OK |  | 2.387 | [10 empty] | 3.733333 | #REF! | #REF! | 3.733333 | 7.466667 | 894.9333
| 2025-02-24 | 高橋政輝 | HL13B8-BT | SiNホト前 | NS297 | NS297 | - | - | - | - | - | Si小片×1 | 3 | 3C | 3 | 44 | 338 | 338 | OK | [6 empty] | 224 | 112.7 | OK |  | 2.386 | [10 empty] | 3.733333 | #REF! | #REF! | 7.466667 | 11.2 | 898.6667
| 2025-02-24 | 高橋政輝 | HL13B8-BT | SiNホト前 | NS298 | NS298 | - | - | - | - | - | Si小片×1 | 3 | 3C | 3 | 44 | 338 | 338 | OK | [6 empty] | 224 | 114.4 | OK |  | 2.388 | [10 empty] | 3.733333 | #REF! | #REF! | 11.2 | 14.93333 | 902.4
| 2025-02-24 | 高橋政輝 | HL13B8-BT | SiNホト前 | NS299 | NS299 | - | - | - | - | - | Si小片×1 | 3 | 3C | 3 | 44 | 338 | 338 | OK | [6 empty] | 224 | 98.5 | OK |  | 2.386 | [10 empty] | 3.733333 | #REF! | #REF! | 14.93333 | 18.66667 | 906.1333
| 2025-02-24 | 高橋政輝 | HL13B8-BT | SiNホト前 | NU375 | NU375 | - | - | - | - | - | Si小片×1 | 3 | 3C | 3 | 44 | 338 | 338 | OK | [6 empty] | 224 | 111.21 | OK |  | 2.378 | [10 empty] | 3.733333 | #REF! | #REF! | 18.66667 | 22.4 | 909.8667
| 2025-02-24 | 高橋政輝 | HL13B8-BT | SiNホト前 | NV235 | NV235 | - | - | - | - | - | Si小片×1 | 3 | 3C | 3 | 44 | 338 | 338 | OK | [6 empty] | 224 | 112.6 | OK |  | 2.383 | [10 empty] | 3.733333 | #REF! | #REF! | 22.4 | 26.13333 | 913.6
| 2025-02-24 | 高橋政輝 | HL13B8-BT | SiNホト前 | NV236 | NV236 | - | - | - | - | - | Si小片×1 | 3 | 3C | 3 | 44 | 338 | 338 | OK | [6 empty] | 224 | 98.1 | OK |  | 2.351 | [10 empty] | 3.733333 | #REF! | #REF! | 26.13333 | 29.86667 | 917.3333
| 2025-02-24 | 高橋政輝 | HL13B8-BT | SiNホト前 | NV237 | NV237 | - | - | - | - | - | Si小片×1 | 3 | 3C | 3 | 44 | 338 | 338 | OK | [6 empty] | 224 | 98.1 | OK |  | 2.351 | [10 empty] | 3.733333 | #REF! | #REF! | 29.86667 | 33.6 | 921.0667
| 2025-02-24 | 高橋政輝 | HL13B5-BT | SiNホト前 | DEAOM | DEAOM | - | - | - | - | - | Si小片×1 | 3 | 3C | 3 | 44 | 338 | 338 | OK | [6 empty] | 224 | 111.5 | OK |  | 2.392 | [10 empty] | 3.733333 | #REF! | #REF! | 33.6 | 37.33333 | 924.8
| 2025-02-24 | 高橋政輝 | HL13B5-BT | SiNホト前 | DEAON | DEAON | - | - | - | - | - | Si小片×1 | 3 | 3C | 3 | 44 | 338 | 338 | OK | [6 empty] | 224 | 114.2 | OK |  | 2.396 | [10 empty] | 3.733333 | #REF! | #REF! | 37.33333 | 41.06667 | 928.5333
| 2025-02-24 | 高橋政輝 | HL13B5-BT | SiNホト前 | DEAOP | DEAOP | - | - | - | - | - | Si小片×1 | 3 | 3C | 3 | 44 | 338 | 338 | OK | [6 empty] | 224 | 97.7 | OK |  | 2.354 | [10 empty] | 3.733333 | #REF! | #REF! | 41.06667 | 44.8 | 932.2667
| 2025-02-24 | 高橋政輝 | HL13B5-BT | SiNホト前 | DEAOQ | DEAOQ | - | - | - | - | - | Si小片×1 | 3 | 3C | 3 | 44 | 338 | 338 | OK | [6 empty] | 224 | 97.8 | OK |  | 2.381 | [10 empty] | 3.733333 | #REF! | #REF! | 44.8 | 48.53333 | 936
| 2025-02-24 | 高橋政輝 | HL13B5-BT | SiNホト前 | DHAOU | DHAOU | - | - | - | - | - | Si小片×1 | 3 | 3C | 3 | 44 | 338 | 338 | OK | [6 empty] | 224 | 112.4 | OK |  | 2.389 | [10 empty] | 3.733333 | #REF! | #REF! | 48.53333 | 52.26667 | 939.7333
| 2025-02-24 | 高橋政輝 | HL13B5-BT | SiNホト前 | DHAOV | DHAOV | - | - | - | - | - | Si小片×1 | 3 | 3C | 3 | 44 | 338 | 338 | OK | [6 empty] | 224 | 97.3 | OK |  | 2.356 | [10 empty] | 3.733333 | #REF! | #REF! | 52.26667 | 56 | 943.4667
| 2025-02-24 | 高橋政輝 | HL13B5-BT | SiNホト前 | DHAOW | DHAOW | - | - | - | - | - | Si小片×1 | 3 | 3C | 3 | 44 | 338 | 338 | OK | [6 empty] | 224 | 103.1 | OK |  | 2.339 | [10 empty] | 3.733333 | #REF! | #REF! | 56 | 59.73333 | 947.2
| 2025-02-24 | 高橋政輝 | HL13B5-BT | SiNホト前 | DHA3F | DHA3F | - | - | - | - | - | Si小片×1 | 3 | 3C | 3 | 44 | 338 | 338 | OK | [6 empty] | 224 | 99.8 | OK |  | 2.3614 | [10 empty] | 3.733333 | #REF! | #REF! | 59.73333 | 63.46667 | 950.9333
| 2025-02-24 | 高橋翔 | HL13B5-BT | SiNホト前 | DHA3H | DHA3J | - | - | - | - | - | Si小片×1 | 3 | 3C | 3 | 44 | 338 | 338 | OK | [6 empty] | 224 | 113.8 | OK |  | 2.392 | [10 empty] | 3.733333 | #REF! | #REF! | 63.46667 | 67.2 | 954.6667
| 2025-02-24 | 高橋翔 | HL13B5-BT | SiNホト前 | DHA3J | DHA3J | - | - | - | - | - | Si小片×1 | 3 | 3C | 3 | 44 | 338 | 338 | OK | [6 empty] | 224 | 98.1 | OK |  | 2.35 | [10 empty] | 3.733333 | #REF! | #REF! | 67.2 | 70.93333 | 958.4
| 2025-02-24 | 高橋翔 | HL13B5-BT | SiNホト前 | DHA3K | DHA3K | - | - | - | - | - | Si小片×1 | 3 | 3C | 3 | 44 | 338 | 338 | OK | [6 empty] | 224 | 96.7 | OK |  | 2.351 | [10 empty] | 3.733333 | #REF! | #REF! | 70.93333 | 74.66667 | 962.1333
| 2025-02-24 | 高橋翔 | HL13B5-BT | SiNホト前 | DHA3Q | DHA3Q | - | - | - | - | - | Si小片×1 | 3 | 3C | 3 | 44 | 338 | 338 | OK | [6 empty] | 224 | 97.7 | OK |  | 2.353 | [10 empty] | 3.733333 | #REF! | #REF! | 74.66667 | 78.4 | 965.8667
| 2025-02-24 | 高橋翔 | HL13B5-BT | SiNホト前 | DHA3R | DHA3R | - | - | - | - | - | Si小片×1 | 3 | 3C | 3 | 44 | 338 | 338 | OK | [6 empty] | 224 | 112.8 | OK |  | 2.387 | [10 empty] | 3.733333 | #REF! | #REF! | 78.4 | 82.13333 | 969.6
| 2025-02-24 | 高橋翔 | HL13B5-BT | SiNホト前 | DHA3S | DHA3S | - | - | - | - | - | Si小片×1 | 3 | 3C | 3 | 44 | 338 | 338 | OK | [6 empty] | 224 | 112.6 | OK |  | 2.377 | [10 empty] | 3.733333 | #REF! | #REF! | 82.13333 | 85.86667 | 973.3333
| 2025-02-24 | 高橋翔 | HL13B5-BT | SiNホト前 | DHA3T | DHA3T | - | - | - | - | - | Si小片×1 | 3 | 3C | 3 | 44 | 338 | 338 | OK | [6 empty] | 224 | 113.1 | OK |  | 2.391 | [10 empty] | 3.733333 | #REF! | #REF! | 85.86667 | 89.6 | 977.0667
| 2025-02-25 | 高橋政輝 | HL13B5-BT | SiNホト前 | DHA3U | DHA3U | - | - | - | - | - | Si小片×1 | 3 | 3C | 3 | 44 | 338 | 338 | OK | [6 empty] | 224 | 113.8 | OK |  | 2.384 | [10 empty] | 3.733333 | #REF! | #REF! | 89.6 | 93.33333 | 980.8
| 2025-02-25 | 高橋政輝 | HL13B5-BT | SiNホト前 | DHA3V | DHA3V | - | - | - | - | - | Si小片×1 | 3 | 3C | 3 | 44 | 338 | 338 | OK | [6 empty] | 224 | 114.5 | OK |  | 2.385 | [10 empty] | 3.733333 | #REF! | #REF! | 93.33333 | 97.06667 | 984.5333
| 2025-02-25 | 高橋政輝 | HL13B5-BT | SiNホト前 | DHA3W | DHA3W | - | - | - | - | - | Si小片×1 | 3 | 3C | 3 | 44 | 338 | 338 | OK | [6 empty] | 224 | 98.4 | OK |  | 2.332 | [10 empty] | 3.733333 | #REF! | #REF! | 97.06667 | 100.8 | 988.2667
| 2025-02-25 | 高橋政輝 | HL13B5-BT | SiNホト前 | DHA3X | DHA3X | - | - | - | - | - | Si小片×1 | 3 | 3C | 3 | 44 | 338 | 338 | OK | [6 empty] | 224 | 113.3 | OK |  | 2.385 | [10 empty] | 3.733333 | #REF! | #REF! | 100.8 | 104.5333 | 992
| 2025-02-25 | 高橋政輝 | HL13B5-BT | SiNホト前 | DHA3Y | DHA3Y | - | - | - | - | - | Si小片×1 | 3 | 3C | 3 | 44 | 338 | 338 | OK | [6 empty] | 224 | 112.5 | OK |  | 2.376 | [10 empty] | 3.733333 | #REF! | #REF! | 104.5333 | 108.2667 | 995.7333
| 2025-02-25 | 高橋政輝 | HL13B5-BT | SiNホト前 | DHA3Z | DHA3Z | - | - | - | - | - | Si小片×1 | 3 | 3C | 3 | 44 | 338 | 338 | OK | [6 empty] | 224 | 108.8 | OK |  | 2.353 | [10 empty] | 3.733333 | #REF! | #REF! | 108.2667 | 112 | 999.4667
| 2025-02-25 | 高橋政輝 | HL13B5-BT | SiNホト前 | DHA40 | DHA40 | - | - | - | - | - | Si小片×1 | 3 | 3C | 3 | 44 | 338 | 338 | OK | [6 empty] | 224 | 98.5 | OK |  | 2.352 | [10 empty] | 3.733333 | #REF! | #REF! | 112 | 115.7333 | 1003.2
| 2025-02-25 | 高橋政輝 | HL13B5-BT | SiNホト前 | DHA41 | DHA41 | - | - | - | - | - | Si小片×1 | 3 | 3C | 3 | 44 | 338 | 338 | OK | [6 empty] | 224 | 97.8 | OK |  | 2.353 | [10 empty] | 3.733333 | #REF! | #REF! | 115.7333 | 119.4667 | 1006.933
| 2025-02-25 | 高橋政輝 | HL13B8-BT | SiNホト前 | NS300 | NS300 | - | - | - | - | - | Si小片×1 | 3 | 3C | 3 | 44 | 338 | 338 | OK | [6 empty] | 224 | 116.3 | OK |  | 2.398 | [10 empty] | 3.733333 | #REF! | #REF! | 119.4667 | 123.2 | 1010.667
| 2025-02-25 | 高橋政輝 | HL13B8-BT | SiNホト前 | NS301 | NS301 | - | - | - | - | - | Si小片×1 | 3 | 3C | 3 | 44 | 338 | 338 | OK | [6 empty] | 224 | 117.8 | OK |  | 2.396 | [10 empty] | 3.733333 | #REF! | #REF! | 123.2 | 126.9333 | 1014.4
| 2025-02-25 | 高橋政輝 | HL13B8-BT | SiNホト前 | NS302 | NS302 | - | - | - | - | - | Si小片×1 | 3 | 3C | 3 | 44 | 338 | 338 | OK | [6 empty] | 224 | 98.5 | OK |  | 2.352 | [10 empty] | 3.733333 | #REF! | #REF! | 126.9333 | 130.6667 | 1018.133
| 2025-02-25 | 高橋政輝 | HL13B8-BT | SiNホト前 | NS303 | NS303 | - | - | - | - | - | Si小片×1 | 3 | 3C | 3 | 44 | 338 | 338 | OK | [6 empty] | 224 | 97.4 | OK |  | 2.355 | [10 empty] | 3.733333 | #REF! | #REF! | 130.6667 | 134.4 | 1021.867
| 2025-02-25 | 高橋政輝 | HL13B5-BT | SiNホト前 | DHA3L | DHA3L | - | - | - | - | - | Si小片×1 | 3 | 3C | 3 | 44 | 338 | 338 | OK | [6 empty] | 224 | 113.3 | OK |  | 2.322 | [10 empty] | 3.733333 | #REF! | #REF! | 134.4 | 138.1333 | 1025.6
| 2025-02-25 | 高橋政輝 | HL13B5-BT | SiNホト前 | DHA3M | DHA3M | - | - | - | - | - | Si小片×1 | 3 | 3C | 3 | 44 | 338 | 338 | OK | [6 empty] | 224 | 97.8 | OK |  | 2.347 | [10 empty] | 3.733333 | #REF! | #REF! | 138.1333 | 141.8667 | 1029.333
| 2025-02-25 | 高橋政輝 | HL13E1-BT | SiNホト前 | N3037 | N3037 | - | - | - | - | - | Si小片×1 | 3 | 3C | 3 | 44 | 338 | 338 | OK | [6 empty] | 224 | 111.1 | OK |  | 2.378 | [10 empty] | 3.733333 | #REF! | #REF! | 141.8667 | 145.6 | 1033.067
| 2025-02-25 | 高橋政輝 | HL13E1-BT | SiNホト前 | N3038 | N3038 | - | - | - | - | - | Si小片×1 | 3 | 3C | 3 | 44 | 338 | 338 | OK | [6 empty] | 224 | 112.6 | OK |  | 2.2365 | [10 empty] | 3.733333 | #REF! | #REF! | 145.6 | 149.3333 | 1036.8
| 2025-02-25 | 高橋政輝 | HL13E1-BT | SiNホト前 | N3039 | N3039 | - | - | - | - | - | Si小片×1 | 3 | 3C | 3 | 44 | 338 | 338 | OK | [6 empty] | 224 | 99.7 | OK |  | 2.3536 | [10 empty] | 3.733333 | #REF! | #REF! | 149.3333 | 153.0667 | 1040.533
| 2025-02-25 | 高橋翔 | HL13B5-BT | SiNホト前 | D1AM8 | D1AM8 | - | - | - | - | - | Si小片×1 | 3 | 3C | 3 | 44 | 338 | 338 | OK | [6 empty] | 224 | 113.7 | OK |  | 2.382 | [10 empty] | 3.733333 | #REF! | #REF! | 153.0667 | 156.8 | 1044.267
| 2025-02-25 | 高橋翔 | HL13B5-BT | SiNホト前 | D1AM9 | D1AM9 | - | - | - | - | - | Si小片×1 | 3 | 3C | 3 | 44 | 338 | 338 | OK | [6 empty] | 224 | 112.2 | OK |  | 2.384 | [10 empty] | 3.733333 | #REF! | #REF! | 156.8 | 160.5333 | 1048
| 2025-02-25 | 高橋翔 | HL13B5-BT | SiNホト前 | D1AMA | D1AMA | - | - | - | - | - | Si小片×1 | 3 | 3C | 3 | 44 | 338 | 338 | OK | [6 empty] | 224 | 99.8 | OK |  | 2.354 | [10 empty] | 3.733333 | #REF! | #REF! | 160.5333 | 164.2667 | 1051.733
| 2025-02-25 | 高橋翔 | HL13B5-BT | SiNホト前 | D1AMB | D1AMB | - | - | - | - | - | Si小片×1 | 3 | 3C | 3 | 44 | 338 | 338 | OK | [6 empty] | 224 | 113 | OK |  | 2.382 | [10 empty] | 3.733333 | #REF! | #REF! | 164.2667 | 168 | 1055.467
| 2025-02-25 | 高橋翔 | HL13B5-BT | SiNホト前 | D1AMC | D1AMC | - | - | - | - | - | Si小片×1 | 3 | 3C | 3 | 44 | 338 | 338 | OK | [6 empty] | 224 | 96.2 | OK |  | 2.346 | [10 empty] | 3.733333 | #REF! | #REF! | 168 | 171.7333 | 1059.2
| 2025-02-25 | 高橋翔 | HL13B5-BT | SiNホト前 | D1AMD | D1AMD | - | - | - | - | - | Si小片×1 | 3 | 3C | 3 | 44 | 338 | 338 | OK | [6 empty] | 224 | 95.7 | OK |  | 2.35 | [10 empty] | 3.733333 | #REF! | #REF! | 171.7333 | 175.4667 | 1062.933
| 2025-02-25 | 高橋翔 | HL13B5-BT | SiNホト前 | D1AME | D1AME | - | - | - | - | - | Si小片×1 | 3 | 3C | 3 | 44 | 338 | 338 | OK | [6 empty] | 224 | 112.2 | OK |  | 2.385 | [10 empty] | 3.733333 | #REF! | #REF! | 175.4667 | 179.2 | 1066.667
| 2025-02-25 | 高橋翔 | HL13B5-BT | SiNホト前 | D1AMF | D1AMF | - | - | - | - | - | Si小片×1 | 3 | 3C | 3 | 44 | 338 | 338 | OK | [6 empty] | 224 | 112 | OK |  | 2.379 | [10 empty] | 3.733333 | #REF! | #REF! | 179.2 | 182.9333 | 1070.4
| 2025-02-26 | 藤本 |  |  | チャンバークリーニング | [7 empty] | 38 | ｱﾙﾐﾅ | 102 | 0 | 200 | 200 | OK | [6 empty] | 0 | [14 empty] | 0 | #REF! | #REF! | 0 | 0 | 1070.4 | クリーニング102分 LOAD：76%→73%、PHASE：15%→15%
| 2025-02-26 | 清水 |  |  | チャンバークリーニング | [7 empty] | 38 | ｱﾙﾐﾅ | 102 | 0 | 200 | 200 | OK | [6 empty] | 0 | [14 empty] | 0 | #REF! | #REF! | 0 | 0 | 1070.4 | クリーニング102分 LOAD：73%→64%、PHASE：15%→15%
| 2025-02-26 | 清水 |  |  | 空焼き/3C | [7 empty] | 6 | 3C | 30 | 0 | 359 | 359 | [22 empty] | 0 | #REF! | #REF! | 0 | 0 | 1070.4
| 2025-02-26 | 清水 |  |  | KARADEPO(ﾄﾚｲ3C×1枚) | [7 empty] | 1 | 3C | 60 | 0 | 359 | 359 | [7 empty] | 3600 | [14 empty] | 0 | #REF! | #REF! | 60 | 0 | 1130.4
| 2025-02-26 | 清水 |  |  | 空焼き/2A | [7 empty] | 6 | A | 30 | 0 | 359 | 359 | [22 empty] | 0 | #REF! | #REF! | 60 | 0 | 1130.4
| 2025-02-26 | 清水 |  |  | KARADEPO(ﾄﾚｲA×1枚) | [7 empty] | 1 | A | 60 | 0 | 359 | 359 | [7 empty] | 3600 | [14 empty] | 60 | #REF! | #REF! | 60 | 0 | 1190.4
| 2025-02-26 | 清水 |  |  | KARADEPO(ﾄﾚｲA×1枚) | [7 empty] | 1 | A | 60 | 0 | 359 | 359 | [7 empty] | 3600 | [14 empty] | 120 | #REF! | #REF! | 60 | 0 | 1250.4
| 2025-02-26 | 清水 |  |  | KARADEPO(ﾄﾚｲA×1枚) | [7 empty] | 1 | A | 60 | 0 | 359 | 359 | [7 empty] | 3600 | [14 empty] | 180 | #REF! | #REF! | 0 | 0 | 1310.4
| 2025-02-26 | 畠山 |  |  | KARADEPO(ﾄﾚｲA×1枚) | [7 empty] | 1 | A | 60 | 0 | 359 | 359 | [7 empty] | 3600 | [14 empty] | 0 | #REF! | #REF! | 0 | 0 | 1370.4
| 2025-02-26 | 畠山 |  |  | テスト(338.0℃) | - | - | - | - | - | Si | Si小片×2 | 3 | A | 3 | 44 | 338 | 338 | OK | [6 empty] | 224 |  | - | 111.5 | 2.382 | 111.7 | 99.4 | 12.3 | -3.058048 | -1.963112 | -3.010433 | -1.866801 | 1.094936 | 1.143632 | 29.86607 | 3.733333 | #REF! | #REF! | 0 | 3.733333 | 1374.133
| 2025-02-26 | 高橋翔 | HL13B5-BT | SiNホト前 | DHA42 | DHA42 | - | - | - | - | - | Si小片×1 | 3 | 3C | 3 | 44 | 338 | 338 | OK | [6 empty] | 224 | 113.9 | OK |  | 2.407 | [10 empty] | 3.733333 | #REF! | #REF! | 3.733333 | 7.466667 | 1377.867
| 2025-02-26 | 高橋翔 | HL13B5-BT | SiNホト前 | DHA43 | DHA43 | - | - | - | - | - | Si小片×1 | 3 | 3C | 3 | 44 | 338 | 338 | OK | [6 empty] | 224 | 112.9 | OK |  | 2.391 | [10 empty] | 3.733333 | #REF! | #REF! | 7.466667 | 11.2 | 1381.6
| 2025-02-26 | 高橋翔 | HL13B5-BT | SiNホト前 | DHA44 | DHA44 | - | - | - | - | - | Si小片×1 | 3 | 3C | 3 | 44 | 338 | 338 | OK | [6 empty] | 224 | 98.6 | OK |  | 2.359 | [10 empty] | 3.733333 | #REF! | #REF! | 11.2 | 14.93333 | 1385.333
| 2025-02-26 | 高橋翔 | HL13B5-BT | SiNホト前 | DHA45 | DHA45 | - | - | - | - | - | Si小片×1 | 3 | 3C | 3 | 44 | 338 | 338 | OK | [6 empty] | 224 | 112.3 | OK |  | 2.392 | [10 empty] | 3.733333 | #REF! | #REF! | 14.93333 | 18.66667 | 1389.067
| 2025-02-26 | 高橋翔 | HL13B5-BT | SiNホト前 | DHA46 | DHA46 | - | - | - | - | - | Si小片×1 | 3 | 3C | 3 | 44 | 338 | 338 | OK | [6 empty] | 224 | 100.4 | OK |  | 2.36 | [10 empty] | 3.733333 | #REF! | #REF! | 18.66667 | 22.4 | 1392.8
| 2025-02-26 | 高橋翔 | HL13B5-BT | SiNホト前 | DHA47 | DHA47 | - | - | - | - | - | Si小片×1 | 3 | 3C | 3 | 44 | 338 | 338 | OK | [6 empty] | 224 | 94.6 | OK |  | 2.358 | [10 empty] | 3.733333 | #REF! | #REF! | 22.4 | 26.13333 | 1396.533
| 2025-02-26 | 高橋翔 | HL13B5-BT | SiNホト前 | DHA48 | DHA48 | - | - | - | - | - | Si小片×1 | 3 | 3C | 3 | 44 | 338 | 338 | OK | [6 empty] | 224 | 97.2 | OK |  | 2.36 | [10 empty] | 3.733333 | #REF! | #REF! | 26.13333 | 29.86667 | 1400.267
| 2025-02-26 | 高橋翔 | HL13B5-BT | SiNホト前 | DHA49 | DHA49 | - | - | - | - | - | Si小片×1 | 3 | 3C | 3 | 44 | 338 | 338 | OK | [6 empty] | 224 | 97.5 | OK |  | 2.358 | [10 empty] | 3.733333 | #REF! | #REF! | 29.86667 | 33.6 | 1404
| 2025-02-26 | 高橋翔 | HL13B8-BT | SiNホト前 | NT311 | NT311 | - | - | - | - | - | Si小片×1 | 3 | 3C | 3 | 44 | 338 | 338 | OK | [6 empty] | 224 | 112 | OK |  | 2.391 | [10 empty] | 3.733333 | #REF! | #REF! | 33.6 | 37.33333 | 1407.733
| 2025-02-26 | 高橋翔 | HL13B8-BT | SiNホト前 | NT312 | NT312 | - | - | - | - | - | Si小片×1 | 3 | 3C | 3 | 44 | 338 | 338 | OK | [6 empty] | 224 | 100.5 | OK |  | 2.356 | [10 empty] | 3.733333 | #REF! | #REF! | 37.33333 | 41.06667 | 1411.467
| 2025-02-26 | 高橋翔 | HL13B8-BT | SiNホト前 | NT313 | NT313 | - | - | - | - | - | Si小片×1 | 3 | 3C | 3 | 44 | 338 | 338 | OK | [6 empty] | 224 | 96.7 | OK |  | 2.354 | [10 empty] | 3.733333 | #REF! | #REF! | 41.06667 | 44.8 | 1415.2
| 2025-02-26 | 久保木 | HL13B8-BT | SiNホト前 | NT314 | NT314 | - | - | - | - | - | Si小片×1 | 3 | 3C | 3 | 44 | 338 | 338 | OK | [6 empty] | 224 | 97.4 | OK |  | 2.3504 | [10 empty] | 3.733333 | #REF! | #REF! | 44.8 | 48.53333 | 1418.933
| 2025-02-27 | 久保木 | HL13B5-BT | SiNホト前 | DEA0V | DEA0V | - | - | - | - | - | Si小片×1 | 3 | 3C | 3 | 44 | 338 | 338 | OK | [6 empty] | 224 | 113.5 | OK |  | 2.3964 | [10 empty] | 3.733333 | #REF! | #REF! | 48.53333 | 52.26667 | 1422.667
| 2025-02-27 | 久保木 | HL13B5-BT | SiNホト前 | DEA0W | DEA0W | - | - | - | - | - | Si小片×1 | 3 | 3C | 3 | 44 | 338 | 338 | OK | [6 empty] | 224 | 96.7 | OK |  | 2.3514 | [10 empty] | 3.733333 | #REF! | #REF! | 52.26667 | 56 | 1426.4
| 2025-02-27 | 久保木 | HL13B5-BT | SiNホト前 | DEA0X | DEA0X | - | - | - | - | - | Si小片×1 | 3 | 3C | 3 | 44 | 338 | 338 | OK | [6 empty] | 224 | 111.8 | OK |  | 2.3882 | [10 empty] | 3.733333 | #REF! | #REF! | 56 | 59.73333 | 1430.133
| 2025-02-27 | 久保木 | HL13B5-BT | SiNホト前 | DEA0Y | DEA0Y | - | - | - | - | - | Si小片×1 | 3 | 3C | 3 | 44 | 338 | 338 | OK | [6 empty] | 224 | 111.9 | OK |  | 2.3855 | [10 empty] | 3.733333 | #REF! | #REF! | 59.73333 | 63.46667 | 1433.867
| 2025-02-27 | 久保木 | HL13B5-BT | SiNホト前 | DF972 | DF972 | - | - | - | - | - | Si小片×1 | 3 | 3C | 3 | 44 | 338 | 338 | OK | [6 empty] | 224 | 112.6 | OK |  | 2.3886 | [10 empty] | 3.733333 | #REF! | #REF! | 63.46667 | 67.2 | 1437.6
| 2025-02-27 | 久保木 | HL13B5-BT | SiNホト前 | DF973 | DF973 | - | - | - | - | - | Si小片×1 | 3 | 3C | 3 | 44 | 338 | 338 | OK | [6 empty] | 224 | 112.2 | OK |  | 2.3848 | [10 empty] | 3.733333 | #REF! | #REF! | 67.2 | 70.93333 | 1441.333
| 2025-02-27 | 久保木 | HL13B5-BT | SiNホト前 | DF974 | DF974 | - | - | - | - | - | Si小片×1 | 3 | 3C | 3 | 44 | 338 | 338 | OK | [6 empty] | 224 | 97.1 | OK |  | 2.3543 | [10 empty] | 3.733333 | #REF! | #REF! | 70.93333 | 74.66667 | 1445.067
| 2025-02-27 | 久保木 | HL13B5-BT | SiNホト前 | DF975 | DF975 | - | - | - | - | - | Si小片×1 | 3 | 3C | 3 | 44 | 338 | 338 | OK | [6 empty] | 224 | 98 | OK |  | 2.354 | [10 empty] | 3.733333 | #REF! | #REF! | 74.66667 | 78.4 | 1448.8
| 2025-02-27 | 久保木 | HL13B5-BT | SiNホト前 | DEA0R | DEA0R | - | - | - | - | - | Si小片×1 | 3 | 3C | 3 | 44 | 338 | 338 | OK | [6 empty] | 224 | 96.4 | OK |  | 2.3518 | [10 empty] | 3.733333 | #REF! | #REF! | 78.4 | 82.13333 | 1452.533
| 2025-02-27 | 久保木 | HL13B5-BT | SiNホト前 | DEA0S | DEA0S | - | - | - | - | - | Si小片×1 | 3 | 3C | 3 | 44 | 338 | 338 | OK | [6 empty] | 224 | 112.3 | OK |  | 2.3843 | [10 empty] | 3.733333 | #REF! | #REF! | 82.13333 | 85.86667 | 1456.267
| 2025-02-27 | 久保木 | HL13B5-BT | SiNホト前 | DEA0T | DEA0T | - | - | - | - | - | Si小片×1 | 3 | 3C | 3 | 44 | 338 | 338 | OK | [6 empty] | 224 | 97.4 | OK |  | 2.3494 | [10 empty] | 3.733333 | #REF! | #REF! | 85.86667 | 89.6 | 1460
| 2025-02-27 | 久保木 | HL13B5-BT | SiNホト前 | DEA0U | DEA0U | - | - | - | - | - | Si小片×1 | 3 | 3C | 3 | 44 | 338 | 338 | OK | [6 empty] | 224 | 97.3 | OK |  | 2.3537 | [10 empty] | 3.733333 | #REF! | #REF! | 89.6 | 93.33333 | 1463.733
| 2025-02-27 | 渡部 | HL13B5-BT | SiNホト前 | D1AMG | D1AMG | - | - | - | - | - | Si小片×1 | 3 | 3C | 3 | 44 | 338 | 338 | OK | [6 empty] | 224 | 112.6 | OK |  | 2.381 | [10 empty] | 3.733333 | #REF! | #REF! | 93.33333 | 97.06667 | 1467.467
| 2025-02-27 | 渡部 | HL13B5-BT | SiNホト前 | D1AMH | D1AMH | - | - | - | - | - | Si小片×1 | 3 | 3C | 3 | 44 | 338 | 338 | OK | [6 empty] | 224 | 112.4 | OK |  | 2.378 | [10 empty] | 3.733333 | #REF! | #REF! | 97.06667 | 100.8 | 1471.2
| 2025-02-27 | 渡部 | HL13B5-BT | SiNホト前 | D1AMJ | D1AMJ | - | - | - | - | - | Si小片×1 | 3 | 3C | 3 | 44 | 338 | 338 | OK | [6 empty] | 224 | 112.9 | OK |  | 2.385 | [10 empty] | 3.733333 | #REF! | #REF! | 100.8 | 104.5333 | 1474.933
| 2025-02-27 | 渡部 | HL13B5-BT | SiNホト前 | D1AMK | D1AMK | - | - | - | - | - | Si小片×1 | 3 | 3C | 3 | 44 | 338 | 338 | OK | [6 empty] | 224 | 96.6 | OK |  | 2.35 | [10 empty] | 3.733333 | #REF! | #REF! | 104.5333 | 108.2667 | 1478.667
| 2025-02-27 | 渡部 | HL13B8-BT | SiNホト前 | NU376 | NU376 | - | - | - | - | - | Si小片×1 | 3 | 3C | 3 | 44 | 338 | 338 | OK | [6 empty] | 224 | 113.5 | OK |  | 2.383 | [10 empty] | 3.733333 | #REF! | #REF! | 108.2667 | 112 | 1482.4
| 2025-02-27 | 渡部 | HL13B8-BT | SiNホト前 | NU377 | NU377 | - | - | - | - | - | Si小片×1 | 3 | 3C | 3 | 44 | 338 | 338 | OK | [6 empty] | 224 | 112.1 | OK |  | 2.382 | [10 empty] | 3.733333 | #REF! | #REF! | 112 | 115.7333 | 1486.133
| 2025-02-27 | 渡部 | HL13B8-BT | SiNホト前 | NU379 | NU379 | - | - | - | - | - | Si小片×1 | 3 | 3C | 3 | 44 | 338 | 338 | OK | [6 empty] | 224 | 97.6 | OK |  | 2.349 | [10 empty] | 3.733333 | #REF! | #REF! | 115.7333 | 119.4667 | 1489.867
| 2025-02-27 | 渡部 | HL13B8-BT | SiNホト前 | NV238 | NV238 | - | - | - | - | - | Si小片×1 | 3 | 3C | 3 | 44 | 338 | 338 | OK | [6 empty] | 224 | 112.2 | OK |  | 2.389 | [10 empty] | 3.733333 | #REF! | #REF! | 119.4667 | 123.2 | 1493.6
| 2025-02-27 | 渡部 | HL13B8-BT | SiNホト前 | NV239 | NV239 | - | - | - | - | - | Si小片×1 | 3 | 3C | 3 | 44 | 338 | 338 | OK | [6 empty] | 224 | 113 | OK |  | 2.381 | [10 empty] | 3.733333 | #REF! | #REF! | 123.2 | 126.9333 | 1497.333
| 2025-02-27 | 渡部 | HL13B8-BT | SiNホト前 | NV240 | NV240 | - | - | - | - | - | Si小片×1 | 3 | 3C | 3 | 44 | 338 | 338 | OK | [6 empty] | 224 | 112.4 | OK |  | 2.381 | [10 empty] | 3.733333 | #REF! | #REF! | 126.9333 | 130.6667 | 1501.067
| 2025-02-27 | 渡部 | HL13B8-BT | SiNホト前 | NV241 | NV241 | - | - | - | - | - | Si小片×1 | 3 | 3C | 3 | 44 | 338 | 338 | OK | [6 empty] | 224 | 112.2 | OK |  | 2.379 | [10 empty] | 3.733333 | #REF! | #REF! | 130.6667 | 134.4 | 1504.8
| 2025-02-28 | 久保木 | HL13B5-BT | SiNホト前 | WT001 | WT001 | - | - | - | - | - | Si小片×1 | 3 | 3C | 3 | 44 | 338 | 338 | OK | [6 empty] | 224 | 111.6 | OK |  | 2.3798 | [10 empty] | 3.733333 | #REF! | #REF! | 134.4 | 138.1333 | 1508.533
| 2025-02-28 | 久保木 | HL13B5-BT | SiNホト前 | WT002 | WT002 | - | - | - | - | - | Si小片×1 | 3 | 3C | 3 | 44 | 338 | 338 | OK | [6 empty] | 224 | 112.6 | OK |  | 2.3792 | [10 empty] | 3.733333 | #REF! | #REF! | 138.1333 | 141.8667 | 1512.267
| 2025-02-28 | 鈴木 | HL13B5-BT | SiNホト前 | WT003 | WT003 | - | - | - | - | - | Si小片×1 | 3 | 3C | 3 | 44 | 338 | 338 | OK | [6 empty] | 224 | 113.3. | OK |  | 2.3809 | [10 empty] | 3.733333 | #REF! | #REF! | 141.8667 | 145.6 | 1516
| 2025-02-28 | 鈴木 |  |  | SiH4ﾎﾞﾝﾍﾞ切り替え(R⇒L)/空流し | [20 empty] | 0 | [14 empty] | 3.733333 | #REF! | #REF! | 141.8667 | 145.6 | 1516
| 2025-02-28 | 鈴木 | HL13B5-BT | SiNホト前 | D1AML | D1AML | - | - | - | - | - | Si小片×1 | 3 | 3C | 3 | 44 | 338 | 338 | OK | [6 empty] | 224 | 110 | OK |  | 2.3657 | [10 empty] | 3.733333 | #REF! | #REF! | 145.6 | 149.3333 | 1519.733
| 2025-02-28 | 鈴木 | HL13B5-BT | SiNホト前 | D1AMM | D1AMM | - | - | - | - | - | Si小片×1 | 3 | 3C | 3 | 44 | 338 | 338 | OK | [6 empty] | 224 | 112.4 | OK |  | 2.3783 | [10 empty] | 3.733333 | #REF! | #REF! | 149.3333 | 153.0667 | 1523.467
| 2025-02-28 | 久保木 | HL13B5-BT | SiNホト前 | D1AMN | D1AMN | - | - | - | - | - | Si小片×1 | 3 | 3C | 3 | 44 | 338 | 338 | OK | [6 empty] | 224 | 111.7 | OK |  | 2.376 | [10 empty] | 3.733333 | #REF! | #REF! | 153.0667 | 156.8 | 1527.2
| 2025-02-28 | 久保木 | HL13B5-BT | SiNホト前 | D1AMP | D1AMP | - | - | - | - | - | Si小片×1 | 3 | 3C | 3 | 44 | 338 | 338 | OK | [6 empty] | 224 | 98.3 | OK |  | 2.3284 | [10 empty] | 3.733333 | #REF! | #REF! | 156.8 | 160.5333 | 1530.933
| 2025-02-28 | 久保木 | HL13B5-BT | SiNホト前 | DFA0Y | DFA0Y | - | - | - | - | - | Si小片×1 | 3 | 3C | 3 | 44 | 338 | 338 | OK | [6 empty] | 224 | 96.1 | OK |  | 2.3453 | [10 empty] | 3.733333 | #REF! | #REF! | 160.5333 | 164.2667 | 1534.667
| 2025-02-28 | 久保木 | HL13B5-BT | SiNホト前 | DFA0Z | DFA0Z | - | - | - | - | - | Si小片×1 | 3 | 3C | 3 | 44 | 338 | 338 | OK | [6 empty] | 224 | 98.1 | OK |  | 2.3464 | [10 empty] | 3.733333 | #REF! | #REF! | 164.2667 | 168 | 1538.4
| 2025-02-28 | 久保木 | HL13B5-BT | SiNホト前 | DFA10 | DFA10 | - | - | - | - | - | Si小片×1 | 3 | 3C | 3 | 44 | 338 | 338 | OK | [6 empty] | 224 | 95.9 | OK |  | 2.342 | [10 empty] | 3.733333 | #REF! | #REF! | 168 | 171.7333 | 1542.133
| 2025-02-28 | 久保木 | HL13B5-BT | SiNホト前 | DFA11 | DFA11 | - | - | - | - | - | Si小片×1 | 3 | 3C | 3 | 44 | 338 | 338 | OK | [6 empty] | 224 | 96.6 | OK |  | 2.3451 | [10 empty] | 3.733333 | #REF! | #REF! | 171.7333 | 175.4667 | 1545.867
| 2025-02-28 | 鈴木 | HL13B5-BT | SiNホト前 | D1AMU | D1AMU | - | - | - | - | - | Si小片×1 | 3 | 3C | 3 | 44 | 338 | 338 | OK | [6 empty] | 224 | 110.8 | OK |  | 2.3743 | [10 empty] | 3.733333 | #REF! | #REF! | 175.4667 | 179.2 | 1549.6
| 2025-02-28 | 鈴木 | HL13B5-BT | SiNホト前 | D1AMV | D1AMV | - | - | - | - | - | Si小片×1 | 3 | 3C | 3 | 44 | 338 | 338 | OK | [6 empty] | 224 | 112.6 | OK |  | 2.3774 | [10 empty] | 3.733333 | #REF! | #REF! | 179.2 | 182.9333 | 1553.333
| 2025-02-28 | 鈴木 | HL13B5-BT | SiNホト前 | D1AMW | D1AMW | - | - | - | - | - | Si小片×1 | 3 | 3C | 3 | 44 | 338 | 338 | OK | [6 empty] | 224 | 97.9 | OK |  | 2.3437 | [10 empty] | 3.733333 | #REF! | #REF! | 182.9333 | 186.6667 | 1557.067
| 2025-02-28 | 古川 | HL13B5-BT | SiNホト前 | D1AMY | D1AMY | - | - | - | - | - | Si小片×1 | 3 | 3C | 3 | 44 | 338 | 338 | OK | [6 empty] | 224 | 110.8 | OK |  | 2.3788 | [10 empty] | 3.733333 | #REF! | #REF! | 186.6667 | 190.4 | 1560.8
| 2025-02-28 | 古川 | HL13B5-BT | SiNホト前 | D1AN0 | D1AN0 | - | - | - | - | - | Si小片×1 | 3 | 3C | 3 | 44 | 338 | 338 | OK | [6 empty] | 224 | 96.4 | OK |  | 2.3394 | [10 empty] | 3.733333 | #REF! | #REF! | 190.4 | 194.1333 | 1564.533
| 2025-02-28 | 古川 | HL13B5-BT | SiNホト前 | D1AN1 | D1AN1 | - | - | - | - | - | Si小片×1 | 3 | 3C | 3 | 44 | 338 | 338 | OK | [6 empty] | 224 | 110.9 | OK |  | 2.3438 | [10 empty] | 3.733333 | #REF! | #REF! | 194.1333 | 197.8667 | 1568.267
| 2025-02-28 | 渡部 | HL13B5-BT | SiNホト前 | D1AN2 | D1AN2 | - | - | - | - | - | Si小片×1 | 3 | 3C | 3 | 44 | 338 | 338 | OK | [6 empty] | 224 | 97.3 | OK |  | 2.336 | [10 empty] | 3.733333 | #REF! | #REF! | 197.8667 | 201.6 | 1572
| 2025-02-28 | 渡部 | HL13B5-BT | SiNホト前 | D1AN3 | D1AN3 | - | - | - | - | - | Si小片×1 | 3 | 3C | 3 | 44 | 338 | 338 | OK | [6 empty] | 224 | 96.3 | OK |  | 2.341 | [10 empty] | 3.733333 | #REF! | #REF! | 201.6 | 205.3333 | 1575.733
| 2025-02-28 | 渡部 | HL13B5-BT | SiNホト前 | D1AN4 | D1AN4 | - | - | - | - | - | Si小片×1 | 3 | 3C | 3 | 44 | 338 | 338 | OK | [6 empty] | 224 | 96.9 | OK |  | 2.339 | [10 empty] | 3.733333 | #REF! | #REF! | 205.3333 | 209.0667 | 1579.467
| 2025-02-28 | 渡部 | HL13B5-BT | SiNホト前 | D1AN5 | D1AN5 | - | - | - | - | - | Si小片×1 | 3 | 3C | 3 | 44 | 338 | 338 | OK | [6 empty] | 224 | 96.1 | OK |  | 2.341 | [10 empty] | 3.733333 | #REF! | #REF! | 209.0667 | 212.8 | 1583.2
| 2025-02-28 | 渡部 | HL13B5-BT | SiNホト前 | DFA12 | DFA12 | - | - | - | - | - | Si小片×1 | 3 | 3C | 3 | 44 | 338 | 338 | OK | [6 empty] | 224 | 111.4 | OK |  | 2.37 | [10 empty] | 3.733333 | #REF! | #REF! | 212.8 | 216.5333 | 1586.933
| 2025-02-28 | 渡部 | HL13B5-BT | SiNホト前 | DF113 | DFA13 | - | - | - | - | - | Si小片×1 | 3 | 3C | 3 | 44 | 338 | 338 | OK | [6 empty] | 224 | 98.6 | OK |  | 2.341 | [10 empty] | 3.733333 | #REF! | #REF! | 216.5333 | 220.2667 | 1590.667
| 2025-02-28 | 渡部 | HL13B5-BT | SiNホト前 | DFA14 | DFA14 | - | - | - | - | - | Si小片×1 | 3 | 3C | 3 | 44 | 338 | 338 | OK | [6 empty] | 224 | 112.1 | OK |  | 2.375 | [10 empty] | 3.733333 | #REF! | #REF! | 220.2667 | 224 | 1594.4
| 2025-02-28 | 渡部 | HL13B5-BT | SiNホト前 | DFA15 | DFA15 | - | - | - | - | - | Si小片×1 | 3 | 3C | 3 | 44 | 338 | 338 | OK | [6 empty] | 224 | 112.1 | OK |  | 2.367 | [10 empty] | 3.733333 | #REF! | #REF! | 224 | 227.7333 | 1598.133
| 2025-02-28 | 渡部 | HL13B5-BT | SiNホト前 | DFA16 | DFA16 | - | - | - | - | - | Si小片×1 | 3 | 3C | 3 | 44 | 338 | 338 | OK | [6 empty] | 224 | 97.7 | OK |  | 2.349 | [10 empty] | 3.733333 | #REF! | #REF! | 227.7333 | 231.4667 | 1601.867
| 2025-02-28 | 渡部 | HL13B5-BT | SiNホト前 | DFA17 | DFA17 | - | - | - | - | - | Si小片×1 | 3 | 3C | 3 | 44 | 338 | 338 | OK | [6 empty] | 224 | 96.2 | OK |  | 2.342 | [10 empty] | 3.733333 | #REF! | #REF! | 231.4667 | 235.2 | 1605.6
| 2025-02-28 | 渡部 | HL13B5-BT | SiNホト前 | DFA18 | DFA18 | - | - | - | - | - | Si小片×1 | 3 | 3C | 3 | 44 | 338 | 338 | OK | [6 empty] | 224 | 112.2 | OK |  | 2.378 | [10 empty] | 3.733333 | #REF! | #REF! | 235.2 | 238.9333 | 1609.333
| 2025-02-28 | 渡部 | HL13B5-BT | SiNホト前 | DFA19 | DFA19 | - | - | - | - | - | Si小片×1 | 3 | 3C | 3 | 44 | 338 | 338 | OK | [6 empty] | 224 | 113 | OK |  | 2.37 | [10 empty] | 3.733333 | #REF! | #REF! | 238.9333 | 242.6667 | 1613.067
] | 2025-03-01 | 久保木 |  |  | チャンバークリーニング | [7 empty] | 38 | ｱﾙﾐﾅ | 130 | 0 | 200 | 200 | OK | [6 empty] | 0 | [14 empty] | 0 | #REF! | #REF! | 0 | 0 | 1613.067 | クリーニング130分 LOAD：76%73→%、PHASE：15%→15%
| 2025-03-01 | 久保木 |  |  | チャンバークリーニング | [7 empty] | 38 | ｱﾙﾐﾅ | 130 | 0 | 200 | 200 | OK | [6 empty] | 0 | [14 empty] | 0 | #REF! | #REF! | 0 | 0 | 1613.067 | クリーニング130分 LOAD：73%→64%、PHASE：15%→15%
| 2025-03-01 | 久保木 |  |  | 空焼き/3C | [7 empty] | 6 | 3C | 30 | 0 | 359 | 359 | [22 empty] | 0 | #REF! | #REF! | 0 | 0 | 1613.067
| 2025-03-01 | 久保木 |  |  | KARADEPO(ﾄﾚｲ3C×1枚) | [7 empty] | 1 | 3C | 60 | 0 | 359 | 359 | [7 empty] | 3600 | [14 empty] | 0 | #REF! | #REF! | 60 | 0 | 1673.067
| 2025-03-01 | 久保木 |  |  | 空焼き/2A | [7 empty] | 6 | A | 30 | 0 | 359 | 359 | [22 empty] | 0 | #REF! | #REF! | 60 | 0 | 1673.067
| 2025-03-01 | 久保木 |  |  | KARADEPO(ﾄﾚｲA×1枚) | [7 empty] | 1 | A | 60 | 0 | 359 | 359 | [7 empty] | 3600 | [14 empty] | 60 | #REF! | #REF! | 60 | 0 | 1733.067
| 2025-03-01 | 檜山 |  |  | KARADEPO(ﾄﾚｲA×1枚) | [7 empty] | 1 | A | 60 | 0 | 359 | 359 | [7 empty] | 3600 | [14 empty] | 120 | #REF! | #REF! | 60 | 0 | 1793.067
| 2025-03-01 | 檜山 |  |  | KARADEPO(ﾄﾚｲA×1枚) | [7 empty] | 1 | A | 60 | 0 | 359 | 359 | [7 empty] | 3600 | [14 empty] | 180 | #REF! | #REF! | 0 | 0 | 1853.067
| 2025-03-02 | 檜山 |  |  | KARADEPO(ﾄﾚｲA×1枚) | [7 empty] | 1 | A | 60 | 0 | 359 | 359 | [7 empty] | 3600 | [14 empty] | 0 | #REF! | #REF! | 0 | 0 | 1913.067
| 2025-03-02 | 檜山 |  |  | テスト(338.0℃) | - | - | - | - | - | Si | Si小片×2 | 3 | A | 3 | 44 | 338 | 338 | OK | [6 empty] | 224 |  | - | 111.3 | 2.3959 | 110.8 | 95.6 | 15.2 | -4.20949 | -2.92736 | -3.73197 | -3.25604 | 1.28213 | 0.47593 | 29.8125 | 3.733333 | #REF! | #REF! | 0 | 3.733333 | 1916.8
| 2025-03-01 | 渡部 | HL13B5-BT | SiNホト前 | D1AN6 | D1AN6 | - | - | - | - | - | Si小片×1 | 3 | 3C | 3 | 44 | 338 | 338 | OK | [6 empty] | 224 | 111.7 | OK |  | 2.412 | [10 empty] | 3.733333 | #REF! | #REF! | 3.733333 | 7.466667 | 1920.533
| 2025-03-01 | 渡部 | HL13B5-BT | SiNホト前 | D1AN7 | D1AN7 | - | - | - | - | - | Si小片×1 | 3 | 3C | 3 | 44 | 338 | 338 | OK | [6 empty] | 224 | 113.2 | OK |  | 2.377 | [10 empty] | 3.733333 | #REF! | #REF! | 7.466667 | 11.2 | 1924.267
| 2025-03-01 | 渡部 | HL13B5-BT | SiNホト前 | D1AN8 | D1AN8 | - | - | - | - | - | Si小片×1 | 3 | 3C | 3 | 44 | 338 | 338 | OK | [6 empty] | 224 | 113 | OK |  | 2.389 | [10 empty] | 3.733333 | #REF! | #REF! | 11.2 | 14.93333 | 1928
| 2025-03-01 | 渡部 | HL13B5-BT | SiNホト前 | D1AN9 | D1AN9 | - | - | - | - | - | Si小片×1 | 3 | 3C | 3 | 44 | 338 | 338 | OK | [6 empty] | 224 | 97.5 | OK |  | 2.354 | [10 empty] | 3.733333 | #REF! | #REF! | 14.93333 | 18.66667 | 1931.733
| 2025-03-01 | 渡部 | HL13B5-BT | SiNホト前 | D1ANA | D1ANA | - | - | - | - | - | Si小片×1 | 3 | 3C | 3 | 44 | 338 | 338 | OK | [6 empty] | 224 | 97.3 | OK |  | 2.348 | [10 empty] | 3.733333 | #REF! | #REF! | 18.66667 | 22.4 | 1935.467
| 2025-03-01 | 渡部 | HL13B5-BT | SiNホト前 | D1ANB | D1ANB | - | - | - | - | - | Si小片×1 | 3 | 3C | 3 | 44 | 338 | 338 | OK | [6 empty] | 224 | 96.8 | OK |  | 2.368 | [10 empty] | 3.733333 | #REF! | #REF! | 22.4 | 26.13333 | 1939.2
| 2025-03-01 | 渡部 | HL13B5-BT | SiNホト前 | D1ANC | D1ANC | - | - | - | - | - | Si小片×1 | 3 | 3C | 3 | 44 | 338 | 338 | OK | [6 empty] | 224 | 112.7 | OK |  | 2.338 | [10 empty] | 3.733333 | #REF! | #REF! | 26.13333 | 29.86667 | 1942.933
| 2025-03-01 | 渡部 | HL13B5-BT | SiNホト前 | D1AND | D1AND | - | - | - | - | - | Si小片×1 | 3 | 3C | 3 | 44 | 338 | 338 | OK | [6 empty] | 224 | 98.7 | OK |  | 2.366 | [10 empty] | 3.733333 | #REF! | #REF! | 29.86667 | 33.6 | 1946.667
| 2025-03-02 | 有木 | HL13B5-BT | SiNホト前 | NT315 | NT315 | - | - | - | - | - | Si小片×1 | 3 | 3C | 3 | 44 | 338 | 338 | OK | [6 empty] | 224 | 112.5 | OK |  | 2.408 | [10 empty] | 3.733333 | #REF! | #REF! | 33.6 | 37.33333 | 1950.4
| 2025-03-02 | 有木 | HL13B5-BT | SiNホト前 | NT316 | NT316 | - | - | - | - | - | Si小片×1 | 3 | 3C | 3 | 44 | 338 | 338 | OK | [6 empty] | 224 | 112.9 | OK |  | 2.379 | [10 empty] | 3.733333 | #REF! | #REF! | 37.33333 | 41.06667 | 1954.133
| 2025-03-02 | 有木 | HL13B5-BT | SiNホト前 | NT317 | NT317 | - | - | - | - | - | Si小片×1 | 3 | 3C | 3 | 44 | 338 | 338 | OK | [6 empty] | 224 | 111.4 | OK |  | 2.336 | [10 empty] | 3.733333 | #REF! | #REF! | 41.06667 | 44.8 | 1957.867
| 2025-03-02 | 有木 | HL13B5-BT | SiNホト前 | NT318 | NT318 | - | - | - | - | - | Si小片×1 | 3 | 3C | 3 | 44 | 338 | 338 | OK | [6 empty] | 224 | 113 | OK |  | 2.396 | [10 empty] | 3.733333 | #REF! | #REF! | 44.8 | 48.53333 | 1961.6
| 2025-03-02 | 有木 | HL13B5-BT | SiNホト前 | D1ANJ | D1ANJ | - | - | - | - | - | Si小片×1 | 3 | 3C | 3 | 44 | 338 | 338 | OK | [6 empty] | 224 | 112.9 | OK |  | 2.441 | [10 empty] | 3.733333 | #REF! | #REF! | 48.53333 | 52.26667 | 1965.333
| 2025-03-02 | 有木 | HL13B5-BT | SiNホト前 | D1ANK | D1ANK | - | - | - | - | - | Si小片×1 | 3 | 3C | 3 | 44 | 338 | 338 | OK | [6 empty] | 224 | 115.7 | OK |  | 2.408 | [10 empty] | 3.733333 | #REF! | #REF! | 52.26667 | 56 | 1969.067
| 2025-03-02 | 有木 | HL13B5-BT | SiNホト前 | D1ANL | D1ANL | - | - | - | - | - | Si小片×1 | 3 | 3C | 3 | 44 | 338 | 338 | OK | [6 empty] | 224 | 99.4 | OK |  | 2.354 | [10 empty] | 3.733333 | #REF! | #REF! | 56 | 59.73333 | 1972.8
| 2025-03-02 | 有木 | HL13B5-BT | SiNホト前 | D1ANE | D1ANE | - | - | - | - | - | Si小片×1 | 3 | 3C | 3 | 44 | 338 | 338 | OK | [6 empty] | 224 | 117.1 | OK |  | 2.401 | [10 empty] | 3.733333 | #REF! | #REF! | 59.73333 | 63.46667 | 1976.533
| 2025-03-02 | 有木 | HL13B5-BT | SiNホト前 | D1ANF | D1ANF | - | - | - | - | - | Si小片×1 | 3 | 3C | 3 | 44 | 338 | 338 | OK | [6 empty] | 224 | 98.1 | OK |  | 2.351 | [10 empty] | 3.733333 | #REF! | #REF! | 63.46667 | 67.2 | 1980.267
| 2025-03-02 | 有木 | HL13B5-BT | SiNホト前 | D1ANG | D1ANG | - | - | - | - | - | Si小片×1 | 3 | 3C | 3 | 44 | 338 | 338 | OK | [6 empty] | 224 | 114.1 | OK |  | 2.377 | [10 empty] | 3.733333 | #REF! | #REF! | 67.2 | 70.93333 | 1984
| 2025-03-02 | 有木 | HL13B5-BT | SiNホト前 | D1ANH | D1ANH | - | - | - | - | - | Si小片×1 | 3 | 3C | 3 | 44 | 338 | 338 | OK | [6 empty] | 224 | 99.5 | OK |  | 2.364 | [10 empty] | 3.733333 | #REF! | #REF! | 70.93333 | 74.66667 | 1987.733
| 2025-03-02 | 有木 | HL13B8-BT | SiNホト前 | NU380 | NU380 | - | - | - | - | - | Si小片×1 | 3 | 3C | 3 | 44 | 338 | 338 | OK | [6 empty] | 224 | 114.6 | OK |  | 2.396 | [10 empty] | 3.733333 | #REF! | #REF! | 74.66667 | 78.4 | 1991.467
| 2025-03-02 | 有木 | HL13B8-BT | SiNホト前 | NU381 | NU381 | - | - | - | - | - | Si小片×1 | 3 | 3C | 3 | 44 | 338 | 338 | OK | [6 empty] | 224 | 114.9 | OK |  | 2.404 | [10 empty] | 3.733333 | #REF! | #REF! | 78.4 | 82.13333 | 1995.2
| 2025-03-02 | 有木 | HL13B8-BT | SiNホト前 | NU382 | NU382 | - | - | - | - | - | Si小片×1 | 3 | 3C | 3 | 44 | 338 | 338 | OK | [6 empty] | 224 | 97.3 | OK |  | 2.358 | [10 empty] | 3.733333 | #REF! | #REF! | 82.13333 | 85.86667 | 1998.933
| 2025-03-02 | 有木 | HL13B8-BT | SiNホト前 | NU392 | NU392 | - | - | - | - | - | Si小片×1 | 3 | 3C | 3 | 44 | 338 | 338 | OK | [6 empty] | 224 | 113.1 | OK |  | 2.389 | [10 empty] | 3.733333 | #REF! | #REF! | 85.86667 | 89.6 | 2002.667
| 2025-03-02 | 有木 | HL13B8-BT | SiNホト前 | NV242 | NV242 | - | - | - | - | - | Si小片×1 | 3 | 3C | 3 | 44 | 338 | 338 | OK | [6 empty] | 224 | 117.5 | OK |  | 2.404 | [10 empty] | 3.733333 | #REF! | #REF! | 89.6 | 93.33333 | 2006.4
| 2025-03-02 | 高橋翔 | HL13B8-BT | SiNホト前 | NV243 | NV243 | - | - | - | - | - | Si小片×1 | 3 | 3C | 3 | 44 | 338 | 338 | OK | [6 empty] | 224 | 113.1 | OK |  | 2.387 | [10 empty] | 3.733333 | #REF! | #REF! | 93.33333 | 97.06667 | 2010.133
| 2025-03-02 | 高橋翔 | HL13B8-BT | SiNホト前 | NV244 | NV244 | - | - | - | - | - | Si小片×1 | 3 | 3C | 3 | 44 | 338 | 338 | OK | [6 empty] | 224 | 112.4 | OK |  | 2.384 | [10 empty] | 3.733333 | #REF! | #REF! | 97.06667 | 100.8 | 2013.867
| 2025-03-02 | 高橋翔 | HL13B8-BT | SiNホト前 | NV245 | NV245 | - | - | - | - | - | Si小片×1 | 3 | 3C | 3 | 44 | 338 | 338 | OK | [6 empty] | 224 | 98 | OK |  | 2.344 | [10 empty] | 3.733333 | #REF! | #REF! | 100.8 | 104.5333 | 2017.6
| 2025-03-02 | 高橋翔 | HL13B5-BT | SiNホト前 | D1AMQ | D1AMQ | - | - | - | - | - | Si小片×1 | 3 | 3C | 3 | 44 | 338 | 338 | OK | [6 empty] | 224 | 113.4 | OK |  | 2.387 | [10 empty] | 3.733333 | #REF! | #REF! | 104.5333 | 108.2667 | 2021.333
| 2025-03-02 | 高橋翔 | HL13B5-BT | SiNホト前 | D1AMR | D1AMR | - | - | - | - | - | Si小片×1 | 3 | 3C | 3 | 44 | 338 | 338 | OK | [6 empty] | 224 | 97.1 | OK |  | 2.359 | [10 empty] | 3.733333 | #REF! | #REF! | 108.2667 | 112 | 2025.067
| 2025-03-02 | 高橋翔 | HL13B5-BT | SiNホト前 | D1AMS | D1AMS | - | - | - | - | - | Si小片×1 | 3 | 3C | 3 | 44 | 338 | 338 | OK | [6 empty] | 224 | 98.9 | OK |  | 2.356 | [10 empty] | 3.733333 | #REF! | #REF! | 112 | 115.7333 | 2028.8
| 2025-03-02 | 高橋翔 | HL13B5-BT | SiNホト前 | D1AMT | D1AMT | - | - | - | - | - | Si小片×1 | 3 | 3C | 3 | 44 | 338 | 338 | OK | [6 empty] | 224 | 113.4 | OK |  | 2.392 | [10 empty] | 3.733333 | #REF! | #REF! | 115.7333 | 119.4667 | 2032.533
| 2025-03-02 | 高橋翔 | HL13B5-BT | SiNホト前 | D1AP0 | D1AP0 | - | - | - | - | - | Si小片×1 | 3 | 3C | 3 | 44 | 338 | 338 | OK | [6 empty] | 224 | 97.6 | OK |  | 2.356 | [10 empty] | 3.733333 | #REF! | #REF! | 119.4667 | 123.2 | 2036.267
| 2025-03-02 | 高橋翔 | HL13B5-BT | SiNホト前 | D1AP1 | D1AP1 | - | - | - | - | - | Si小片×1 | 3 | 3C | 3 | 44 | 338 | 338 | OK | [6 empty] | 224 | 113.1 | OK |  | 2.358 | [10 empty] | 3.733333 | #REF! | #REF! | 123.2 | 126.9333 | 2040
| 2025-03-02 | 高橋翔 | HL13B5-BT | SiNホト前 | D1AP2 | D1AP2 | - | - | - | - | - | Si小片×1 | 3 | 3C | 3 | 44 | 338 | 338 | OK | [6 empty] | 224 | 96.9 | OK |  | 2.352 | [10 empty] | 3.733333 | #REF! | #REF! | 126.9333 | 130.6667 | 2043.733
| 2025-03-03 | 有木 | HL13B5-BT | SiNホト前 | D1ANS | D1ANS | - | - | - | - | - | Si小片×1 | 3 | 3C | 3 | 44 | 338 | 338 | OK | [6 empty] | 224 | 113.2 | OK |  | 2.376 | [10 empty] | 3.733333 | #REF! | #REF! | 130.6667 | 134.4 | 2047.467
| 2025-03-03 | 有木 | HL13B5-BT | SiNホト前 | D1ANT | D1ANT | - | - | - | - | - | Si小片×1 | 3 | 3C | 3 | 44 | 338 | 338 | OK | [6 empty] | 224 | 111.3 | OK |  | 2.386 | [10 empty] | 3.733333 | #REF! | #REF! | 134.4 | 138.1333 | 2051.2
| 2025-03-03 | 有木 | HL13B5-BT | SiNホト前 | D1ANU | D1ANU | - | - | - | - | - | Si小片×1 | 3 | 3C | 3 | 44 | 338 | 338 | OK | [6 empty] | 224 | 96.5 | OK |  | 2.346 | [10 empty] | 3.733333 | #REF! | #REF! | 138.1333 | 141.8667 | 2054.933
| 2025-03-03 | 有木 | HL13B5-BT | SiNホト前 | D1ANV | D1ANV | - | - | - | - | - | Si小片×1 | 3 | 3C | 3 | 44 | 338 | 338 | OK | [6 empty] | 224 | 113.3 | OK |  | 2.382 | [10 empty] | 3.733333 | #REF! | #REF! | 141.8667 | 145.6 | 2058.667
| 2025-03-03 | 高橋翔 | HL13B5-BT | SiNホト前 | D1AP4 | D1AP4 | - | - | - | - | - | Si小片×1 | 3 | 3C | 3 | 44 | 338 | 338 | OK | [6 empty] | 224 | 111.5 | OK |  | 2.391 | [10 empty] | 3.733333 | #REF! | #REF! | 145.6 | 149.3333 | 2062.4
| 2025-03-03 | 高橋翔 | HL13B5-BT | SiNホト前 | D1AP5 | D1AP5 | - | - | - | - | - | Si小片×1 | 3 | 3C | 3 | 44 | 338 | 338 | OK | [6 empty] | 224 | 110.9 | OK |  | 2.381 | [10 empty] | 3.733333 | #REF! | #REF! | 149.3333 | 153.0667 | 2066.133
| 2025-03-03 | 高橋翔 | HL13B5-BT | SiNホト前 | D1AP6 | D1AP6 | - | - | - | - | - | Si小片×1 | 3 | 3C | 3 | 44 | 338 | 338 | OK | [6 empty] | 224 | 112 | OK |  | 2.382 | [10 empty] | 3.733333 | #REF! | #REF! | 153.0667 | 156.8 | 2069.867
| 2025-03-03 | 高橋翔 | HL13B5-BT | SiNホト前 | D1AP7 | D1AP7 | - | - | - | - | - | Si小片×1 | 3 | 3C | 3 | 44 | 338 | 338 | OK | [6 empty] | 224 | 96 | OK |  | 2.3827 | [10 empty] | 3.733333 | #REF! | #REF! | 156.8 | 160.5333 | 2073.6
| 2025-03-03 | 高橋翔 | HL13B5-BT | SiNホト前 | DHA4H | DHA4H | - | - | - | - | - | Si小片×1 | 3 | 3C | 3 | 44 | 338 | 338 | OK | [6 empty] | 224 | 96.5 | OK |  | 2.354 | [10 empty] | 3.733333 | #REF! | #REF! | 160.5333 | 164.2667 | 2077.333
| 2025-03-03 | 高橋翔 | HL13B5-BT | SiNホト前 | DHA4M | DHA4M | - | - | - | - | - | Si小片×1 | 3 | 3C | 3 | 44 | 338 | 338 | OK | [6 empty] | 224 | 98 | OK |  | 2.364 | [10 empty] | 3.733333 | #REF! | #REF! | 164.2667 | 168 | 2081.067
| 2025-03-03 | 高橋翔 | HL13B5-BT | SiNホト前 | DHA4N | DHA4N | - | - | - | - | - | Si小片×1 | 3 | 3C | 3 | 44 | 338 | 338 | OK | [6 empty] | 224 | 96.3 | OK |  | 2.358 | [10 empty] | 3.733333 | #REF! | #REF! | 168 | 171.7333 | 2084.8
| 2025-03-03 | 高橋翔 | HL13B5-BT | SiNホト前 | DHA4P | DHA4P | - | - | - | - | - | Si小片×1 | 3 | 3C | 3 | 44 | 338 | 338 | OK | [6 empty] | 224 | 96.4 | OK |  | 2.36 | [10 empty] | 3.733333 | #REF! | #REF! | 171.7333 | 175.4667 | 2088.533
| 2025-03-03 | 高橋翔 | HL13B5-BT | SiNホト前 | D1ANW | D1ANW | - | - | - | - | - | Si小片×1 | 3 | 3C | 3 | 44 | 338 | 338 | OK | [6 empty] | 224 | 100.3 | OK |  | 2.365 | [10 empty] | 3.733333 | #REF! | #REF! | 175.4667 | 179.2 | 2092.267
| 2025-03-03 | 高橋翔 | HL13B5-BT | SiNホト前 | D1ANX | D1ANX | - | - | - | - | - | Si小片×1 | 3 | 3C | 3 | 44 | 338 | 338 | OK | [6 empty] | 224 | 111.4 | OK |  | 2.392 | [10 empty] | 3.733333 | #REF! | #REF! | 179.2 | 182.9333 | 2096
| 2025-03-03 | 高橋翔 | HL13B5-BT | SiNホト前 | D1ANY | D1ANY | - | - | - | - | - | Si小片×1 | 3 | 3C | 3 | 44 | 338 | 338 | OK | [6 empty] | 224 | 95.7 | OK |  | 2.35 | [10 empty] | 3.733333 | #REF! | #REF! | 182.9333 | 186.6667 | 2099.733
| 2025-03-03 | 高橋翔 | HL13B5-BT | SiNホト前 | D1ANZ | D1ANZ | - | - | - | - | - | Si小片×1 | 3 | 3C | 3 | 44 | 338 | 338 | OK | [6 empty] | 224 | 97.2 | OK |  | 2.357 | [10 empty] | 3.733333 | #REF! | #REF! | 186.6667 | 190.4 | 2103.467
| 2025-03-03 | 高橋翔 | HL13B5-BT | SiNホト前 | DF976 | DF976 | - | - | - | - | - | Si小片×1 | 3 | 3C | 3 | 44 | 338 | 338 | OK | [6 empty] | 224 | 111.8 | OK |  | 2.394 | [10 empty] | 3.733333 | #REF! | #REF! | 190.4 | 194.1333 | 2107.2
| 2025-03-03 | 高橋翔 | HL13B5-BT | SiNホト前 | DFA0R | DFA0R | - | - | - | - | - | Si小片×1 | 3 | 3C | 3 | 44 | 338 | 338 | OK | [6 empty] | 224 | 112.6 | OK |  | 2.389 | [10 empty] | 3.733333 | #REF! | #REF! | 194.1333 | 197.8667 | 2110.933
| 2025-03-03 | 高橋翔 | HL13B5-BT | SiNホト前 | DFA0S | DFA0S | - | - | - | - | - | Si小片×1 | 3 | 3C | 3 | 44 | 338 | 338 | OK | [6 empty] | 224 | 112.7 | OK |  | 2.385 | [10 empty] | 3.733333 | #REF! | #REF! | 197.8667 | 201.6 | 2114.667
| 2025-03-03 | 高橋翔 | HL13B5-BT | SiNホト前 | DFA0T | DFA0T | - | - | - | - | - | Si小片×1 | 3 | 3C | 3 | 44 | 338 | 338 | OK | [6 empty] | 224 | 97.4 | OK |  | 2.354 | [10 empty] | 3.733333 | #REF! | #REF! | 201.6 | 205.3333 | 2118.4
] | 2025-03-04 | 清水 |  |  | チャンバークリーニング | [7 empty] | 38 | ｱﾙﾐﾅ | 113 | 0 | 200 | 200 | OK | [6 empty] | 0 | [14 empty] | 0 | #REF! | #REF! | 0 | 0 | 2118.4 | クリーニン113グ分 LOAD：75%→73%、PHASE：15%→15%
| 2025-03-04 | 清水 |  |  | チャンバークリーニング | [7 empty] | 38 | ｱﾙﾐﾅ | 113 | 0 | 200 | 200 | OK | [6 empty] | 0 | [14 empty] | 0 | #REF! | #REF! | 0 | 0 | 2118.4 | クリーニング113分 LOAD：73%→65%、PHASE：15%→15%
| 2025-03-04 | 清水 |  |  | 空焼き/3C | [7 empty] | 6 | 3C | 30 | 0 | 359 | 359 | [22 empty] | 0 | #REF! | #REF! | 0 | 0 | 2118.4
| 2025-03-04 | 清水 |  |  | KARADEPO(ﾄﾚｲ3C×1枚) | [7 empty] | 1 | 3C | 60 | 0 | 359 | 359 | [7 empty] | 3600 | [14 empty] | 0 | #REF! | #REF! | 60 | 0 | 2178.4
| 2025-03-04 | 清水 |  |  | 空焼き/2A | [7 empty] | 6 | A | 30 | 0 | 359 | 359 | [22 empty] | 0 | #REF! | #REF! | 60 | 0 | 2178.4
| 2025-03-04 | 清水 |  |  | KARADEPO(ﾄﾚｲA×1枚) | [7 empty] | 1 | A | 60 | 0 | 359 | 359 | [7 empty] | 3600 | [14 empty] | 60 | #REF! | #REF! | 60 | 0 | 2238.4
| 2025-03-04 | 清水 |  |  | KARADEPO(ﾄﾚｲA×1枚) | [7 empty] | 1 | A | 60 | 0 | 359 | 359 | [7 empty] | 3600 | [14 empty] | 120 | #REF! | #REF! | 60 | 0 | 2298.4
| 2025-03-04 | 清水 |  |  | KARADEPO(ﾄﾚｲA×1枚) | [7 empty] | 1 | A | 60 | 0 | 359 | 359 | [7 empty] | 3600 | [14 empty] | 180 | #REF! | #REF! | 0 | 0 | 2358.4
| 2025-03-04 | 藤本 |  |  | KARADEPO(ﾄﾚｲA×1枚) | [7 empty] | 1 | A | 60 | 0 | 359 | 359 | [7 empty] | 3600 | [14 empty] | 0 | #REF! | #REF! | 0 | 0 | 2418.4
| 2025-03-04 | 高橋翔 |  |  | テスト(338.0℃) | - | - | - | - | - | Si | Si小片×2 | 3 | A | 3 | 44 | 338 | 338 | OK | [6 empty] | 224 |  | - | 111.7 | 2.391 | 109.5 | 96.6 | 12.9 | -2088.3 | -970.59 | -1504.9 | -561.11 | 1117.71 | 943.79 | 29.91964 | 3.733333 | #REF! | #REF! | 0 | 3.733333 | 2422.133
| 2025-03-04 | 高橋翔 | HL13B5-BT | SiNホト前 | D1AP8 | D1AP8 | - | - | - | - | - | Si小片×1 | 3 | 3C | 3 | 44 | 338 | 338 | OK | [6 empty] | 224 | 96.6 | OK |  | 2.351 | [10 empty] | 3.733333 | #REF! | #REF! | 3.733333 | 7.466667 | 2425.867
| 2025-03-04 | 高橋翔 | HL13B5-BT | SiNホト前 | D1AP9 | D1AP9 | - | - | - | - | - | Si小片×1 | 3 | 3C | 3 | 44 | 338 | 338 | OK | [6 empty] | 224 | 96.1 | OK |  | 2.351 | [10 empty] | 3.733333 | #REF! | #REF! | 7.466667 | 11.2 | 2429.6
| 2025-03-04 | 高橋翔 | HL13B5-BT | SiNホト前 | D1APA | D1APA | - | - | - | - | - | Si小片×1 | 3 | 3C | 3 | 44 | 338 | 338 | OK | [6 empty] | 224 | 112.1 | OK |  | 2.388 | [10 empty] | 3.733333 | #REF! | #REF! | 11.2 | 14.93333 | 2433.333
| 2025-03-04 | 高橋翔 | HL13B5-BT | SiNホト前 | D1APB | D1APB | - | - | - | - | - | Si小片×1 | 3 | 3C | 3 | 44 | 338 | 338 | OK | [6 empty] | 224 | 112.1 | OK |  | 2.389 | [10 empty] | 3.733333 | #REF! | #REF! | 14.93333 | 18.66667 | 2437.067
| 2025-03-04 | 高橋翔 | HL13B5-BT | SiNホト前 | D1APG | D1APG | - | - | - | - | - | Si小片×1 | 3 | 3C | 3 | 44 | 338 | 338 | OK | [6 empty] | 224 | 112.3 | OK |  | 2.388 | [10 empty] | 3.733333 | #REF! | #REF! | 18.66667 | 22.4 | 2440.8
| 2025-03-04 | 高橋翔 | HL13B5-BT | SiNホト前 | D1APH | D1APH | - | - | - | - | - | Si小片×1 | 3 | 3C | 3 | 44 | 338 | 338 | OK | [6 empty] | 224 | 96.3 | OK |  | 2.354 | [10 empty] | 3.733333 | #REF! | #REF! | 22.4 | 26.13333 | 2444.533
| 2025-03-04 | 高橋翔 | HL13B5-BT | SiNホト前 | D1APJ | D1APJ | - | - | - | - | - | Si小片×1 | 3 | 3C | 3 | 44 | 338 | 338 | OK | [6 empty] | 224 | 112.3 | OK |  | 2.385 | [10 empty] | 3.733333 | #REF! | #REF! | 26.13333 | 29.86667 | 2448.267
| 2025-03-04 | 高橋翔 | HL13B5-BT | SiNホト前 | D1APK | D1APK | - | - | - | - | - | Si小片×1 | 3 | 3C | 3 | 44 | 338 | 338 | OK | [6 empty] | 224 | 112.6 | OK |  | 2.381 | [10 empty] | 3.733333 | #REF! | #REF! | 29.86667 | 33.6 | 2452
| 2025-03-04 | 高橋翔 | HL13B5-BT | SiNホト前 | D1APD | D1APD | - | - | - | - | - | Si小片×1 | 3 | 3C | 3 | 44 | 338 | 338 | OK | [6 empty] | 224 | 96 | OK |  | 2.35 | [10 empty] | 3.733333 | #REF! | #REF! | 33.6 | 37.33333 | 2455.733
| 2025-03-04 | 高橋翔 | HL13B5-BT | SiNホト前 | D1APF | D1APF | - | - | - | - | - | Si小片×1 | 3 | 3C | 3 | 44 | 338 | 338 | OK | [6 empty] | 224 | 111.2 | OK |  | 2.386 | [10 empty] | 3.733333 | #REF! | #REF! | 37.33333 | 41.06667 | 2459.467
| 2025-03-05 | 畠山 |  |  | SiH4ﾎﾞﾝﾍﾞ切り替え(L⇒R)/空流し | [20 empty] | 0 | [14 empty] | 3.733333 | #REF! | #REF! | 37.33333 | 41.06667 | 2459.467
| 2025-03-05 | 渡部 | HL13B5-BT | SiNホト前 | D1AR5 | D1AR5 | - | - | - | - | - | Si小片×1 | 3 | 3C | 3 | 44 | 338 | 338 | OK | [6 empty] | 224 | 110.4 | OK |  | 2.371 | [10 empty] | 3.733333 | #REF! | #REF! | 41.06667 | 44.8 | 2463.2
| 2025-03-05 | 渡部 | HL13B5-BT | SiNホト前 | D1AR6 | D1AR6 | - | - | - | - | - | Si小片×1 | 3 | 3C | 3 | 44 | 338 | 338 | OK | [6 empty] | 224 | 95.7 | OK |  | 2.357 | [10 empty] | 3.733333 | #REF! | #REF! | 44.8 | 48.53333 | 2466.933
| 2025-03-05 | 渡部 | HL13B5-BT | SiNホト前 | D1AR7 | D1AR7 | - | - | - | - | - | Si小片×1 | 3 | 3C | 3 | 44 | 338 | 338 | OK | [6 empty] | 224 | 95.9 | OK |  | 2.348 | [10 empty] | 3.733333 | #REF! | #REF! | 48.53333 | 52.26667 | 2470.667
| 2025-03-05 | 渡部 | HL13B5-BT | SiNホト前 | D1AR8 | D1AR8 | - | - | - | - | - | Si小片×1 | 3 | 3C | 3 | 44 | 338 | 338 | OK | [6 empty] | 224 | 95.5 | OK |  | 2.351 | [10 empty] | 3.733333 | #REF! | #REF! | 52.26667 | 56 | 2474.4
| 2025-03-05 | 渡部 | HL13B5-BT | SiNホト前 | DFA1A | DFA1A | - | - | - | - | - | Si小片×1 | 3 | 3C | 3 | 44 | 338 | 338 | OK | [6 empty] | 224 | 96.5 | OK |  | 2.354 | [10 empty] | 3.733333 | #REF! | #REF! | 56 | 59.73333 | 2478.133
| 2025-03-05 | 渡部 | HL13B5-BT | SiNホト前 | DFA1B | DFA1B | - | - | - | - | - | Si小片×1 | 3 | 3C | 3 | 44 | 338 | 338 | OK | [6 empty] | 224 | 95.8 | OK |  | 2.352 | [10 empty] | 3.733333 | #REF! | #REF! | 59.73333 | 63.46667 | 2481.867
| 2025-03-05 | 渡部 | HL13B5-BT | SiNホト前 | DFA1C | DFA1C | - | - | - | - | - | Si小片×1 | 3 | 3C | 3 | 44 | 338 | 338 | OK | [6 empty] | 224 | 111.1 | OK |  | 2.381 | [10 empty] | 3.733333 | #REF! | #REF! | 63.46667 | 67.2 | 2485.6
| 2025-03-05 | 渡部 | HL13B5-BT | SiNホト前 | DFA1D | DFA1D | - | - | - | - | - | Si小片×1 | 3 | 3C | 3 | 44 | 338 | 338 | OK | [6 empty] | 224 | 111.1 | OK |  | 2.382 | [10 empty] | 3.733333 | #REF! | #REF! | 67.2 | 70.93333 | 2489.333
| 2025-03-05 | 渡部 | HL13B5-BT | SiNホト前 | DEA13 | DEA13 | - | - | - | - | - | Si小片×1 | 3 | 3C | 3 | 44 | 338 | 338 | OK | [6 empty] | 224 | 96.3 | OK |  | 2.342 | [10 empty] | 3.733333 | #REF! | #REF! | 70.93333 | 74.66667 | 2493.067
| 2025-03-05 | 渡部 | HL13B5-BT | SiNホト前 | DEA14 | DEA14 | - | - | - | - | - | Si小片×1 | 3 | 3C | 3 | 44 | 338 | 338 | OK | [6 empty] | 224 | 111.1 | OK |  | 2.381 | [10 empty] | 3.733333 | #REF! | #REF! | 74.66667 | 78.4 | 2496.8
| 2025-03-05 | 渡部 | HL13B5-BT | SiNホト前 | DEA15 | DEA15 | - | - | - | - | - | Si小片×1 | 3 | 3C | 3 | 44 | 338 | 338 | OK | [6 empty] | 224 | 111.8 | OK |  | 2.387 | [10 empty] | 3.733333 | #REF! | #REF! | 78.4 | 82.13333 | 2500.533
| 2025-03-05 | 久保木 | HL13B5-BT | SiNホト前 | DEA0Z | DEA0Z | - | - | - | - | - | Si小片×1 | 3 | 3C | 3 | 44 | 338 | 338 | OK | [6 empty] | 224 | 111.4 | OK |  | 2.3784 | [10 empty] | 3.733333 | #REF! | #REF! | 82.13333 | 85.86667 | 2504.267
| 2025-03-05 | 久保木 | HL13B5-BT | SiNホト前 | DEA11 | DEA11 | - | - | - | - | - | Si小片×1 | 3 | 3C | 3 | 44 | 338 | 338 | OK | [6 empty] | 224 | 111.9 | OK |  | 2.3852 | [10 empty] | 3.733333 | #REF! | #REF! | 85.86667 | 89.6 | 2508
| 2025-03-05 | 久保木 | HL13B5-BT | SiNホト前 | DEA12 | DEA12 | - | - | - | - | - | Si小片×1 | 3 | 3C | 3 | 44 | 338 | 338 | OK | [6 empty] | 224 | 111.5 | OK |  | 2.3786 | [10 empty] | 3.733333 | #REF! | #REF! | 89.6 | 93.33333 | 2511.733
| 2025-03-05 | 鈴木 | HL13B5-BT | SiNホト前 | D1AR9 | D1AR9 | - | - | - | - | - | Si小片×1 | 3 | 3C | 3 | 44 | 338 | 338 | OK | [6 empty] | 224 | 112.2 | OK |  | 2.3753 | [10 empty] | 3.733333 | #REF! | #REF! | 93.33333 | 97.06667 | 2515.467
| 2025-03-05 | 久保木 | HL13B5-BT | SiNホト前 | D1ARA | D1ARA | - | - | - | - | - | Si小片×1 | 3 | 3C | 3 | 44 | 338 | 338 | OK | [6 empty] | 224 | 113.5 | OK |  | 2.3812 | [10 empty] | 3.733333 | #REF! | #REF! | 97.06667 | 100.8 | 2519.2
| 2025-03-05 | 久保木 | HL13B5-BT | SiNホト前 | D1ARB | D1ARB | - | - | - | - | - | Si小片×1 | 3 | 3C | 3 | 44 | 338 | 338 | OK | [6 empty] | 224 | 112.8 | OK |  | 2.3932 | [10 empty] | 3.733333 | #REF! | #REF! | 100.8 | 104.5333 | 2522.933
| 2025-03-05 | 久保木 | HL13B5-BT | SiNホト前 | D1ARC | D1ARC | - | - | - | - | - | Si小片×1 | 3 | 3C | 3 | 44 | 338 | 338 | OK | [6 empty] | 224 | 112 | OK |  | 2.381 | [10 empty] | 3.733333 | #REF! | #REF! | 104.5333 | 108.2667 | 2526.667
| 2025-03-05 | 久保木 | HL13B5-BT | SiNホト前 | D1ARD | D1ARD | - | - | - | - | - | Si小片×1 | 3 | 3C | 3 | 44 | 338 | 338 | OK | [6 empty] | 224 | 111.8 | OK |  | 2.3778 | [10 empty] | 3.733333 | #REF! | #REF! | 108.2667 | 112 | 2530.4
| 2025-03-05 | 久保木 | HL13B5-BT | SiNホト前 | D1ARE | D1ARE | - | - | - | - | - | Si小片×1 | 3 | 3C | 3 | 44 | 338 | 338 | OK | [6 empty] | 224 | 96.4 | OK |  | 2.346 | [10 empty] | 3.733333 | #REF! | #REF! | 112 | 115.7333 | 2534.133
| 2025-03-06 | 渡部 | HL13B5-BT | SiNホト前 | D1ARF | D1ARF | - | - | - | - | - | Si小片×1 | 3 | 3C | 3 | 44 | 338 | 338 | OK | [6 empty] | 224 | 112.3 | OK |  | 2.386 | [10 empty] | 3.733333 | #REF! | #REF! | 115.7333 | 119.4667 | 2537.867
| 2025-03-06 | 渡部 | HL13B5-BT | SiNホト前 | D1ARG | D1ARG | - | - | - | - | - | Si小片×1 | 3 | 3C | 3 | 44 | 338 | 338 | OK | [6 empty] | 224 | 112 | OK |  | 2.386 | [10 empty] | 3.733333 | #REF! | #REF! | 119.4667 | 123.2 | 2541.6
| 2025-03-06 | 渡部 | HL13B5-BT | SiNホト前 | D1ARH | D1ARH | - | - | - | - | - | Si小片×1 | 3 | 3C | 3 | 44 | 338 | 338 | OK | [6 empty] | 224 | 111.8 | OK |  | 2.379 | [10 empty] | 3.733333 | #REF! | #REF! | 123.2 | 126.9333 | 2545.333
| 2025-03-06 | 渡部 | HL13B5-BT | SiNホト前 | D1ARJ | D1ARJ | - | - | - | - | - | Si小片×1 | 3 | 3C | 3 | 44 | 338 | 338 | OK | [6 empty] | 224 | 113.5 | OK |  | 2.3803 | [10 empty] | 3.733333 | #REF! | #REF! | 126.9333 | 130.6667 | 2549.067
| 2025-03-06 | 久保木 | HL13B5-BT | SiNホト前 | D1ARK | D1ARK | - | - | - | - | - | Si小片×1 | 3 | 3C | 3 | 44 | 338 | 338 | OK | [6 empty] | 224 | 112.5 | OK |  | 2.3702 | [10 empty] | 3.733333 | #REF! | #REF! | 130.6667 | 134.4 | 2552.8
| 2025-03-06 | 久保木 | HL13B5-BT | SiNホト前 | D1ARL | D1ARL | - | - | - | - | - | Si小片×1 | 3 | 3C | 3 | 44 | 338 | 338 | OK | [6 empty] | 224 | 96.5 | OK |  | 2.3459 | [10 empty] | 3.733333 | #REF! | #REF! | 134.4 | 138.1333 | 2556.533
| 2025-03-06 | 久保木 | HL13B5-BT | SiNホト前 | D1AS3 | D1AS3 | - | - | - | - | - | Si小片×1 | 3 | 3C | 3 | 44 | 338 | 338 | OK | [6 empty] | 224 | 96 | OK |  | 2.3567 | [10 empty] | 3.733333 | #REF! | #REF! | 138.1333 | 141.8667 | 2560.267
| 2025-03-06 | 久保木 | HL13B5-BT | SiNホト前 | D1AS4 | D1AS4 | - | - | - | - | - | Si小片×1 | 3 | 3C | 3 | 44 | 338 | 338 | OK | [6 empty] | 224 | 96.9 | OK |  | 2.35 | [10 empty] | 3.733333 | #REF! | #REF! | 141.8667 | 145.6 | 2564
| 2025-03-06 | 久保木 | HL13B5-BT | SiNホト前 | D1AS5 | D1AS5 | - | - | - | - | - | Si小片×1 | 3 | 3C | 3 | 44 | 338 | 338 | OK | [6 empty] | 224 | 111.4 | OK |  | 2.3808 | [10 empty] | 3.733333 | #REF! | #REF! | 145.6 | 149.3333 | 2567.733
| 2025-03-06 | 久保木 | HL13B5-BT | SiNホト前 | D1AS6 | D1AS6 | - | - | - | - | - | Si小片×1 | 3 | 3C | 3 | 44 | 338 | 338 | OK | [6 empty] | 224 | 111.3 | OK |  | 2.3751 | [10 empty] | 3.733333 | #REF! | #REF! | 149.3333 | 153.0667 | 2571.467
| 2025-03-07 | 久保木 | HL13B5-BT | SiNホト前 | D1ASB | D1ASB | - | - | - | - | - | Si小片×1 | 3 | 3C | 3 | 44 | 338 | 338 | OK | [6 empty] | 224 | 111.2 | OK |  | 2.3601 | [10 empty] | 3.733333 | #REF! | #REF! | 153.0667 | 156.8 | 2575.2
| 2025-03-07 | 久保木 | HL13B5-BT | SiNホト前 | D1ASC | D1ASC | - | - | - | - | - | Si小片×1 | 3 | 3C | 3 | 44 | 338 | 338 | OK | [6 empty] | 224 | 96.5 | OK |  | 2.3489 | [10 empty] | 3.733333 | #REF! | #REF! | 156.8 | 160.5333 | 2578.933
| 2025-03-07 | 久保木 | HL13B5-BT | SiNホト前 | D1ASD | D1ASD | - | - | - | - | - | Si小片×1 | 3 | 3C | 3 | 44 | 338 | 338 | OK | [6 empty] | 224 | 96.6 | OK |  | 2.3483 | [10 empty] | 3.733333 | #REF! | #REF! | 160.5333 | 164.2667 | 2582.667
| 2025-03-07 | 久保木 | HL13B5-BT | SiNホト前 | D1ASE | D1ASE | - | - | - | - | - | Si小片×1 | 3 | 3C | 3 | 44 | 338 | 338 | OK | [6 empty] | 224 | 113.3 | OK |  | 2.385 | [10 empty] | 3.733333 | #REF! | #REF! | 164.2667 | 168 | 2586.4
| 2025-03-07 | 久保木 | HL13B5-BT | SiNホト前 | D1ARM | D1ARM | - | - | - | - | - | Si小片×1 | 3 | 3C | 3 | 44 | 338 | 338 | OK | [6 empty] | 224 | 98.3 | OK |  | 2.3499 | [10 empty] | 3.733333 | #REF! | #REF! | 168 | 171.7333 | 2590.133
| 2025-03-07 | 久保木 | HL13B5-BT | SiNホト前 | D1ARR | D1ARR | - | - | - | - | - | Si小片×1 | 3 | 3C | 3 | 44 | 338 | 338 | OK | [6 empty] | 224 | 96.5 | OK |  | 2.3477 | [10 empty] | 3.733333 | #REF! | #REF! | 171.7333 | 175.4667 | 2593.867
| 2025-03-07 | 久保木 | HL13B5-BT | SiNホト前 | D1ARV | D1ARV | - | - | - | - | - | Si小片×1 | 3 | 3C | 3 | 44 | 338 | 338 | OK | [6 empty] | 224 | 111.8 | OK |  | 2.3784 | [10 empty] | 3.733333 | #REF! | #REF! | 175.4667 | 179.2 | 2597.6
| 2025-03-07 | 久保木 | HL13B5-BT | SiNホト前 | D1ARW | D1ARW | - | - | - | - | - | Si小片×1 | 3 | 3C | 3 | 44 | 338 | 338 | OK | [6 empty] | 224 | 111.9 | OK |  | 2.3802 | [10 empty] | 3.733333 | #REF! | #REF! | 179.2 | 182.9333 | 2601.333
| 2025-03-07 | 久保木 | HL13B5-BT | SiNホト前 | D1ARX | D1ARX | - | - | - | - | - | Si小片×1 | 3 | 3C | 3 | 44 | 338 | 338 | OK | [6 empty] | 224 | 96.2 | OK |  | 2.3461 | [10 empty] | 3.733333 | #REF! | #REF! | 182.9333 | 186.6667 | 2605.067
| 2025-03-07 | 久保木 | HL13B5-BT | SiNホト前 | D1ARY | D1ARY | - | - | - | - | - | Si小片×1 | 3 | 3C | 3 | 44 | 338 | 338 | OK | [6 empty] | 224 | 113.8 | OK |  | 2.3861 | [10 empty] | 3.733333 | #REF! | #REF! | 186.6667 | 190.4 | 2608.8
| 2025-03-07 | 久保木 | HL13B5-BT | SiNホト前 | D1ARZ | D1ARZ | - | - | - | - | - | Si小片×1 | 3 | 3C | 3 | 44 | 338 | 338 | OK | [6 empty] | 224 | 112.2 | OK |  | 2.3821 | [10 empty] | 3.733333 | #REF! | #REF! | 190.4 | 194.1333 | 2612.533
| 2025-03-07 | 久保木 | HL13B5-BT | SiNホト前 | D1AS0 | D1AS0 | - | - | - | - | - | Si小片×1 | 3 | 3C | 3 | 44 | 338 | 338 | OK | [6 empty] | 224 | 113.1 | OK |  | 2.3808 | [10 empty] | 3.733333 | #REF! | #REF! | 194.1333 | 197.8667 | 2616.267
| 2025-03-07 | 久保木 | HL13B5-BT | SiNホト前 | D1AS1 | D1AS1 | - | - | - | - | - | Si小片×1 | 3 | 3C | 3 | 44 | 338 | 338 | OK | [6 empty] | 224 | 113.1 | OK |  | 2.3814 | [10 empty] | 3.733333 | #REF! | #REF! | 197.8667 | 201.6 | 2620
| 2025-03-07 | 久保木 | HL13B5-BT | SiNホト前 | D1AS2 | D1AS2 | - | - | - | - | - | Si小片×1 | 3 | 3C | 3 | 44 | 338 | 338 | OK | [6 empty] | 224 | 112.4 | OK |  | 2.3776 | [10 empty] | 3.733333 | #REF! | #REF! | 201.6 | 205.3333 | 2623.733
| 2025-03-07 | 久保木 | HL13B5-BT | SiNホト前 | WT004 | WT004 | - | - | - | - | - | Si小片×1 | 3 | 3C | 3 | 44 | 338 | 338 | OK | [6 empty] | 224 | 96.2 | OK |  | 2.3392 | [10 empty] | 3.733333 | #REF! | #REF! | 205.3333 | 209.0667 | 2627.467
| 2025-03-07 | 久保木 | HL13B5-BT | SiNホト前 | WT005 | WT005 | - | - | - | - | - | Si小片×1 | 3 | 3C | 3 | 44 | 338 | 338 | OK | [6 empty] | 224 | 95.1 | OK |  | 2.3461 | [10 empty] | 3.733333 | #REF! | #REF! | 209.0667 | 212.8 | 2631.2
| 2025-03-07 | 久保木 | HL13B5-BT | SiNホト前 | WT006 | WT006 | - | - | - | - | - | Si小片×1 | 3 | 3C | 3 | 44 | 338 | 338 | OK | [6 empty] | 224 | 96.5 | OK |  | 2.3513 | [10 empty] | 3.733333 | #REF! | #REF! | 212.8 | 216.5333 | 2634.933
| 2025-03-07 | 久保木 | HL13B5-BT | SiNホト前 | WT008 | WT008 | - | - | - | - | - | Si小片×1 | 3 | 3C | 3 | 44 | 338 | 338 | OK | [6 empty] | 224 | 112.1 | OK |  | 2.3787 | [10 empty] | 3.733333 | #REF! | #REF! | 216.5333 | 220.2667 | 2638.667
| 2025-03-07 | 久保木 | HL13B8-BT | SiNホト前 | NV246 | NV246 | - | - | - | - | - | Si小片×1 | 3 | 3C | 3 | 44 | 338 | 338 | OK | [6 empty] | 224 | 112.7 | OK |  | 2.3805 | [10 empty] | 3.733333 | #REF! | #REF! | 220.2667 | 224 | 2642.4
| 2025-03-07 | 久保木 | HL13B8-BT | SiNホト前 | NV247 | NV247 | - | - | - | - | - | Si小片×1 | 3 | 3C | 3 | 44 | 338 | 338 | OK | [6 empty] | 224 | 112.6 | OK |  | 2.3765 | [10 empty] | 3.733333 | #REF! | #REF! | 224 | 227.7333 | 2646.133
| 2025-03-07 | 久保木 | HL13B8-BT | SiNホト前 | NV248 | NV248 | - | - | - | - | - | Si小片×1 | 3 | 3C | 3 | 44 | 338 | 338 | OK | [6 empty] | 224 | 96.5 | OK |  | 2.3439 | [10 empty] | 3.733333 | #REF! | #REF! | 227.7333 | 231.4667 | 2649.867
| 2025-03-08 | 渡部 | HL13B5-BT | SiNホト前 | D1ASX | D1ASX | - | - | - | - | - | Si小片×1 | 3 | 3C | 3 | 44 | 338 | 338 | OK | [6 empty] | 224 | 112.1 | OK |  | 2.377 | [10 empty] | 3.733333 | #REF! | #REF! | 231.4667 | 235.2 | 2653.6
| 2025-03-08 | 渡部 | HL13B5-BT | SiNホト前 | D1ASY | D1ASY | - | - | - | - | - | Si小片×1 | 3 | 3C | 3 | 44 | 338 | 338 | OK | [6 empty] | 224 | 96.8 | OK |  | 2.345 | [10 empty] | 3.733333 | #REF! | #REF! | 235.2 | 238.9333 | 2657.333
| 2025-03-08 | 渡部 | HL13B5-BT | SiNホト前 | D1ASZ | D1ASZ | - | - | - | - | - | Si小片×1 | 3 | 3C | 3 | 44 | 338 | 338 | OK | [6 empty] | 224 | 97.2 | OK |  | 2.3447 | [10 empty] | 3.733333 | #REF! | #REF! | 238.9333 | 242.6667 | 2661.067
| 2025-03-08 | 久保木 | HL13B5-BT | SiNホト前 | D1AT0 | D1AT0 | - | - | - | - | - | Si小片×1 | 3 | 3C | 3 | 44 | 338 | 338 | OK | [6 empty] | 224 | 112.3 | OK |  | 2.3724 | [10 empty] | 3.733333 | #REF! | #REF! | 242.6667 | 246.4 | 2664.8
| 2025-03-08 | 鈴木 | HL13B5-BT | SiNホト前 | D1AST | D1AST | - | - | - | - | - | Si小片×1 | 3 | 3C | 3 | 44 | 338 | 338 | OK | [6 empty] | 224 | 111.7 | OK |  | 2.373 | [10 empty] | 3.733333 | #REF! | #REF! | 246.4 | 250.1333 | 2668.533
| 2025-03-08 | 鈴木 | HL13B5-BT | SiNホト前 | D1ASU | D1ASU | - | - | - | - | - | Si小片×1 | 3 | 3C | 3 | 44 | 338 | 338 | OK | [6 empty] | 224 | 96.9 | OK |  | 2.3413 | [10 empty] | 3.733333 | #REF! | #REF! | 250.1333 | 253.8667 | 2672.267
| 2025-03-08 | 鈴木 | HL13B5-BT | SiNホト前 | D1ASV | D1ASV | - | - | - | - | - | Si小片×1 | 3 | 3C | 3 | 44 | 338 | 338 | OK | [6 empty] | 224 | 112 | OK |  | 2.3733 | [10 empty] | 3.733333 | #REF! | #REF! | 253.8667 | 257.6 | 2676
| 2025-03-08 | 鈴木 | HL13B5-BT | SiNホト前 | D1ASW | D1ASW | - | - | - | - | - | Si小片×1 | 3 | 3C | 3 | 44 | 338 | 338 | OK | [6 empty] | 224 | 95.9 | OK |  | 2.3463 | [10 empty] | 3.733333 | #REF! | #REF! | 257.6 | 261.3333 | 2679.733
| 2025-03-09 | 藤本 |  |  | チャンバークリーニング | [7 empty] | 38 | ｱﾙﾐﾅ | 141 | 0 | 200 | 200 | OK | [6 empty] | 0 | [14 empty] | 0 | #REF! | #REF! | 0 | 0 | 2679.733 | クリーニング141分 LOAD：75%→72%、PHASE：15%→%
| 2025-03-09 | 藤本 |  |  | チャンバークリーニング | [7 empty] | 38 | ｱﾙﾐﾅ | 141 | 0 | 200 | 200 | OK | [6 empty] | 0 | [14 empty] | 0 | #REF! | #REF! | 0 | 0 | 2679.733 | クリーニング141分 LOAD：72%→64%、PHASE：15%→15%
| 2025-03-09 | 藤本 |  |  | 空焼き/3C | [7 empty] | 6 | 3C | 30 | 0 | 359 | 359 | [22 empty] | 0 | #REF! | #REF! | 0 | 0 | 2679.733
| 2025-03-09 | 藤本 |  |  | KARADEPO(ﾄﾚｲ3C×1枚) | [7 empty] | 1 | 3C | 60 | 0 | 359 | 359 | [7 empty] | 3600 | [14 empty] | 0 | #REF! | #REF! | 60 | 0 | 2739.733
| 2025-03-09 | 藤本 |  |  | 空焼き/2A | [7 empty] | 6 | A | 30 | 0 | 359 | 359 | [22 empty] | 0 | #REF! | #REF! | 60 | 0 | 2739.733
| 2025-03-09 | 藤本 |  |  | KARADEPO(ﾄﾚｲA×1枚) | [7 empty] | 1 | A | 60 | 0 | 359 | 359 | [7 empty] | 3600 | [14 empty] | 60 | #REF! | #REF! | 60 | 0 | 2799.733
| 2025-03-09 | 藤本 |  |  | KARADEPO(ﾄﾚｲA×1枚) | [7 empty] | 1 | A | 60 | 0 | 359 | 359 | [7 empty] | 3600 | [14 empty] | 120 | #REF! | #REF! | 60 | 0 | 2859.733
| 2025-03-09 | 清水 |  |  | KARADEPO(ﾄﾚｲA×1枚) | [7 empty] | 1 | A | 60 | 0 | 359 | 359 | [7 empty] | 3600 | [14 empty] | 180 | #REF! | #REF! | 0 | 0 | 2919.733
| 2025-03-09 | 清水 |  |  | KARADEPO(ﾄﾚｲA×1枚) | [7 empty] | 1 | A | 60 | 0 | 359 | 359 | [7 empty] | 3600 | [14 empty] | 0 | #REF! | #REF! | 0 | 0 | 2979.733
| 2025-03-10 | 清水 |  |  | テスト(338.0℃) | - | - | - | - | - | Si | Si小片×2 | 3 | A | 3 | 44 | 338 | 338 | OK | [6 empty] | 224 |  | - | 111.4 | 2.3852 | 112.4 | 97 | 15.4 | -3692.357 | -2871.173 | -3166.794 | -1881.461 | 821.184 | 1285.333 | 29.83929 | 3.733333 | #REF! | #REF! | 0 | 3.733333 | 2983.467
| 2025-03-10 | 清水 | HL13B8-BT | SiNホト前 | NV272 | NV272 | - | - | - | - | - | Si小片×1 | 3 | 3C | 3 | 44 | 338 | 338 | OK | [6 empty] | 224 | 115.3 | OK |  | 2.395 | [10 empty] | 3.733333 | #REF! | #REF! | 3.733333 | 7.466667 | 2987.2
| 2025-03-10 | 有木 | HL13B8-BT | SiNホト前 | NV275 | NV275 | - | - | - | - | - | Si小片×1 | 3 | 3C | 3 | 44 | 338 | 338 | OK | [6 empty] | 224 | 114.9 | OK |  | 2.387 | [10 empty] | 3.733333 | #REF! | #REF! | 7.466667 | 11.2 | 2990.933
| 2025-03-10 | 有木 | HL13B8-BT | SiNホト前 | NS304 | NS304 | - | - | - | - | - | Si小片×1 | 3 | 3C | 3 | 44 | 338 | 338 | OK | [6 empty] | 224 | 113.9 | OK |  | 2.387 | [10 empty] | 3.733333 | #REF! | #REF! | 11.2 | 14.93333 | 2994.667
| 2025-03-10 | 有木 | HL13B8-BT | SiNホト前 | NS305 | NS305 | - | - | - | - | - | Si小片×1 | 3 | 3C | 3 | 44 | 338 | 338 | OK | [6 empty] | 224 | 115 | OK |  | 2.389 | [10 empty] | 3.733333 | #REF! | #REF! | 14.93333 | 18.66667 | 2998.4
| 2025-03-10 | 有木 | HL13B8-BT | SiNホト前 | NS307 | NS307 | - | - | - | - | - | Si小片×1 | 3 | 3C | 3 | 44 | 338 | 338 | OK | [6 empty] | 224 | 115.2 | OK |  | 2.389 | [10 empty] | 3.733333 | #REF! | #REF! | 18.66667 | 22.4 | 3002.133
| 2025-03-10 | 有木 | HL13B5-BT | SiNホト前 | D1AT1 | D1AT1 | - | - | - | - | - | Si小片×1 | 3 | 3C | 3 | 44 | 338 | 338 | OK | [6 empty] | 224 | 113.1 | OK |  | 2.382 | [10 empty] | 3.733333 | #REF! | #REF! | 22.4 | 26.13333 | 3005.867
| 2025-03-10 | 有木 | HL13B5-BT | SiNホト前 | D1AT2 | D1AT2 | - | - | - | - | - | Si小片×1 | 3 | 3C | 3 | 44 | 338 | 338 | OK | [6 empty] | 224 | 113.5 | OK |  | 2.355 | [10 empty] | 3.733333 | #REF! | #REF! | 26.13333 | 29.86667 | 3009.6
| 2025-03-10 | 有木 | HL13B5-BT | SiNホト前 | D1AT3 | D1AT3 | - | - | - | - | - | Si小片×1 | 3 | 3C | 3 | 44 | 338 | 338 | OK | [6 empty] | 224 | 114.1 | OK |  | 2.392 | [10 empty] | 3.733333 | #REF! | #REF! | 29.86667 | 33.6 | 3013.333
| 2025-03-10 | 有木 | HL13B5-BT | SiNホト前 | D1AT4 | D1AT4 | - | - | - | - | - | Si小片×1 | 3 | 3C | 3 | 44 | 338 | 338 | OK | [6 empty] | 224 | 113.1 | OK |  | 2.393 | [10 empty] | 3.733333 | #REF! | #REF! | 33.6 | 37.33333 | 3017.067
| 2025-03-10 | 高橋翔 | HL13B5-BT | SiNホト前 | D1ATD | D1ATD | - | - | - | - | - | Si小片×1 | 3 | 3C | 3 | 44 | 338 | 338 | OK | [6 empty] | 224 | 112.3 | OK |  | 2.393 | [10 empty] | 3.733333 | #REF! | #REF! | 37.33333 | 41.06667 | 3020.8
| 2025-03-10 | 高橋翔 | HL13B5-BT | SiNホト前 | D1ATE | D1ATE | - | - | - | - | - | Si小片×1 | 3 | 3C | 3 | 44 | 338 | 338 | OK | [6 empty] | 224 | 112.4 | OK |  | 2.394 | [10 empty] | 3.733333 | #REF! | #REF! | 41.06667 | 44.8 | 3024.533
| 2025-03-10 | 高橋翔 | HL13B5-BT | SiNホト前 | D1ATF | D1ATF | - | - | - | - | - | Si小片×1 | 3 | 3C | 3 | 44 | 338 | 338 | OK | [6 empty] | 224 | 96.7 | OK |  | 2.352 | [10 empty] | 3.733333 | #REF! | #REF! | 44.8 | 48.53333 | 3028.267
| 2025-03-10 | 高橋翔 | HL13B5-BT | SiNホト前 | D1ATG | D1ATG | - | - | - | - | - | Si小片×1 | 3 | 3C | 3 | 44 | 338 | 338 | OK | [6 empty] | 224 | 96.9 | OK |  | 2.304 | [10 empty] | 3.733333 | #REF! | #REF! | 48.53333 | 52.26667 | 3032
| 2025-03-10 | 高橋翔 | HL13B5-BT | SiNホト前 | D1AT9 | D1AT9 | - | - | - | - | - | Si小片×1 | 3 | 3C | 3 | 44 | 338 | 338 | OK | [6 empty] | 224 | 96 | OK |  | 2.362 | [10 empty] | 3.733333 | #REF! | #REF! | 52.26667 | 56 | 3035.733
| 2025-03-10 | 高橋翔 | HL13B5-BT | SiNホト前 | D1ATA | D1ATA | - | - | - | - | - | Si小片×1 | 3 | 3C | 3 | 44 | 338 | 338 | OK | [6 empty] | 224 | 112.4 | OK |  | 2.401 | [10 empty] | 3.733333 | #REF! | #REF! | 56 | 59.73333 | 3039.467
| 2025-03-10 | 高橋翔 | HL13B5-BT | SiNホト前 | D1ATB | D1ATB | - | - | - | - | - | Si小片×1 | 3 | 3C | 3 | 44 | 338 | 338 | OK | [6 empty] | 224 | 96.9 | OK |  | 2.352 | [10 empty] | 3.733333 | #REF! | #REF! | 59.73333 | 63.46667 | 3043.2
| 2025-03-10 | 高橋翔 | HL13B5-BT | SiNホト前 | D1ATC | D1ATC | - | - | - | - | - | Si小片×1 | 3 | 3C | 3 | 44 | 338 | 338 | OK | [6 empty] | 224 | 96.8 | OK |  | 2.35 | [10 empty] | 3.733333 | #REF! | #REF! | 63.46667 | 67.2 | 3046.933
| 2025-03-10 | 畠山 |  |  | SiH4ﾎﾞﾝﾍﾞ切り替え(R⇒L)/空流し | [20 empty] | 0 | [14 empty] | 3.733333 | #REF! | #REF! | 63.46667 | 67.2 | 3046.933
| 2025-03-10 | 高橋翔 | HL13B5-BT | SiNホト前 | D1ATV | D1ATV | - | - | - | - | - | Si小片×1 | 3 | 3C | 3 | 44 | 338 | 338 | OK | [6 empty] | 224 | 109.6 | OK |  | 2.373 | [10 empty] | 3.733333 | #REF! | #REF! | 67.2 | 70.93333 | 3050.667
| 2025-03-10 | 高橋翔 | HL13B5-BT | SiNホト前 | D1ATW | D1ATW | - | - | - | - | - | Si小片×1 | 3 | 3C | 3 | 44 | 338 | 338 | OK | [6 empty] | 224 | 113.3 | OK |  | 2.388 | [10 empty] | 3.733333 | #REF! | #REF! | 70.93333 | 74.66667 | 3054.4
| 2025-03-10 | 高橋翔 | HL13B5-BT | SiNホト前 | D1ATX | D1ATX | - | - | - | - | - | Si小片×1 | 3 | 3C | 3 | 44 | 338 | 338 | OK | [6 empty] | 224 | 112.2 | OK |  | 2.38 | [10 empty] | 3.733333 | #REF! | #REF! | 74.66667 | 78.4 | 3058.133
| 2025-03-10 | 高橋翔 | HL13B5-BT | SiNホト前 | D1ATY | D1ATY | - | - | - | - | - | Si小片×1 | 3 | 3C | 3 | 44 | 338 | 338 | OK | [6 empty] | 224 | 97.6 | OK |  | 2.356 | [10 empty] | 3.733333 | #REF! | #REF! | 78.4 | 82.13333 | 3061.867
| 2025-03-10 | 高橋翔 | HL13B5-BT | SiNホト前 | D1AS7 | D1AS7 | - | - | - | - | - | Si小片×1 | 3 | 3C | 3 | 44 | 338 | 338 | OK | [6 empty] | 224 | 97.8 | OK |  | 2.336 | [10 empty] | 3.733333 | #REF! | #REF! | 82.13333 | 85.86667 | 3065.6
| 2025-03-10 | 高橋翔 | HL13B5-BT | SiNホト前 | D1AS8 | D1AS8 | - | - | - | - | - | Si小片×1 | 3 | 3C | 3 | 44 | 338 | 338 | OK | [6 empty] | 224 | 97.8 | OK |  | 2.353 | [10 empty] | 3.733333 | #REF! | #REF! | 85.86667 | 89.6 | 3069.333
| 2025-03-10 | 高橋翔 | HL13B5-BT | SiNホト前 | D1AS9 | D1AS9 | - | - | - | - | - | Si小片×1 | 3 | 3C | 3 | 44 | 338 | 338 | OK | [6 empty] | 224 | 111.4 | OK |  | 2.375 | [10 empty] | 3.733333 | #REF! | #REF! | 89.6 | 93.33333 | 3073.067
| 2025-03-10 | 高橋翔 | HL13B5-BT | SiNホト前 | D1ASA | D1ASA | - | - | - | - | - | Si小片×1 | 3 | 3C | 3 | 44 | 338 | 338 | OK | [6 empty] | 224 | 95.9 | OK |  | 2.362 | [10 empty] | 3.733333 | #REF! | #REF! | 93.33333 | 97.06667 | 3076.8
| 2025-03-10 | 高橋翔 | HL13B5-BT | SiNホト前 | D1ASF | D1ASF | - | - | - | - | - | Si小片×1 | 3 | 3C | 3 | 44 | 338 | 338 | OK | [6 empty] | 224 | 113.1 | OK |  | 2.344 | [10 empty] | 3.733333 | #REF! | #REF! | 97.06667 | 100.8 | 3080.533
| 2025-03-10 | 高橋翔 | HL13B5-BT | SiNホト前 | D1ASG | D1ASG | - | - | - | - | - | Si小片×1 | 3 | 3C | 3 | 44 | 338 | 338 | OK | [6 empty] | 224 | 112 | OK |  | 2.378 | [10 empty] | 3.733333 | #REF! | #REF! | 100.8 | 104.5333 | 3084.267
| 2025-03-10 | 高橋翔 | HL13B5-BT | SiNホト前 | D1ASH | D1ASH | - | - | - | - | - | Si小片×1 | 3 | 3C | 3 | 44 | 338 | 338 | OK | [6 empty] | 224 | 95.6 | OK |  | 2.344 | [10 empty] | 3.733333 | #REF! | #REF! | 104.5333 | 108.2667 | 3088
| 2025-03-10 | 高橋翔 | HL13B5-BT | SiNホト前 | D1ASJ | D1ASJ | - | - | - | - | - | Si小片×1 | 3 | 3C | 3 | 44 | 338 | 338 | OK | [6 empty] | 224 | 96.6 | OK |  | 2.347 | [10 empty] | 3.733333 | #REF! | #REF! | 108.2667 | 112 | 3091.733
| 2025-03-10 | 高橋翔 | HL13B5-BT | SiNホト前 | D1ASL | D1ASL | - | - | - | - | - | Si小片×1 | 3 | 3C | 3 | 44 | 338 | 338 | OK | [6 empty] | 224 | 111.6 | OK |  | 2.379 | [10 empty] | 3.733333 | #REF! | #REF! | 112 | 115.7333 | 3095.467
| 2025-03-10 | 高橋翔 | HL13B5-BT | SiNホト前 | D1ASM | D1ASM | - | - | - | - | - | Si小片×1 | 3 | 3C | 3 | 44 | 338 | 338 | OK | [6 empty] | 224 | 112 | OK |  | 2.376 | [10 empty] | 3.733333 | #REF! | #REF! | 115.7333 | 119.4667 | 3099.2
| 2025-03-10 | 高橋翔 | HL13B5-BT | SiNホト前 | D1ASN | D1ASN | - | - | - | - | - | Si小片×1 | 3 | 3C | 3 | 44 | 338 | 338 | OK | [6 empty] | 224 | 97 | OK |  | 2.35 | [10 empty] | 3.733333 | #REF! | #REF! | 119.4667 | 123.2 | 3102.933
| 2025-03-10 | 有木 | HL13B5-BT | SiNホト前 | D1ASP | D1ASP | - | - | - | - | - | Si小片×1 | 3 | 3C | 3 | 44 | 338 | 338 | OK | [6 empty] | 224 | 112 | OK |  | 2.378 | [10 empty] | 3.733333 | #REF! | #REF! | 123.2 | 126.9333 | 3106.667
| 2025-03-10 | 有木 | HL13B5-BT | SiNホト前 | D1ASQ | D1ASQ | - | - | - | - | - | Si小片×1 | 3 | 3C | 3 | 44 | 338 | 338 | OK | [6 empty] | 224 | 113.7 | OK |  | 2.382 | [10 empty] | 3.733333 | #REF! | #REF! | 126.9333 | 130.6667 | 3110.4
| 2025-03-10 | 有木 | HL13B5-BT | SiNホト前 | D1ASR | D1ASR | - | - | - | - | - | Si小片×1 | 3 | 3C | 3 | 44 | 338 | 338 | OK | [6 empty] | 224 | 96.6 | OK |  | 2.346 | [10 empty] | 3.733333 | #REF! | #REF! | 130.6667 | 134.4 | 3114.133
| 2025-03-10 | 有木 | HL13B5-BT | SiNホト前 | D1ASS | D1ASS | - | - | - | - | - | Si小片×1 | 3 | 3C | 3 | 44 | 338 | 338 | OK | [6 empty] | 224 | 112.4 | OK |  | 2.382 | [10 empty] | 3.733333 | #REF! | #REF! | 134.4 | 138.1333 | 3117.867
| 2025-03-10 | 太田 | HL13B5-BT | SiNホト前 | DEA17 | DEA17 | - | - | - | - | - | Si小片×1 | 3 | 3C | 3 | 44 | 338 | 338 | OK | [6 empty] | 224 | 111.9 | OK |  | 2.374 | [10 empty] | 3.733333 | #REF! | #REF! | 138.1333 | 141.8667 | 3121.6
| 2025-03-10 | 太田 | HL13B5-BT | SiNホト前 | DEA18 | DEA18 | - | - | - | - | - | Si小片×1 | 3 | 3C | 3 | 44 | 338 | 338 | OK | [6 empty] | 224 | 97.6 | OK |  | 2.344 | [10 empty] | 3.733333 | #REF! | #REF! | 141.8667 | 145.6 | 3125.333
| 2025-03-10 | 太田 | HL13B5-BT | SiNホト前 | DEA1W | DEA1W | - | - | - | - | - | Si小片×1 | 3 | 3C | 3 | 44 | 338 | 338 | OK | [6 empty] | 224 | 96 | OK |  | 2.345 | [10 empty] | 3.733333 | #REF! | #REF! | 145.6 | 149.3333 | 3129.067
| 2025-03-10 | 太田 | HL13B5-BT | SiNホト前 | DEA1X | DEA1X | - | - | - | - | - | Si小片×1 | 3 | 3C | 3 | 44 | 338 | 338 | OK | [6 empty] | 224 | 112.8 | OK |  | 2.382 | [10 empty] | 3.733333 | #REF! | #REF! | 149.3333 | 153.0667 | 3132.8
| 2025-03-10 | 太田 | HL13B5-BT | SiNホト前 | DEA1Y | DEA1Y | - | - | - | - | - | Si小片×1 | 3 | 3C | 3 | 44 | 338 | 338 | OK | [6 empty] | 224 | 111.3 | OK |  | 2.378 | [10 empty] | 3.733333 | #REF! | #REF! | 153.0667 | 156.8 | 3136.533
| 2025-03-10 | 太田 | HL13B5-BT | SiNホト前 | DEA1Z | DEA1Z | - | - | - | - | - | Si小片×1 | 3 | 3C | 3 | 44 | 338 | 338 | OK | [6 empty] | 224 | 96.6 | OK |  | 2.346 | [10 empty] | 3.733333 | #REF! | #REF! | 156.8 | 160.5333 | 3140.267
| 2025-03-10 | 太田 | HL13B5-BT | SiNホト前 | DEA20 | DEA20 | - | - | - | - | - | Si小片×1 | 3 | 3C | 3 | 44 | 338 | 338 | OK | [6 empty] | 224 | 96 | OK |  | 2.342 | [10 empty] | 3.733333 | #REF! | #REF! | 160.5333 | 164.2667 | 3144
| 2025-03-10 | 太田 | HL13B5-BT | SiNホト前 | DEA21 | DEA21 | - | - | - | - | - | Si小片×1 | 3 | 3C | 3 | 44 | 338 | 338 | OK | [6 empty] | 224 | 95.9 | OK |  | 2.347 | [10 empty] | 3.733333 | #REF! | #REF! | 164.2667 | 168 | 3147.733
| 2025-03-10 | 太田 | HL13B5-BT | SiNホト前 | DFA1E | DFA1E | - | - | - | - | - | Si小片×1 | 3 | 3C | 3 | 44 | 338 | 338 | OK | [6 empty] | 224 | 112.2 | OK |  | 2.384 | [10 empty] | 3.733333 | #REF! | #REF! | 168 | 171.7333 | 3151.467
| 2025-03-10 | 太田 | HL13B5-BT | SiNホト前 | DFA1F | DFA1F | - | - | - | - | - | Si小片×1 | 3 | 3C | 3 | 44 | 338 | 338 | OK | [6 empty] | 224 | 113.1 | OK |  | 2.381 | [10 empty] | 3.733333 | #REF! | #REF! | 171.7333 | 175.4667 | 3155.2
| 2025-03-10 | 太田 | HL13B5-BT | SiNホト前 | DFA1G | DFA1G | - | - | - | - | - | Si小片×1 | 3 | 3C | 3 | 44 | 338 | 338 | OK | [6 empty] | 224 | 96.6 | OK |  | 2.349 | [10 empty] | 3.733333 | #REF! | #REF! | 175.4667 | 179.2 | 3158.933
| 2025-03-11 | 高橋翔 | HL13B5-BT | SiNホト前 | DFA1H | DFA1H | - | - | - | - | - | Si小片×1 | 3 | 3C | 3 | 44 | 338 | 338 | OK | [6 empty] | 224 | 111.8 | OK |  | 2.384 | [10 empty] | 3.733333 | #REF! | #REF! | 179.2 | 182.9333 | 3162.667
| 2025-03-11 | 高橋翔 | HL13B5-BT | SiNホト前 | DHA4Q | DHA4Q | - | - | - | - | - | Si小片×1 | 3 | 3C | 3 | 44 | 338 | 338 | OK | [6 empty] | 224 | 112.2 | OK |  | 2.379 | [10 empty] | 3.733333 | #REF! | #REF! | 182.9333 | 186.6667 | 3166.4
| 2025-03-11 | 高橋翔 | HL13B5-BT | SiNホト前 | DHA4S | DHA4S | - | - | - | - | - | Si小片×1 | 3 | 3C | 3 | 44 | 338 | 338 | OK | [6 empty] | 224 | 98 | OK |  | 2.348 | [10 empty] | 3.733333 | #REF! | #REF! | 186.6667 | 190.4 | 3170.133
| 2025-03-11 | 高橋翔 | HL13B5-BT | SiNホト前 | DHA4W | DHA4W | - | - | - | - | - | Si小片×1 | 3 | 3C | 3 | 44 | 338 | 338 | OK | [6 empty] | 224 | 111.8 | OK |  | 2.378 | [10 empty] | 3.733333 | #REF! | #REF! | 190.4 | 194.1333 | 3173.867
| 2025-03-11 | 高橋翔 | HL13B5-BT | SiNホト前 | DHA4X | DHA4X | - | - | - | - | - | Si小片×1 | 3 | 3C | 3 | 44 | 338 | 338 | OK | [6 empty] | 224 | 111.8 | OK |  | 2.379 | [10 empty] | 3.733333 | #REF! | #REF! | 194.1333 | 197.8667 | 3177.6
| 2025-03-11 | 藤本 | ﾄﾚｲ切り替え | - | 空焼き/空ﾃﾞﾎﾟ(4A) | [7 empty] | 8 | 3A |  |  | 359 | 359 | OK | [6 empty] | 0 | [14 empty] | 3.733333 | #REF! | #REF! | 194.1333 | 197.8667 | 3177.6
| 2025-03-11 | 清水 |  | SiNホト前 | TESTDEPO | [6 empty] | 小片×1 | 24 | 3A | 5 | 30 | 370 | 370 | OK | [6 empty] | 330 |  |  | 108.8 | 1.9308 | [10 empty] | 3.733333 | #REF! | #REF! | 194.1333 | 203.3667 | 3183.1
| 2025-03-11 | 清水 | PINPD | SiNホト前 | RH001/002/003 | RH001 | RH002 |  |  |  | RH003 | 小片×２ | 24 | 3A | 3 | 37 | 370 | 370 | OK | [6 empty] | 217 |  |  | 66.4 | 1.9308 | 65.1 | 35.2 | 29.9 | [7 empty] | 3.733333 | #REF! | #REF! | 194.1333 | 206.9833 | 3186.717
| 2025-03-12 | 清水 |  |  | チャンバークリーニング | [7 empty] | 38 | ｱﾙﾐﾅ | 113 | 0 | 200 | 200 | OK | [6 empty] | 0 | [14 empty] | 0 | #REF! | #REF! | 0 | 0 | 3186.717 | クリーニング113分 LOAD：75%→73%、PHASE：15%→15%
| 2025-03-12 | 清水 |  |  | チャンバークリーニング | [7 empty] | 38 | ｱﾙﾐﾅ | 113 | 0 | 200 | 200 | OK | [6 empty] | 0 | [14 empty] | 0 | #REF! | #REF! | 0 | 0 | 3186.717 | クリーニング113分 LOAD：72%→64%、PHASE：15%→15%
| 2025-03-12 | 清水 |  |  | 空焼き/3C | [7 empty] | 6 | 3C | 30 | 0 | 359 | 359 | OK | [21 empty] | 0 | #REF! | #REF! | 0 | 0 | 3186.717
| 2025-03-12 | 清水 |  |  | KARADEPO(ﾄﾚｲ3C×1枚) | [7 empty] | 1 | 3C | 60 | 0 | 359 | 359 | [7 empty] | 3600 | [14 empty] | 0 | #REF! | #REF! | 60 | 0 | 3246.717
| 2025-03-12 | 藤本 |  |  | 空焼き/2A | [7 empty] | 6 | A | 30 | 0 | 359 | 359 | [22 empty] | 0 | #REF! | #REF! | 60 | 0 | 3246.717
| 2025-03-12 | 藤本 |  |  | KARADEPO(ﾄﾚｲA×1枚) | [7 empty] | 1 | A | 60 | 0 | 359 | 359 | [7 empty] | 3600 | [14 empty] | 60 | #REF! | #REF! | 60 | 0 | 3306.717
| 2025-03-12 | 藤本 |  |  | KARADEPO(ﾄﾚｲA×1枚) | [7 empty] | 1 | A | 60 | 0 | 359 | 359 | [7 empty] | 3600 | [14 empty] | 120 | #REF! | #REF! | 60 | 0 | 3366.717
| 2025-03-12 | 藤本 |  |  | KARADEPO(ﾄﾚｲA×1枚) | [7 empty] | 1 | A | 60 | 0 | 359 | 359 | [7 empty] | 3600 | [14 empty] | 180 | #REF! | #REF! | 0 | 0 | 3426.717
| 2025-03-12 | 藤本 |  |  | KARADEPO(ﾄﾚｲA×1枚) | [7 empty] | 1 | A | 60 | 0 | 359 | 359 | [7 empty] | 3600 | [14 empty] | 0 | #REF! | #REF! | 0 | 0 | 3486.717
| 2025-03-12 | 高橋翔 |  |  | テスト(338.0℃) | - | - | - | - | - | Si | Si小片×2 | 3 | A | 3 | 44 | 338 | 338 | OK | [6 empty] | 224 |  | - | 109.8 | 2.377 | 109.5 | 98.5 | 11 | -2519.5 | -1507.2 | -2512.7 | -1661.8 | 1012.3 | 850.9 | 29.41071 | 3.733333 | #REF! | #REF! | 0 | 3.733333 | 3490.45
| 2025-03-12 | 高橋翔 | HL13B5-BT | SiNホト前 | DFA1J | DFA1J | - | - | - | - | - | Si小片×1 | 3 | 3C | 3 | 44 | 338 | 338 | OK | [6 empty] | 224 | 111.7 | OK |  | 2.382 | [10 empty] | 3.733333 | #REF! | #REF! | 3.733333 | 7.466667 | 3494.183
| 2025-03-12 | 高橋翔 | HL13B5-BT | SiNホト前 | DFA1K | DFA1K | - | - | - | - | - | Si小片×1 | 3 | 3C | 3 | 44 | 338 | 338 | OK | [6 empty] | 224 | 96.9 | OK |  | 2.352 | [10 empty] | 3.733333 | #REF! | #REF! | 7.466667 | 11.2 | 3497.917
| 2025-03-12 | 太田 | HL13B5-BT | SiNホト前 | DFA1L | DFA1L | - | - | - | - | - | Si小片×1 | 3 | 3C | 3 | 44 | 338 | 338 | OK | [6 empty] | 224 | 111.9 | OK |  | 2.276 | [10 empty] | 3.733333 | #REF! | #REF! | 11.2 | 14.93333 | 3501.65
| 2025-03-12 | 太田 | HL13B5-BT | SiNホト前 | DFA1M | DFA1M | - | - | - | - | - | Si小片×1 | 3 | 3C | 3 | 44 | 338 | 338 | OK | [6 empty] | 224 | 97 | OK |  | 2.35 | [10 empty] | 3.733333 | #REF! | #REF! | 14.93333 | 18.66667 | 3505.383
| 2025-03-12 | 太田 | HL13BFCP-BT | SiNホト前 | SN302 | SN302 | - | - | - | - | - | Si小片×1 | 3 | 3C | 3 | 44 | 338 | 338 | OK | [6 empty] | 224 | 111.4 | OK |  | 2.385 | [10 empty] | 3.733333 | #REF! | #REF! | 18.66667 | 22.4 | 3509.117
| 2025-03-12 | 太田 | HL13BFCP-BT | SiNホト前 | SN303 | SN303 | - | - | - | - | - | Si小片×1 | 3 | 3C | 3 | 44 | 338 | 338 | OK | [6 empty] | 224 | 112.6 | OK |  | 2.364 | [10 empty] | 3.733333 | #REF! | #REF! | 22.4 | 26.13333 | 3512.85
| 2025-03-12 | 太田 | HL13BFCP-BT | SiNホト前 | SN304 | SN304 | - | - | - | - | - | Si小片×1 | 3 | 3C | 3 | 44 | 338 | 338 | OK | [6 empty] | 224 | 112.6 | OK |  | 2.392 | [10 empty] | 3.733333 | #REF! | #REF! | 26.13333 | 29.86667 | 3516.583
| 2025-03-12 | 太田 | HL13BFCP-BT | SiNホト前 | SN305 | SN305 | - | - | - | - | - | Si小片×1 | 3 | 3C | 3 | 44 | 338 | 338 | OK | [6 empty] | 224 | 111.6 | OK |  | 2.186 | [10 empty] | 3.733333 | #REF! | #REF! | 29.86667 | 33.6 | 3520.317
| 2025-03-12 | 太田 | HL13B5-BT | SiNホト前 | DFA1N | DFA1N | - | - | - | - | - | Si小片×1 | 3 | 3C | 3 | 44 | 338 | 338 | OK | [6 empty] | 224 | 112.7 | OK |  | 2.384 | [10 empty] | 3.733333 | #REF! | #REF! | 33.6 | 37.33333 | 3524.05
| 2025-03-12 | 太田 | HL13B5-BT | SiNホト前 | DFA1P | DFA1P | - | - | - | - | - | Si小片×1 | 3 | 3C | 3 | 44 | 338 | 338 | OK | [6 empty] | 224 | 111.5 | OK |  | 2.38 | [10 empty] | 3.733333 | #REF! | #REF! | 37.33333 | 41.06667 | 3527.783
| 2025-03-12 | 太田 | HL13B5-BT | SiNホト前 | DFA1Q | DFA1Q | - | - | - | - | - | Si小片×1 | 3 | 3C | 3 | 44 | 338 | 338 | OK | [6 empty] | 224 | 111 | OK |  | 2.379 | [10 empty] | 3.733333 | #REF! | #REF! | 41.06667 | 44.8 | 3531.517
| 2025-03-12 | 太田 | HL13B5-BT | SiNホト前 | DFA1R | DFA1R | - | - | - | - | - | Si小片×1 | 3 | 3C | 3 | 44 | 338 | 338 | OK | [6 empty] | 224 | 111.4 | OK |  | 2.385 | [10 empty] | 3.733333 | #REF! | #REF! | 44.8 | 48.53333 | 3535.25
| 2025-03-12 | 太田 | HL13B5-BT | SiNホト前 | DEA26 | DEA26 | - | - | - | - | - | Si小片×1 | 3 | 3C | 3 | 44 | 338 | 338 | OK | [6 empty] | 224 | 113.2 | OK |  | 2.39 | [10 empty] | 3.733333 | #REF! | #REF! | 48.53333 | 52.26667 | 3538.983
| 2025-03-12 | 太田 | HL13B5-BT | SiNホト前 | DEA27 | DEA27 | - | - | - | - | - | Si小片×1 | 3 | 3C | 3 | 44 | 338 | 338 | OK | [6 empty] | 224 | 112.2 | OK |  | 2.394 | [10 empty] | 3.733333 | #REF! | #REF! | 52.26667 | 56 | 3542.717
| 2025-03-12 | 太田 | HL13B5-BT | SiNホト前 | DEA28 | DEA28 | - | - | - | - | - | Si小片×1 | 3 | 3C | 3 | 44 | 338 | 338 | OK | [6 empty] | 224 | 111.6 | OK |  | 2.377 | [10 empty] | 3.733333 | #REF! | #REF! | 56 | 59.73333 | 3546.45
| 2025-03-12 | 太田 | HL13B5-BT | SiNホト前 | DEA29 | DEA29 | - | - | - | - | - | Si小片×1 | 3 | 3C | 3 | 44 | 338 | 338 | OK | [6 empty] | 224 | 113.2 | OK |  | 2.387 | [10 empty] | 3.733333 | #REF! | #REF! | 59.73333 | 63.46667 | 3550.183
| 2025-03-13 | 渡部 | HL13B8-BT | SiNホト前 | NU393 | N393 | - | - | - | - | - | Si小片×1 | 3 | 3C | 3 | 44 | 338 | 338 | OK | [6 empty] | 224 | 97 | OK |  | 2.354 | [10 empty] | 3.733333 | #REF! | #REF! | 63.46667 | 67.2 | 3553.917
| 2025-03-13 | 渡部 | HL13B8-BT | SiNホト前 | NU394 | NU394 | - | - | - | - | - | Si小片×1 | 3 | 3C | 3 | 44 | 338 | 338 | OK | [6 empty] | 224 | 112 | OK |  | 2.381 | [10 empty] | 3.733333 | #REF! | #REF! | 67.2 | 70.93333 | 3557.65
| 2025-03-13 | 渡部 | HL13B8-BT | SiNホト前 | NU395 | NU395 | - | - | - | - | - | Si小片×1 | 3 | 3C | 3 | 44 | 338 | 338 | OK | [6 empty] | 224 | 97.3 | OK |  | 2.334 | [10 empty] | 3.733333 | #REF! | #REF! | 70.93333 | 74.66667 | 3561.383
| 2025-03-13 | 渡部 | HL13B8-BT | SiNホト前 | NU396 | NU396 | - | - | - | - | - | Si小片×1 | 3 | 3C | 3 | 44 | 338 | 338 | OK | [6 empty] | 224 | 97.9 | OK |  | 2.35 | [10 empty] | 3.733333 | #REF! | #REF! | 74.66667 | 78.4 | 3565.117
| 2025-03-13 | 渡部 | HL13B8-BT | SiNホト前 | NT320 | NT320 | - | - | - | - | - | Si小片×1 | 3 | 3C | 3 | 44 | 338 | 338 | OK | [6 empty] | 224 | 113.1 | OK |  | 2.391 | [10 empty] | 3.733333 | #REF! | #REF! | 78.4 | 82.13333 | 3568.85
| 2025-03-13 | 渡部 | HL13B8-BT | SiNホト前 | NT321 | NT321 | - | - | - | - | - | Si小片×1 | 3 | 3C | 3 | 44 | 338 | 338 | OK | [6 empty] | 224 | 111.5 | OK |  | 2.382 | [10 empty] | 3.733333 | #REF! | #REF! | 82.13333 | 85.86667 | 3572.583
| 2025-03-13 | 渡部 | HL13B8-BT | SiNホト前 | NT322 | NT322 | - | - | - | - | - | Si小片×1 | 3 | 3C | 3 | 44 | 338 | 338 | OK | [6 empty] | 224 | 112.2 | OK |  | 2.379 | [10 empty] | 3.733333 | #REF! | #REF! | 85.86667 | 89.6 | 3576.317
| 2025-03-13 | 渡部 | HL13B5-BT | SiNホト前 | DEA2A | DEA2A | - | - | - | - | - | Si小片×1 | 3 | 3C | 3 | 44 | 338 | 338 | OK | [6 empty] | 224 | 112.9 | OK |  | 2.381 | [10 empty] | 3.733333 | #REF! | #REF! | 89.6 | 93.33333 | 3580.05
| 2025-03-13 | 渡部 | HL13B5-BT | SiNホト前 | DEA22 | DEA22 | - | - | - | - | - | Si小片×1 | 3 | 3C | 3 | 44 | 338 | 338 | OK | [6 empty] | 224 | 96.9 | OK |  | 2.35 | [10 empty] | 3.733333 | #REF! | #REF! | 93.33333 | 97.06667 | 3583.783
| 2025-03-13 | 渡部 | HL13B5-BT | SiNホト前 | DEA2E | DEA2E | - | - | - | - | - | Si小片×1 | 3 | 3C | 3 | 44 | 338 | 338 | OK | [6 empty] | 224 | 97.8 | OK |  | 2.35 | [10 empty] | 3.733333 | #REF! | #REF! | 97.06667 | 100.8 | 3587.517
| 2025-03-13 | 渡部 | HL13B5-BT | SiNホト前 | DEA2F | DEA2F | - | - | - | - | - | Si小片×1 | 3 | 3C | 3 | 44 | 338 | 338 | OK | [6 empty] | 224 | 113.3 | OK |  | 2.388 | [10 empty] | 3.733333 | #REF! | #REF! | 100.8 | 104.5333 | 3591.25
| 2025-03-13 | 渡部 | HL13B5-BT | SiNホト前 | DEA2G | DEA2G | - | - | - | - | - | Si小片×1 | 3 | 3C | 3 | 44 | 338 | 338 | OK | [6 empty] | 224 | 96.9 | OK |  | 2.352 | [10 empty] | 3.733333 | #REF! | #REF! | 104.5333 | 108.2667 | 3594.983
| 2025-03-13 | 渡部 | HL13B5-BT | SiNホト前 | DEA2H | DEA2H | - | - | - | - | - | Si小片×1 | 3 | 3C | 3 | 44 | 338 | 338 | OK | [6 empty] | 224 | 112.6 | OK |  | 2.381 | [10 empty] | 3.733333 | #REF! | #REF! | 108.2667 | 112 | 3598.717
| 2025-03-13 | 渡部 | HL13B8-BT | SiNホト前 | NS309 | NS309 | - | - | - | - | - | Si小片×1 | 3 | 3C | 3 | 44 | 338 | 338 | OK | [6 empty] | 224 | 97.7 | OK |  | 2.347 | [10 empty] | 3.733333 | #REF! | #REF! | 112 | 115.7333 | 3602.45
| 2025-03-13 | 渡部 | HL13B8-BT | SiNホト前 | NS315 | NS315 | - | - | - | - | - | Si小片×1 | 3 | 3C | 3 | 44 | 338 | 338 | OK | [6 empty] | 224 | 112.7 | OK |  | 2.381 | [10 empty] | 3.733333 | #REF! | #REF! | 115.7333 | 119.4667 | 3606.183
| 2025-03-13 | 渡部 | HL13B8-BT | SiNホト前 | NS316 | NS316 | - | - | - | - | - | Si小片×1 | 3 | 3C | 3 | 44 | 338 | 338 | OK | [6 empty] | 224 | 111.2 | OK |  | 2.374 | [10 empty] | 3.733333 | #REF! | #REF! | 119.4667 | 123.2 | 3609.917
| 2025-03-13 | 渡部 | HL13B5-BT | SiNホト前 | DFA1T | DFA1T | - | - | - | - | - | Si小片×1 | 3 | 3C | 3 | 44 | 338 | 338 | OK | [6 empty] | 224 | 112.9 | OK |  | 2.3806 | [10 empty] | 3.733333 | #REF! | #REF! | 123.2 | 126.9333 | 3613.65
| 2025-03-13 | 久保木 | HL13B5-BT | SiNホト前 | DFA1U | DFA1U | - | - | - | - | - | Si小片×1 | 3 | 3C | 3 | 44 | 338 | 338 | OK | [6 empty] | 224 | 111.1 | OK |  | 2.376 | [10 empty] | 3.733333 | #REF! | #REF! | 126.9333 | 130.6667 | 3617.383
| 2025-03-13 | 久保木 | HL13B8-BT | SiNホト前 | NT334 | NT334 | - | - | - | - | - | Si小片×1 | 3 | 3C | 3 | 44 | 338 | 338 | OK | [6 empty] | 224 | 96.4 | OK |  | 2.3442 | [10 empty] | 3.733333 | #REF! | #REF! | 130.6667 | 134.4 | 3621.117
| 2025-03-13 | 久保木 | HL13B8-BT | SiNホト前 | NT335 | NT335 | - | - | - | - | - | Si小片×1 | 3 | 3C | 3 | 44 | 338 | 338 | OK | [6 empty] | 224 | 97.4 | OK |  | 2.3492 | [10 empty] | 3.733333 | #REF! | #REF! | 134.4 | 138.1333 | 3624.85
| 2025-03-13 | 久保木 | HL13B8-BT | SiNホト前 | NT336 | NT336 | - | - | - | - | - | Si小片×1 | 3 | 3C | 3 | 44 | 338 | 338 | OK | [6 empty] | 224 | 96.8 | OK |  | 2.354 | [10 empty] | 3.733333 | #REF! | #REF! | 138.1333 | 141.8667 | 3628.583
| 2025-03-13 | 久保木 | HL13B8-BT | SiNホト前 | NT337 | NT337 | - | - | - | - | - | Si小片×1 | 3 | 3C | 3 | 44 | 338 | 338 | OK | [6 empty] | 224 | 97.6 | OK |  | 2.3585 | [10 empty] | 3.733333 | #REF! | #REF! | 141.8667 | 145.6 | 3632.317
| 2025-03-13 | 久保木 | HL13B5-BT | SiNホト前 | D1ATM | D1ATM | - | - | - | - | - | Si小片×1 | 3 | 3C | 3 | 44 | 338 | 338 | OK | [6 empty] | 224 | 98.7 | OK |  | 2.3527 | [10 empty] | 3.733333 | #REF! | #REF! | 145.6 | 149.3333 | 3636.05
| 2025-03-13 | 久保木 | HL13B5-BT | SiNホト前 | D1ATN | D1ATN | - | - | - | - | - | Si小片×1 | 3 | 3C | 3 | 44 | 338 | 338 | OK | [6 empty] | 224 | 95.7 | OK |  | 2.3484 | [10 empty] | 3.733333 | #REF! | #REF! | 149.3333 | 153.0667 | 3639.783
| 2025-03-13 | 久保木 | HL13B5-BT | SiNホト前 | D1ATQ | D1ATQ | - | - | - | - | - | Si小片×1 | 3 | 3C | 3 | 44 | 338 | 338 | OK | [6 empty] | 224 | 96.4 | OK |  | 2.3354 | [10 empty] | 3.733333 | #REF! | #REF! | 153.0667 | 156.8 | 3643.517
| 2025-03-14 | 久保木 | HL13B5-BT | SiNホト前 | DFA1W | DFA1W | - | - | - | - | - | Si小片×1 | 3 | 3C | 3 | 44 | 338 | 338 | OK | [6 empty] | 224 | 97.3 | OK |  | 2.352 | [10 empty] | 3.733333 | #REF! | #REF! | 156.8 | 160.5333 | 3647.25
| 2025-03-14 | 久保木 | HL13B5-BT | SiNホト前 | DFA1X | DFA1X | - | - | - | - | - | Si小片×1 | 3 | 3C | 3 | 44 | 338 | 338 | OK | [6 empty] | 224 | 99.2 | OK |  | 2.3566 | [10 empty] | 3.733333 | #REF! | #REF! | 160.5333 | 164.2667 | 3650.983
| 2025-03-14 | 久保木 | HL13B5-BT | SiNホト前 | DFA1Y | DFA1Y | - | - | - | - | - | Si小片×1 | 3 | 3C | 3 | 44 | 338 | 338 | OK | [6 empty] | 224 | 95.6 | OK |  | 2.354 | [10 empty] | 3.733333 | #REF! | #REF! | 164.2667 | 168 | 3654.717
| 2025-03-14 | 久保木 | HL13B5-BT | SiNホト前 | D1ATH | D1ATH | - | - | - | - | - | Si小片×1 | 3 | 3C | 3 | 44 | 338 | 338 | OK | [6 empty] | 224 | 96.6 | OK |  | 2.3507 | [10 empty] | 3.733333 | #REF! | #REF! | 168 | 171.7333 | 3658.45
| 2025-03-14 | 久保木 | HL13B5-BT | SiNホト前 | D1ATJ | D1ATJ | - | - | - | - | - | Si小片×1 | 3 | 3C | 3 | 44 | 338 | 338 | OK | [6 empty] | 224 | 97.2 | OK |  | 2.3513 | [10 empty] | 3.733333 | #REF! | #REF! | 171.7333 | 175.4667 | 3662.183
| 2025-03-14 | 久保木 | HL13B5-BT | SiNホト前 | D1ATK | D1ATK | - | - | - | - | - | Si小片×1 | 3 | 3C | 3 | 44 | 338 | 338 | OK | [6 empty] | 224 | 99.2 | OK |  | 2.3584 | [10 empty] | 3.733333 | #REF! | #REF! | 175.4667 | 179.2 | 3665.917
| 2025-03-14 | 久保木 | HL13B5-BT | SiNホト前 | D1ATL | D1ATL | - | - | - | - | - | Si小片×1 | 3 | 3C | 3 | 44 | 338 | 338 | OK | [6 empty] | 224 | 96.7 | OK |  | 2.3471 | [10 empty] | 3.733333 | #REF! | #REF! | 179.2 | 182.9333 | 3669.65
| 2025-03-14 | 久保木 | HL13B5-BT | SiNホト前 | D1ATZ | D1ATZ | - | - | - | - | - | Si小片×1 | 3 | 3C | 3 | 44 | 338 | 338 | OK | [6 empty] | 224 | 95.8 | OK |  | 2.3491 | [10 empty] | 3.733333 | #REF! | #REF! | 182.9333 | 186.6667 | 3673.383
| 2025-03-14 | 久保木 | HL13B5-BT | SiNホト前 | D1AU0 | D1AU0 | - | - | - | - | - | Si小片×1 | 3 | 3C | 3 | 44 | 338 | 338 | OK | [6 empty] | 224 | 97.2 | OK |  | 2.3491 | [10 empty] | 3.733333 | #REF! | #REF! | 186.6667 | 190.4 | 3677.117
| 2025-03-14 | 久保木 | HL13B5-BT | SiNホト前 | D1AU1 | D1AU1 | - | - | - | - | - | Si小片×1 | 3 | 3C | 3 | 44 | 338 | 338 | OK | [6 empty] | 224 | 111.6 | OK |  | 2.3764 | [10 empty] | 3.733333 | #REF! | #REF! | 190.4 | 194.1333 | 3680.85
| 2025-03-14 | 久保木 | HL13B5-BT | SiNホト前 | D1AU2 | D1AU2 | - | - | - | - | - | Si小片×1 | 3 | 3C | 3 | 44 | 338 | 338 | OK | [6 empty] | 224 | 96.5 | OK |  | 2.374 | [10 empty] | 3.733333 | #REF! | #REF! | 194.1333 | 197.8667 | 3684.583
| 2025-03-14 | 久保木 | HL13B5-BT | SiNホト前 | D1ATR | D1ATR | - | - | - | - | - | Si小片×1 | 3 | 3C | 3 | 44 | 338 | 338 | OK | [6 empty] | 224 | 114.6 | OK |  | 2.3798 | [10 empty] | 3.733333 | #REF! | #REF! | 197.8667 | 201.6 | 3688.317
| 2025-03-14 | 久保木 | HL13B5-BT | SiNホト前 | D1ATS | D1ATS | - | - | - | - | - | Si小片×1 | 3 | 3C | 3 | 44 | 338 | 338 | OK | [6 empty] | 224 | 96.6 | OK |  | 2.3484 | [10 empty] | 3.733333 | #REF! | #REF! | 201.6 | 205.3333 | 3692.05
| 2025-03-14 | 久保木 | HL13B5-BT | SiNホト前 | D1ATT | D1ATT | - | - | - | - | - | Si小片×1 | 3 | 3C | 3 | 44 | 338 | 338 | OK | [6 empty] | 224 | 96.9 | OK |  | 2.351 | [10 empty] | 3.733333 | #REF! | #REF! | 205.3333 | 209.0667 | 3695.783
| 2025-03-14 | 久保木 | HL13B5-BT | SiNホト前 | D1AU3 | D1AU3 | - | - | - | - | - | Si小片×1 | 3 | 3C | 3 | 44 | 338 | 338 | OK | [6 empty] | 224 | 98.5 | OK |  | 2.3506 | [10 empty] | 3.733333 | #REF! | #REF! | 209.0667 | 212.8 | 3699.517
| 2025-03-14 | 久保木 | HL13B5-BT | SiNホト前 | D1AU4 | D1AU4 | - | - | - | - | - | Si小片×1 | 3 | 3C | 3 | 44 | 338 | 338 | OK | [6 empty] | 224 | 96.1 | OK |  | 2.347 | [10 empty] | 3.733333 | #REF! | #REF! | 212.8 | 216.5333 | 3703.25
| 2025-03-14 | 久保木 | HL13B5-BT | SiNホト前 | D1AU5 | D1AU5 | - | - | - | - | - | Si小片×1 | 3 | 3C | 3 | 44 | 338 | 338 | OK | [6 empty] | 224 | 96.7 | OK |  | 2.3483 | [10 empty] | 3.733333 | #REF! | #REF! | 216.5333 | 220.2667 | 3706.983
| 2025-03-14 | 久保木 | HL13B5-BT | SiNホト前 | D1AU6 | D1AU6 | - | - | - | - | - | Si小片×1 | 3 | 3C | 3 | 44 | 338 | 338 | OK | [6 empty] | 224 | 113.2 | OK |  | 2.378 | [10 empty] | 3.733333 | #REF! | #REF! | 220.2667 | 224 | 3710.717
| 2025-03-14 | 渡部 | HL13B5-BT | SiNホト前 | D1AUB | D1AUB | - | - | - | - | - | Si小片×1 | 3 | 3C | 3 | 44 | 338 | 338 | OK | [6 empty] | 224 | 112.2 | OK |  | 2.389 | [10 empty] | 3.733333 | #REF! | #REF! | 224 | 227.7333 | 3714.45
| 2025-03-14 | 渡部 | HL13B5-BT | SiNホト前 | D1AUC | D1AUC | - | - | - | - | - | Si小片×1 | 3 | 3C | 3 | 44 | 338 | 338 | OK | [6 empty] | 224 | 112 | OK |  | 2.379 | [10 empty] | 3.733333 | #REF! | #REF! | 227.7333 | 231.4667 | 3718.183
| 2025-03-14 | 渡部 | HL13B5-BT | SiNホト前 | D1AUD | D1AUD | - | - | - | - | - | Si小片×1 | 3 | 3C | 3 | 44 | 338 | 338 | OK | [6 empty] | 224 | 112.9 | OK |  | 2.392 | [10 empty] | 3.733333 | #REF! | #REF! | 231.4667 | 235.2 | 3721.917
| 2025-03-14 | 渡部 | HL13B5-BT | SiNホト前 | D1AUE | D1AUE | - | - | - | - | - | Si小片×1 | 3 | 3C | 3 | 44 | 338 | 338 | OK | [6 empty] | 224 | 112.6 | OK |  | 2.395 | [10 empty] | 3.733333 | #REF! | #REF! | 235.2 | 238.9333 | 3725.65
| 2025-03-14 | 檜山 |  |  | チャンバークリーニング | [7 empty] | 38 | ｱﾙﾐﾅ | 130 | 0 | 200 | 200 | OK | [6 empty] | 0 | [14 empty] | 0 | #REF! | #REF! | 0 | 0 | 3725.65 | クリーニング130分 LOAD：76%→73%、PHASE：15%→15%
| 2025-03-14 | 檜山 |  |  | チャンバークリーニング | [7 empty] | 38 | ｱﾙﾐﾅ | 130 | 0 | 200 | 200 | OK | [6 empty] | 0 | [14 empty] | 0 | #REF! | #REF! | 0 | 0 | 3725.65 | クリーニング130分 LOAD：73%→64%、PHASE：15%→15%
| 2025-03-14 | 檜山 |  |  | 空焼き/3C | [7 empty] | 6 | 3C | 30 | 0 | 359 | 359 | OK | [21 empty] | 0 | #REF! | #REF! | 0 | 0 | 3725.65
| 2025-03-14 | 久保木 |  |  | KARADEPO(ﾄﾚｲ3C×1枚) | [7 empty] | 1 | 3C | 60 | 0 | 359 | 359 | OK | [6 empty] | 3600 | [14 empty] | 0 | #REF! | #REF! | 60 | 0 | 3785.65
| 2025-03-14 | 久保木 |  |  | 空焼き/2A | [7 empty] | 6 | A | 30 | 0 | 359 | 359 | OK | [21 empty] | 0 | #REF! | #REF! | 60 | 0 | 3785.65
| 2025-03-14 | 久保木 |  |  | KARADEPO(ﾄﾚｲA×1枚) | [7 empty] | 1 | A | 60 | 0 | 359 | 359 | OK | [6 empty] | 3600 | [14 empty] | 60 | #REF! | #REF! | 60 | 0 | 3845.65
| 2025-03-14 | 久保木 |  |  | KARADEPO(ﾄﾚｲA×1枚) | [7 empty] | 1 | A | 60 | 0 | 359 | 359 | [7 empty] | 3600 | [14 empty] | 120 | #REF! | #REF! | 60 | 0 | 3905.65
| 2025-03-14 | 久保木 |  |  | KARADEPO(ﾄﾚｲA×1枚) | [7 empty] | 1 | A | 60 | 0 | 359 | 359 | [7 empty] | 3600 | [14 empty] | 180 | #REF! | #REF! | 0 | 0 | 3965.65
| 2025-03-14 | 久保木 |  |  | KARADEPO(ﾄﾚｲA×1枚) | [7 empty] | 1 | A | 60 | 0 | 359 | 359 | [7 empty] | 3600 | [14 empty] | 0 | #REF! | #REF! | 0 | 0 | 4025.65
| 2025-03-15 | 久保木 |  |  | テスト(338.0℃) | - | - | - | - | - | Si | Si小片×2 | 3 | A | 3 | 44 | 338 | 338 | OK | [6 empty] | 224 |  | - | 111.5 | 2.3841 | 112 | 98.8 | 13.2 | -5400.18 | -5111.762 | -2783.87 | -1803.159 | 288.418 | 980.711 | 29.86607 | 3.733333 | #REF! | #REF! | 0 | 3.733333 | 4029.383
| 2025-03-15 | 鈴木 | HL13B5-BT | SiNホト前 | D1AU7 | D1AU7 | - | - | - | - | - | Si小片×1 | 3 | 3C | 3 | 44 | 338 | 338 | OK | [6 empty] | 224 | 110.8 | OK |  | 2.3829 | [10 empty] | 3.733333 | #REF! | #REF! | 3.733333 | 7.466667 | 4033.117
| 2025-03-15 | 市島 | HL13B5-BT | SiNホト前 | D1AU8 | D1AU8 | - | - | - | - | - | Si小片×1 | 3 | 3C | 3 | 44 | 338 | 338 | OK | [6 empty] | 224 | 96.1 | OK |  | 2.3549 | [10 empty] | 3.733333 | #REF! | #REF! | 7.466667 | 11.2 | 4036.85
| 2025-03-15 | 市島 | HL13B5-BT | SiNホト前 | D1AU9 | D1AU9 | - | - | - | - | - | Si小片×1 | 3 | 3C | 3 | 44 | 338 | 338 | OK | [6 empty] | 224 | 96.5 | OK |  | 2.3513 | [10 empty] | 3.733333 | #REF! | #REF! | 11.2 | 14.93333 | 4040.583
| 2025-03-15 | 市島 | HL13B5-BT | SiNホト前 | D1AUA | D1AUA | - | - | - | - | - | Si小片×1 | 3 | 3C | 3 | 44 | 338 | 338 | OK | [6 empty] | 224 | 96.1 | OK |  | 2.352 | [10 empty] | 3.733333 | #REF! | #REF! | 14.93333 | 18.66667 | 4044.317
| 2025-03-15 | 渡部 | HL13B5-BT | SiNホト前 | D1AUF | D1AUF | - | - | - | - | - | Si小片×1 | 3 | 3C | 3 | 44 | 338 | 338 | OK | [6 empty] | 224 | 111.1 | OK |  | 2.394 | [10 empty] | 3.733333 | #REF! | #REF! | 18.66667 | 22.4 | 4048.05
| 2025-03-15 | 檜山 | HL13B5-BT | SiNホト前 | D1AUG | D1AUG | - | - | - | - | - | Si小片×1 | 3 | 3C | 3 | 44 | 338 | 338 | OK | [6 empty] | 224 | 111.9 | OK |  | 2.377 | [10 empty] | 3.733333 | #REF! | #REF! | 22.4 | 26.13333 | 4051.783
| 2025-03-15 | 檜山 | HL13B5-BT | SiNホト前 | D1AUH | D1AUH | - | - | - | - | - | Si小片×1 | 3 | 3C | 3 | 44 | 338 | 338 | OK | [6 empty] | 224 | 96.8 | OK |  | 2.313 | [10 empty] | 3.733333 | #REF! | #REF! | 26.13333 | 29.86667 | 4055.517
| 2025-03-15 | 檜山 | HL13B5-BT | SiNホト前 | D1AUJ | D1AUJ | - | - | - | - | - | Si小片×1 | 3 | 3C | 3 | 44 | 338 | 338 | OK | [6 empty] | 224 | 96.4 | OK |  | 2.313 | [10 empty] | 3.733333 | #REF! | #REF! | 29.86667 | 33.6 | 4059.25
| 2025-03-15 | 檜山 | HL13B5-BT | SiNホト前 | DFA20 | DFA20 | - | - | - | - | - | Si小片×1 | 3 | 3C | 3 | 44 | 338 | 338 | OK | [6 empty] | 224 | 111.7 | OK |  | 2.393 | [10 empty] | 3.733333 | #REF! | #REF! | 33.6 | 37.33333 | 4062.983
| 2025-03-15 | 檜山 | HL13B5-BT | SiNホト前 | DFA21 | DFA21 | - | - | - | - | - | Si小片×1 | 3 | 3C | 3 | 44 | 338 | 338 | OK | [6 empty] | 224 | 112.8 | OK |  | 2.335 | [10 empty] | 3.733333 | #REF! | #REF! | 37.33333 | 41.06667 | 4066.717
| 2025-03-15 | 檜山 |  |  | SiH4ﾎﾞﾝﾍﾞ切り替え(L⇒R)/空流し | [20 empty] | 0 | [14 empty] | 3.733333 | #REF! | #REF! | 37.33333 | 41.06667 | 4066.717
| 2025-03-15 | 檜山 | HL13B5-BT | SiNホト前 | DFA22 | DFA22 | - | - | - | - | - | Si小片×1 | 3 | 3C | 3 | 44 | 338 | 338 | OK | [6 empty] | 224 | 96.1 | OK |  | 2.355 | [10 empty] | 3.733333 | #REF! | #REF! | 41.06667 | 44.8 | 4070.45
| 2025-03-15 | 檜山 | HL13B5-BT | SiNホト前 | DFA23 | DFA23 | - | - | - | - | - | Si小片×1 | 3 | 3C | 3 | 44 | 338 | 338 | OK | [6 empty] | 224 | 111.8 | OK |  | 2.316 | [10 empty] | 3.733333 | #REF! | #REF! | 44.8 | 48.53333 | 4074.183
| 2025-03-15 | 檜山 | HL13B5-BT | SiNホト前 | D1AUP | D1AUP | - | - | - | - | - | Si小片×1 | 3 | 3C | 3 | 44 | 338 | 338 | OK | [6 empty] | 224 | 110 | OK |  | 2.337 | [10 empty] | 3.733333 | #REF! | #REF! | 48.53333 | 52.26667 | 4077.917
| 2025-03-15 | 檜山 | HL13B5-BT | SiNホト前 | D1AUQ | D1AUQ | - | - | - | - | - | Si小片×1 | 3 | 3C | 3 | 44 | 338 | 338 | OK | [6 empty] | 224 | 96.4 | OK |  | 2.347 | [10 empty] | 3.733333 | #REF! | #REF! | 52.26667 | 56 | 4081.65
| 2025-03-15 | 檜山 | HL13B5-BT | SiNホト前 | D1AUR | D1AUR | - | - | - | - | - | Si小片×1 | 3 | 3C | 3 | 44 | 338 | 338 | OK | [6 empty] | 224 | 112.1 | OK |  | 2.376 | [10 empty] | 3.733333 | #REF! | #REF! | 56 | 59.73333 | 4085.383
| 2025-03-15 | 檜山 | HL13B5-BT | SiNホト前 | D1AUS | D1AUS | - | - | - | - | - | Si小片×1 | 3 | 3C | 3 | 44 | 338 | 338 | OK | [6 empty] | 224 | 111.1 | OK |  | 2.346 | [10 empty] | 3.733333 | #REF! | #REF! | 59.73333 | 63.46667 | 4089.117
| 2025-03-15 | 檜山 | HL13B5-BT | SiNホト前 | D1AUK | D1AUK | - | - | - | - | - | Si小片×1 | 3 | 3C | 3 | 44 | 338 | 338 | OK | [6 empty] | 224 | 111.4 | OK |  | 2.343 | [10 empty] | 3.733333 | #REF! | #REF! | 63.46667 | 67.2 | 4092.85
| 2025-03-15 | 檜山 | HL13B5-BT | SiNホト前 | D1AUL | D1AUL | - | - | - | - | - | Si小片×1 | 3 | 3C | 3 | 44 | 338 | 338 | OK | [6 empty] | 224 | 111.4 | OK |  | 2.362 | [10 empty] | 3.733333 | #REF! | #REF! | 67.2 | 70.93333 | 4096.583
| 2025-03-15 | 檜山 | HL13B5-BT | SiNホト前 | D1AUM | D1AUM | - | - | - | - | - | Si小片×1 | 3 | 3C | 3 | 44 | 338 | 338 | OK | [6 empty] | 224 | 96.8 | OK |  | 2.335 | [10 empty] | 3.733333 | #REF! | #REF! | 70.93333 | 74.66667 | 4100.317
| 2025-03-15 | 檜山 | HL13B5-BT | SiNホト前 | D1AUN | D1AUN | - | - | - | - | - | Si小片×1 | 3 | 3C | 3 | 44 | 338 | 338 | OK | [6 empty] | 224 | 112.1 | OK |  | 2.3788 | [10 empty] | 3.733333 | #REF! | #REF! | 74.66667 | 78.4 | 4104.05
| 2025-03-15 | 檜山 | HL13B5-BT | SiNホト前 | DFA24 | DFA24 | - | - | - | - | - | Si小片×1 | 3 | 3C | 3 | 44 | 338 | 338 | OK | [6 empty] | 224 | 98 | OK |  | 2.3409 | [10 empty] | 3.733333 | #REF! | #REF! | 78.4 | 82.13333 | 4107.783
| 2025-03-15 | 久保木 | HL13B5-BT | SiNホト前 | DFA25 | DFA25 | - | - | - | - | - | Si小片×1 | 3 | 3C | 3 | 44 | 338 | 338 | OK | [6 empty] | 224 | 110.7 | OK |  | 2.3761 | [10 empty] | 3.733333 | #REF! | #REF! | 82.13333 | 85.86667 | 4111.517
| 2025-03-15 | 市島 | HL13B5-BT | SiNホト前 | DFA26 | DFA26 | - | - | - | - | - | Si小片×1 | 3 | 3C | 3 | 44 | 338 | 338 | OK | [6 empty] | 224 | 112.6 | OK |  | 2.3731 | [10 empty] | 3.733333 | #REF! | #REF! | 85.86667 | 89.6 | 4115.25
| 2025-03-15 | 市島 | HL13B5-BT | SiNホト前 | DFA27 | DFA27 | - | - | - | - | - | Si小片×1 | 3 | 3C | 3 | 44 | 338 | 338 | OK | [6 empty] | 224 | 112.5 | OK |  | 2.3766 | [10 empty] | 3.733333 | #REF! | #REF! | 89.6 | 93.33333 | 4118.983
| 2025-03-15 | 市島 | HL13B8-BT | SiNホト前 | NU397 | NU397 | - | - | - | - | - | Si小片×1 | 3 | 3C | 3 | 44 | 338 | 338 | OK | [6 empty] | 224 | 96.6 | OK |  | 2.3463 | [10 empty] | 3.733333 | #REF! | #REF! | 93.33333 | 97.06667 | 4122.717
| 2025-03-15 | 市島 | HL13B8-BT | SiNホト前 | NU400 | NU400 | - | - | - | - | - | Si小片×1 | 3 | 3C | 3 | 44 | 338 | 338 | OK | [6 empty] | 224 | 94.7 | OK |  | 2.3413 | [10 empty] | 3.733333 | #REF! | #REF! | 97.06667 | 100.8 | 4126.45
| 2025-03-15 | 市島 | HL13B8-BT | SiNホト前 | NU401 | NU401 | - | - | - | - | - | Si小片×1 | 3 | 3C | 3 | 44 | 338 | 338 | OK | [6 empty] | 224 | 95.8 | OK |  | 2.3374 | [10 empty] | 3.733333 | #REF! | #REF! | 100.8 | 104.5333 | 4130.183
| 2025-03-15 | 市島 | HL13B8-BT | SiNホト前 | NU402 | NU402 | - | - | - | - | - | Si小片×1 | 3 | 3C | 3 | 44 | 338 | 338 | OK | [6 empty] | 224 | 96 | OK |  | 2.3422 | [10 empty] | 3.733333 | #REF! | #REF! | 104.5333 | 108.2667 | 4133.917
| 2025-03-15 | 市島 | HL13B5-BT | SiNホト前 | DFA2C | DFA2C | - | - | - | - | - | Si小片×1 | 3 | 3C | 3 | 44 | 338 | 338 | OK | [6 empty] | 224 | 95.5 | OK |  | 2.3434 | [10 empty] | 3.733333 | #REF! | #REF! | 108.2667 | 112 | 4137.65
| 2025-03-15 | 市島 | HL13B5-BT | SiNホト前 | DFA2D | DFA2D | - | - | - | - | - | Si小片×1 | 3 | 3C | 3 | 44 | 338 | 338 | OK | [6 empty] | 224 | 110.8 | OK |  | 2.3721 | [10 empty] | 3.733333 | #REF! | #REF! | 112 | 115.7333 | 4141.383
| 2025-03-15 | 市島 | HL13B5-BT | SiNホト前 | DFA2E | DFA2E | - | - | - | - | - | Si小片×1 | 3 | 3C | 3 | 44 | 338 | 338 | OK | [6 empty] | 224 | 111.4 | OK |  | 2.373 | [10 empty] | 3.733333 | #REF! | #REF! | 115.7333 | 119.4667 | 4145.117
| 2025-03-15 | 市島 | HL13B5-BT | SiNホト前 | DFA2F | DFA2F | - | - | - | - | - | Si小片×1 | 3 | 3C | 3 | 44 | 338 | 338 | OK | [6 empty] | 224 | 96.5 | OK |  | 2.3369 | [10 empty] | 3.733333 | #REF! | #REF! | 119.4667 | 123.2 | 4148.85
| 2025-03-15 | 市島 | HL13B5-BT | SiNホト前 | DFA28 | DFA28 | - | - | - | - | - | Si小片×1 | 3 | 3C | 3 | 44 | 338 | 338 | OK | [6 empty] | 224 | 95.2 | OK |  | 2.3388 | [10 empty] | 3.733333 | #REF! | #REF! | 123.2 | 126.9333 | 4152.583
| 2025-03-15 | 市島 | HL13B5-BT | SiNホト前 | DFA29 | DFA29 | - | - | - | - | - | Si小片×1 | 3 | 3C | 3 | 44 | 338 | 338 | OK | [6 empty] | 224 | 111.2 | OK |  | 2.3728 | [10 empty] | 3.733333 | #REF! | #REF! | 126.9333 | 130.6667 | 4156.317
| 2025-03-15 | 市島 | HL13B5-BT | SiNホト前 | DFA2A | DFA2A | - | - | - | - | - | Si小片×1 | 3 | 3C | 3 | 44 | 338 | 338 | OK | [6 empty] | 224 | 112 | OK |  | 2.3756 | [10 empty] | 3.733333 | #REF! | #REF! | 130.6667 | 134.4 | 4160.05
| 2025-03-15 | 市島 | HL13B5-BT | SiNホト前 | DFA2B | DFA2B | - | - | - | - | - | Si小片×1 | 3 | 3C | 3 | 44 | 338 | 338 | OK | [6 empty] | 224 | 96.1 | OK |  | 2.343 | [10 empty] | 3.733333 | #REF! | #REF! | 134.4 | 138.1333 | 4163.783
| 2025-03-15 | 市島 | HL13B5-BT | SiNホト前 | DFA2X | DFA2X | - | - | - | - | - | Si小片×1 | 3 | 3C | 3 | 44 | 338 | 338 | OK | [6 empty] | 224 | 110.8 | OK |  | 2.3648 | [10 empty] | 3.733333 | #REF! | #REF! | 138.1333 | 141.8667 | 4167.517
| 2025-03-15 | 市島 | HL13B5-BT | SiNホト前 | DFA2Y | DFA2Y | - | - | - | - | - | Si小片×1 | 3 | 3C | 3 | 44 | 338 | 338 | OK | [6 empty] | 224 | 97 | OK |  | 2.344 | [10 empty] | 3.733333 | #REF! | #REF! | 141.8667 | 145.6 | 4171.25
| 2025-03-15 | 市島 | HL13B5-BT | SiNホト前 | DFA2Z | DFA2Z | - | - | - | - | - | Si小片×1 | 3 | 3C | 3 | 44 | 338 | 338 | OK | [6 empty] | 224 | 96.5 | OK |  | 2.3375 | [10 empty] | 3.733333 | #REF! | #REF! | 145.6 | 149.3333 | 4174.983
| 2025-03-15 | 市島 | HL13B5-BT | SiNホト前 | DFA30 | DFA30 | - | - | - | - | - | Si小片×1 | 3 | 3C | 3 | 44 | 338 | 338 | OK | [6 empty] | 224 | 96 | OK |  | 2.3432 | [10 empty] | 3.733333 | #REF! | #REF! | 149.3333 | 153.0667 | 4178.717
| 2025-03-16 | 高橋翔 | HL13B5-BT | SiNホト前 | DFA2T | DFA2T | - | - | - | - | - | Si小片×1 | 3 | 3C | 3 | 44 | 338 | 338 | OK | [6 empty] | 224 | 111.7 | OK |  | 2.375 | [10 empty] | 3.733333 | #REF! | #REF! | 153.0667 | 156.8 | 4182.45
| 2025-03-16 | 高橋翔 | HL13B5-BT | SiNホト前 | DFA2U | DFA2U | - | - | - | - | - | Si小片×1 | 3 | 3C | 3 | 44 | 338 | 338 | OK | [6 empty] | 224 | 112.1 | OK |  | 2.369 | [10 empty] | 3.733333 | #REF! | #REF! | 156.8 | 160.5333 | 4186.183
| 2025-03-16 | 高橋翔 | HL13B5-BT | SiNホト前 | DFA2V | DFA2V | - | - | - | - | - | Si小片×1 | 3 | 3C | 3 | 44 | 338 | 338 | OK | [6 empty] | 224 | 111.7 | OK |  | 2.368 | [10 empty] | 3.733333 | #REF! | #REF! | 160.5333 | 164.2667 | 4189.917
| 2025-03-16 | 高橋翔 | HL13B5-BT | SiNホト前 | DFA2W | DFA2W | - | - | - | - | - | Si小片×1 | 3 | 3C | 3 | 44 | 338 | 338 | OK | [6 empty] | 224 | 111.6 | OK |  | 2.372 | [10 empty] | 3.733333 | #REF! | #REF! | 164.2667 | 168 | 4193.65
| 2025-03-16 | 高橋翔 | HL13B5-BT | SiNホト前 | DHA52 | DHA52 | - | - | - | - | - | Si小片×1 | 3 | 3C | 3 | 44 | 338 | 338 | OK | [6 empty] | 224 | 112.4 | OK |  | 2.368 | [10 empty] | 3.733333 | #REF! | #REF! | 168 | 171.7333 | 4197.383
| 2025-03-16 | 高橋翔 | HL13B5-BT | SiNホト前 | DHA53 | DHA53 | - | - | - | - | - | Si小片×1 | 3 | 3C | 3 | 44 | 338 | 338 | OK | [6 empty] | 224 | 110.9 | OK |  | 2.366 | [10 empty] | 3.733333 | #REF! | #REF! | 171.7333 | 175.4667 | 4201.117
| 2025-03-16 | 高橋翔 | HL13B5-BT | SiNホト前 | DHA54 | DHA54 | - | - | - | - | - | Si小片×1 | 3 | 3C | 3 | 44 | 338 | 338 | OK | [6 empty] | 224 | 112 | OK |  | 2.373 | [10 empty] | 3.733333 | #REF! | #REF! | 175.4667 | 179.2 | 4204.85
| 2025-03-16 | 高橋翔 | HL13B5-BT | SiNホト前 | DHA55 | DHA55 | - | - | - | - | - | Si小片×1 | 3 | 3C | 3 | 44 | 338 | 338 | OK | [6 empty] | 224 | 111.3 | OK |  | 2.3658 | [10 empty] | 3.733333 | #REF! | #REF! | 179.2 | 182.9333 | 4208.583
| 2025-03-17 | 玉城 | HL13E1 4インチTrial2 | SiNホト前 | WC041 | WC041 | - | - | - | - | - | Si小片×1 | 3 | 3C | 3 | 44 | 338 | 338 | OK | [6 empty] | 224 | 110 | OK |  | 2.347 | [10 empty] | 3.733333 | #REF! | #REF! | 182.9333 | 186.6667 | 4212.317
| 2025-03-17 | 玉城 | HL13E1 4インチTrial2 | SiNホト前 | WC042 | WC042 | - | - | - | - | - | Si小片×1 | 3 | 3C | 3 | 44 | 338 | 338 | OK | [6 empty] | 224 | 98.8 | OK |  | 2.341 | [10 empty] | 3.733333 | #REF! | #REF! | 186.6667 | 190.4 | 4216.05
| 2025-03-17 | 玉城 | HL13E1 4インチTrial2 | SiNホト前 | WC043 | WC043 | - | - | - | - | - | Si小片×1 | 3 | 3C | 3 | 44 | 338 | 338 | OK | [6 empty] | 224 | 98.6 | OK |  | 2.339 | [10 empty] | 3.733333 | #REF! | #REF! | 190.4 | 194.1333 | 4219.783
| 2025-03-17 | 太田 | HL13B5-BT | SiNホト前 | D1AUT | D1AUT | - | - | - | - | - | Si小片×1 | 3 | 3C | 3 | 44 | 338 | 338 | OK | [6 empty] | 224 | 111.5 | OK |  | 2.369 | [10 empty] | 3.733333 | #REF! | #REF! | 194.1333 | 197.8667 | 4223.517
| 2025-03-17 | 太田 | HL13B5-BT | SiNホト前 | D1AUU | D1AUU | - | - | - | - | - | Si小片×1 | 3 | 3C | 3 | 44 | 338 | 338 | OK | [6 empty] | 224 | 111.1 | OK |  | 2.366 | [10 empty] | 3.733333 | #REF! | #REF! | 197.8667 | 201.6 | 4227.25
| 2025-03-17 | 太田 | HL13B5-BT | SiNホト前 | D1AUV | D1AUV | - | - | - | - | - | Si小片×1 | 3 | 3C | 3 | 44 | 338 | 338 | OK | [6 empty] | 224 | 110.7 | OK |  | 2.364 | [10 empty] | 3.733333 | #REF! | #REF! | 201.6 | 205.3333 | 4230.983
| 2025-03-17 | 高橋翔 | HL13B5-BT | SiNホト前 | D1AUW | D1AUW | - | - | - | - | - | Si小片×1 | 3 | 3C | 3 | 44 | 338 | 338 | OK | [6 empty] | 224 | 111.7 | OK |  | 2.368 | [10 empty] | 3.733333 | #REF! | #REF! | 205.3333 | 209.0667 | 4234.717
| 2025-03-17 | 高橋翔 | HL13B5-BT | SiNホト前 | D1AUX | D1AUX | - | - | - | - | - | Si小片×1 | 3 | 3C | 3 | 44 | 338 | 338 | OK | [6 empty] | 224 | 98.2 | OK |  | 2.349 | [10 empty] | 3.733333 | #REF! | #REF! | 209.0667 | 212.8 | 4238.45
| 2025-03-17 | 高橋翔 | HL13B5-BT | SiNホト前 | D1AUY | D1AUY | - | - | - | - | - | Si小片×1 | 3 | 3C | 3 | 44 | 338 | 338 | OK | [6 empty] | 224 | 111.6 | OK |  | 2.366 | [10 empty] | 3.733333 | #REF! | #REF! | 212.8 | 216.5333 | 4242.183
| 2025-03-17 | 高橋翔 | HL13B5-BT | SiNホト前 | D1AV0 | D1AV0 | - | - | - | - | - | Si小片×1 | 3 | 3C | 3 | 44 | 338 | 338 | OK | [6 empty] | 224 | 111.1 | OK |  | 2.292 | [10 empty] | 3.733333 | #REF! | #REF! | 216.5333 | 220.2667 | 4245.917
| 2025-03-17 | 畠山 |  |  | チャンバークリーニング | [7 empty] | 38 | ｱﾙﾐﾅ | 130 | 0 | 200 | 200 | OK | [6 empty] | 0 | [14 empty] | 0 | #REF! | #REF! | 0 | 0 | 4245.917 | クリーニング120分 LOAD：76%→73%、PHASE：15%→15%
| 2025-03-17 | 畠山 |  |  | チャンバークリーニング | [7 empty] | 38 | ｱﾙﾐﾅ | 130 | 0 | 200 | 200 | OK | [6 empty] | 0 | [14 empty] | 0 | #REF! | #REF! | 0 | 0 | 4245.917 | クリーニング120分 LOAD：73%→64%、PHASE：15%→15%
| 2025-03-18 | 清水 |  |  | 空焼き/3C | [7 empty] | 6 | 3C | 30 | 0 | 359 | 359 | OK | [21 empty] | 0 | #REF! | #REF! | 0 | 0 | 4245.917
| 2025-03-18 | 清水 |  |  | KARADEPO(ﾄﾚｲ3C×1枚) | [7 empty] | 1 | 3C | 60 | 0 | 359 | 359 | OK | [6 empty] | 3600 | [14 empty] | 0 | #REF! | #REF! | 60 | 0 | 4305.917
| 2025-03-18 | 清水 |  |  | 空焼き/2A | [7 empty] | 6 | A | 30 | 0 | 359 | 359 | OK | [21 empty] | 0 | #REF! | #REF! | 60 | 0 | 4305.917
| 2025-03-18 | 清水 |  |  | KARADEPO(ﾄﾚｲA×1枚) | [7 empty] | 1 | A | 60 | 0 | 359 | 359 | OK | [6 empty] | 3600 | [14 empty] | 60 | #REF! | #REF! | 60 | 0 | 4365.917
| 2025-03-18 | 清水 |  |  | KARADEPO(ﾄﾚｲA×1枚) | [7 empty] | 1 | A | 60 | 0 | 359 | 359 | OK | [6 empty] | 3600 | [14 empty] | 120 | #REF! | #REF! | 60 | 0 | 4425.917
| 2025-03-18 | 清水 |  |  | KARADEPO(ﾄﾚｲA×1枚) | [7 empty] | 1 | A | 60 | 0 | 359 | 359 | OK | [6 empty] | 3600 | [14 empty] | 180 | #REF! | #REF! | 0 | 0 | 4485.917
| 2025-03-18 | 清水 |  |  | KARADEPO(ﾄﾚｲA×1枚) | [7 empty] | 1 | A | 60 | 0 | 359 | 359 | OK | [6 empty] | 3600 | [14 empty] | 0 | #REF! | #REF! | 0 | 0 | 4545.917
| 2025-03-18 | 高橋翔 |  |  | テスト(338.0℃) | - | - | - | - | - | Si | Si小片×2 | 3 | A | 3 | 44 | 338 | 338 | OK | [6 empty] | 224 |  |  | 110.1 | 2.374 | 109.8 | 96.5 | 13.3 | -1196.93 | -262.11 | -719.7 | 0.9841 | 934.82 | 720.6841 | 29.49107 | 3.733333 | #REF! | #REF! | 0 | 3.733333 | 4549.65
| 2025-03-18 | 高橋翔 | HL13B5-BT | SiNホト前 | D1AVD | D1AVD | - | - | - | - | - | Si小片×1 | 3 | 3C | 3 | 44 | 338 | 338 | OK | [6 empty] | 224 | 111 | OK |  | 2.376 | [10 empty] | 3.733333 | #REF! | #REF! | 3.733333 | 7.466667 | 4553.383
| 2025-03-18 | 高橋翔 | HL13B5-BT | SiNホト前 | D1AVF | D1AVF | - | - | - | - | - | Si小片×1 | 3 | 3C | 3 | 44 | 338 | 338 | OK | [6 empty] | 224 | 110.6 | OK |  | 2.377 | [10 empty] | 3.733333 | #REF! | #REF! | 7.466667 | 11.2 | 4557.117
| 2025-03-18 | 高橋翔 | HL13B5-BT | SiNホト前 | D1AVG | D1AVG | - | - | - | - | - | Si小片×1 | 3 | 3C | 3 | 44 | 338 | 338 | OK | [6 empty] | 224 | 110 | OK |  | 2.374 | [10 empty] | 3.733333 | #REF! | #REF! | 11.2 | 14.93333 | 4560.85
| 2025-03-18 | 高橋翔 | HL13B5-BT | SiNホト前 | DEA2S | DEA2S | - | - | - | - | - | Si小片×1 | 3 | 3C | 3 | 44 | 338 | 338 | OK | [6 empty] | 224 | 111.6 | OK |  | 2.348 | [10 empty] | 3.733333 | #REF! | #REF! | 14.93333 | 18.66667 | 4564.583
| 2025-03-18 | 高橋翔 | HL13B5-BT | SiNホト前 | DEA2T | DEA2T | - | - | - | - | - | Si小片×1 | 3 | 3C | 3 | 44 | 338 | 338 | OK | [6 empty] | 224 | 110.8 | OK |  | 2.373 | [10 empty] | 3.733333 | #REF! | #REF! | 18.66667 | 22.4 | 4568.317
| 2025-03-18 | 高橋翔 | HL13B5-BT | SiNホト前 | DEA2U | DEA2U | - | - | - | - | - | Si小片×1 | 3 | 3C | 3 | 44 | 338 | 338 | OK | [6 empty] | 224 | 110.2 | OK |  | 2.375 | [10 empty] | 3.733333 | #REF! | #REF! | 22.4 | 26.13333 | 4572.05
| 2025-03-18 | 高橋翔 | HL13B5-BT | SiNホト前 | DEA2V | DEA2V | - | - | - | - | - | Si小片×1 | 3 | 3C | 3 | 44 | 338 | 338 | OK | [6 empty] | 224 | 96.7 | OK |  | 2.35 | [10 empty] | 3.733333 | #REF! | #REF! | 26.13333 | 29.86667 | 4575.783
| 2025-03-18 | 高橋翔 | HL13B5-BT | SiNホト前 | D1AVQ | D1AVQ | - | - | - | - | - | Si小片×1 | 3 | 3C | 3 | 44 | 338 | 338 | OK | [6 empty] | 224 | 110.3 | OK |  | 2.378 | [10 empty] | 3.733333 | #REF! | #REF! | 29.86667 | 33.6 | 4579.517
| 2025-03-18 | 高橋翔 | HL13B5-BT | SiNホト前 | D1AVR | D1AVR | - | - | - | - | - | Si小片×1 | 3 | 3C | 3 | 44 | 338 | 338 | OK | [6 empty] | 224 | 95.5 | OK |  | 2.339 | [10 empty] | 3.733333 | #REF! | #REF! | 33.6 | 37.33333 | 4583.25
| 2025-03-18 | 高橋翔 | HL13B5-BT | SiNホト前 | D1AVS | D1AVS | - | - | - | - | - | Si小片×1 | 3 | 3C | 3 | 44 | 338 | 338 | OK | [6 empty] | 224 | 96.6 | OK |  | 2.34 | [10 empty] | 3.733333 | #REF! | #REF! | 37.33333 | 41.06667 | 4586.983
| 2025-03-18 | 高橋翔 | HL13B5-BT | SiNホト前 | DFA2P | DFA2P | - | - | - | - | - | Si小片×1 | 3 | 3C | 3 | 44 | 338 | 338 | OK | [6 empty] | 224 | 96.5 | OK |  | 2.346 | [10 empty] | 3.733333 | #REF! | #REF! | 41.06667 | 44.8 | 4590.717
| 2025-03-18 | 高橋翔 | HL13B5-BT | SiNホト前 | DFA2Q | DFA2Q | - | - | - | - | - | Si小片×1 | 3 | 3C | 3 | 44 | 338 | 338 | OK | [6 empty] | 224 | 112 | OK |  | 2.387 | [10 empty] | 3.733333 | #REF! | #REF! | 44.8 | 48.53333 | 4594.45
| 2025-03-18 | 高橋翔 | HL13B5-BT | SiNホト前 | DFA2R | DFA2R | - | - | - | - | - | Si小片×1 | 3 | 3C | 3 | 44 | 338 | 338 | OK | [6 empty] | 224 | 110.5 | OK |  | 2.376 | [10 empty] | 3.733333 | #REF! | #REF! | 48.53333 | 52.26667 | 4598.183
| 2025-03-18 | 高橋翔 | HL13B5-BT | SiNホト前 | DFA2S | DFA2S | - | - | - | - | - | Si小片×1 | 3 | 3C | 3 | 44 | 338 | 338 | OK | [6 empty] | 224 | 111.7 | OK |  | 2.378 | [10 empty] | 3.733333 | #REF! | #REF! | 52.26667 | 56 | 4601.917
| 2025-03-18 | 高橋翔 | HL13B5-BT | SiNホト前 | DHA4Y | DHA4Y | - | - | - | - | - | Si小片×1 | 3 | 3C | 3 | 44 | 338 | 338 | OK | [6 empty] | 224 | 96.5 | OK |  | 2.342 | [10 empty] | 3.733333 | #REF! | #REF! | 56 | 59.73333 | 4605.65
| 2025-03-18 | 高橋翔 | HL13B5-BT | SiNホト前 | DHA4Z | DHA4Z | - | - | - | - | - | Si小片×1 | 3 | 3C | 3 | 44 | 338 | 338 | OK | [6 empty] | 224 | 110.7 | OK |  | 2.376 | [10 empty] | 3.733333 | #REF! | #REF! | 59.73333 | 63.46667 | 4609.383
| 2025-03-18 | 太田 | HL13B5-BT | SiNホト前 | DHA50 | DHA50 | - | - | - | - | - | Si小片×1 | 3 | 3C | 3 | 44 | 338 | 338 | OK | [6 empty] | 224 | 111 | OK |  | 2.374 | [10 empty] | 3.733333 | #REF! | #REF! | 63.46667 | 67.2 | 4613.117
| 2025-03-18 | 太田 | HL13B5-BT | SiNホト前 | DHA51 | DHA51 | - | - | - | - | - | Si小片×1 | 3 | 3C | 3 | 44 | 338 | 338 | OK | [6 empty] | 224 | 111.3 | OK |  | 2.371 | [10 empty] | 3.733333 | #REF! | #REF! | 67.2 | 70.93333 | 4616.85
| 2025-03-18 | 太田 | HL13B5-BT | SiNホト前 | DHA59 | DHA59 | - | - | - | - | - | Si小片×1 | 3 | 3C | 3 | 44 | 338 | 338 | OK | [6 empty] | 224 | 116.1 | OK |  | 2.384 | [10 empty] | 3.733333 | #REF! | #REF! | 70.93333 | 74.66667 | 4620.583
| 2025-03-18 | 太田 | HL13B5-BT | SiNホト前 | DHA5A | DHA5A | - | - | - | - | - | Si小片×1 | 3 | 3C | 3 | 44 | 338 | 338 | OK | [6 empty] | 224 | 111.1 | OK |  | 2.37 | [10 empty] | 3.733333 | #REF! | #REF! | 74.66667 | 78.4 | 4624.317
| 2025-03-18 | 太田 | HL13B5-BT | SiNホト前 | DHA5B | DHA5B | - | - | - | - | - | Si小片×1 | 3 | 3C | 3 | 44 | 338 | 338 | OK | [6 empty] | 224 | 112.2 | OK |  | 2.365 | [10 empty] | 3.733333 | #REF! | #REF! | 78.4 | 82.13333 | 4628.05
| 2025-03-18 | 太田 | HL13B5-BT | SiNホト前 | DHA5C | DHA5C | - | - | - | - | - | Si小片×1 | 3 | 3C | 3 | 44 | 338 | 338 | OK | [6 empty] | 224 | 110.4 | OK |  | 2.379 | [10 empty] | 3.733333 | #REF! | #REF! | 82.13333 | 85.86667 | 4631.783
| 2025-03-19 | 太田 | HL13B8-BT | SiNホト前 | NS317 | NS317 | - | - | - | - | - | Si小片×1 | 3 | 3C | 3 | 44 | 338 | 338 | OK | [6 empty] | 224 | 110.9 | OK |  | 2.37 | [10 empty] | 3.733333 | #REF! | #REF! | 85.86667 | 89.6 | 4635.517
| 2025-03-19 | 太田 | HL13B8-BT | SiNホト前 | NS318 | NS318 | - | - | - | - | - | Si小片×1 | 3 | 3C | 3 | 44 | 338 | 338 | OK | [6 empty] | 224 | 111.1 | OK |  | 2.357 | [10 empty] | 3.733333 | #REF! | #REF! | 89.6 | 93.33333 | 4639.25
| 2025-03-19 | 太田 | HL13B8-BT | SiNホト前 | NS319 | NS319 | - | - | - | - | - | Si小片×1 | 3 | 3C | 3 | 44 | 338 | 338 | OK | [6 empty] | 224 | 111.8 | OK |  | 2.374 | [10 empty] | 3.733333 | #REF! | #REF! | 93.33333 | 97.06667 | 4642.983
| 2025-03-19 | 太田 | HL13B8-BT | SiNホト前 | NS320 | NS320 | - | - | - | - | - | Si小片×1 | 3 | 3C | 3 | 44 | 338 | 338 | OK | [6 empty] | 224 | 111.1 | OK |  | 2.376 | [10 empty] | 3.733333 | #REF! | #REF! | 97.06667 | 100.8 | 4646.717
| 2025-03-19 | 太田 | HL13B8-BT | SiNホト前 | NT338 | NT338 | - | - | - | - | - | Si小片×1 | 3 | 3C | 3 | 44 | 338 | 338 | OK | [6 empty] | 224 | 110.8 | OK |  | 2.368 | [10 empty] | 3.733333 | #REF! | #REF! | 100.8 | 104.5333 | 4650.45
| 2025-03-19 | 太田 | HL13B8-BT | SiNホト前 | NT339 | NT339 | - | - | - | - | - | Si小片×1 | 3 | 3C | 3 | 44 | 338 | 338 | OK | [6 empty] | 224 | 110.8 | OK |  | 2.369 | [10 empty] | 3.733333 | #REF! | #REF! | 104.5333 | 108.2667 | 4654.183
| 2025-03-19 | 市島 | HL13B8-BT | SiNホト前 | NT340 | NT340 | - | - | - | - | - | Si小片×1 | 3 | 3C | 3 | 44 | 338 | 338 | OK | [6 empty] | 224 | 110.3 | OK |  | 2.367 | [10 empty] | 3.733333 | #REF! | #REF! | 108.2667 | 112 | 4657.917
| 2025-03-19 | 市島 | HL13B8-BT | SiNホト前 | NT341 | NT341 | - | - | - | - | - | Si小片×1 | 3 | 3C | 3 | 44 | 338 | 338 | OK | [6 empty] | 224 | 96.9 | OK |  | 2.344 | [10 empty] | 3.733333 | #REF! | #REF! | 112 | 115.7333 | 4661.65
| 2025-03-19 | 市島 | HL13B8-BT | SiNホト前 | NU403 | NU403 | - | - | - | - | - | Si小片×1 | 3 | 3C | 3 | 44 | 338 | 338 | OK | [6 empty] | 224 | 111.5 | OK |  | 2.377 | [10 empty] | 3.733333 | #REF! | #REF! | 115.7333 | 119.4667 | 4665.383
| 2025-03-19 | 市島 | HL13B8-BT | SiNホト前 | NU404 | NU404 | - | - | - | - | - | Si小片×1 | 3 | 3C | 3 | 44 | 338 | 338 | OK | [6 empty] | 224 | 111 | OK |  | 2.368 | [10 empty] | 3.733333 | #REF! | #REF! | 119.4667 | 123.2 | 4669.117
| 2025-03-19 | 市島 | HL13B8-BT | SiNホト前 | NU405 | NU405 | - | - | - | - | - | Si小片×1 | 3 | 3C | 3 | 44 | 338 | 338 | OK | [6 empty] | 224 | 96.4 | OK |  | 2.339 | [10 empty] | 3.733333 | #REF! | #REF! | 123.2 | 126.9333 | 4672.85
| 2025-03-19 | 市島 | HL13B8-BT | SiNホト前 | NU406 | NU406 | - | - | - | - | - | Si小片×1 | 3 | 3C | 3 | 44 | 338 | 338 | OK | [6 empty] | 224 | 110.3 | OK |  | 2.369 | [10 empty] | 3.733333 | #REF! | #REF! | 126.9333 | 130.6667 | 4676.583
| 2025-03-19 | 市島 | HL13B5-BT | SiNホト前 | DHA56 | DHA56 | - | - | - | - | - | Si小片×1 | 3 | 3C | 3 | 44 | 338 | 338 | OK | [6 empty] | 224 | 110.9 | OK |  | 2.37 | [10 empty] | 3.733333 | #REF! | #REF! | 130.6667 | 134.4 | 4680.317
| 2025-03-19 | 市島 | HL13B5-BT | SiNホト前 | DHA57 | DHA57 | - | - | - | - | - | Si小片×1 | 3 | 3C | 3 | 44 | 338 | 338 | OK | [6 empty] | 224 | 112.4 | OK |  | 2.374 | [10 empty] | 3.733333 | #REF! | #REF! | 134.4 | 138.1333 | 4684.05
| 2025-03-19 | 市島 | HL13B5-BT | SiNホト前 | DHA4A | DHA4A | - | - | - | - | - | Si小片×1 | 3 | 3C | 3 | 44 | 338 | 338 | OK | [6 empty] | 224 | 112.4 | OK |  | 2.374 | [10 empty] | 3.733333 | #REF! | #REF! | 138.1333 | 141.8667 | 4687.783
| 2025-03-19 | 市島 | HL13B5-BT | SiNホト前 | DHA4B | DHA4B | - | - | - | - | - | Si小片×1 | 3 | 3C | 3 | 44 | 338 | 338 | OK | [6 empty] | 224 | 95.4 | OK |  | 2.343 | [10 empty] | 3.733333 | #REF! | #REF! | 141.8667 | 145.6 | 4691.517
| 2025-03-19 | 市島 | HL13B5-BT | SiNホト前 | DHA4C | DHA4C | - | - | - | - | - | Si小片×1 | 3 | 3C | 3 | 44 | 338 | 338 | OK | [6 empty] | 224 | 111.3 | OK |  | 2.372 | [10 empty] | 3.733333 | #REF! | #REF! | 145.6 | 149.3333 | 4695.25
| 2025-03-19 | 市島 | HL13B5-BT | SiNホト前 | DHA4D | DHA4D | - | - | - | - | - | Si小片×1 | 3 | 3C | 3 | 44 | 338 | 338 | OK | [6 empty] | 224 | 110.6 | OK |  | 2.368 | [10 empty] | 3.733333 | #REF! | #REF! | 149.3333 | 153.0667 | 4698.983
| 2025-03-19 | 市島 | HL13B5-BT | SiNホト前 | DHA4E | DHA4E | - | - | - | - | - | Si小片×1 | 3 | 3C | 3 | 44 | 338 | 338 | OK | [6 empty] | 224 | 112.3 | OK |  | 2.372 | [10 empty] | 3.733333 | #REF! | #REF! | 153.0667 | 156.8 | 4702.717
| 2025-03-19 | 市島 | HL13B5-BT | SiNホト前 | DHA4F | DHA4F | - | - | - | - | - | Si小片×1 | 3 | 3C | 3 | 44 | 338 | 338 | OK | [6 empty] | 224 | 113.5 | OK |  | 2.374 | [10 empty] | 3.733333 | #REF! | #REF! | 156.8 | 160.5333 | 4706.45
| 2025-03-19 | 鈴木 | ４４インチトレイ切り替え |  | 空焼き空デポ338℃ | [7 empty] | 9 | 4A | 2 | 0 | 338 | 338 | OK | [6 empty] | 120 | [14 empty] | 3.733333 | #REF! | #REF! | 156.8 | 162.5333 | 4708.45
| 2025-03-19 | 鈴木 | HL13E1 4インチTrial2 | SiNホト前 | WC045 | WC045 | - | - | - | - | - | Si小片×1 | 3 | 4A | 3 | 44 | 338 | 338 | OK | [6 empty] | 224 | 111.2 | OK |  | 2.3857 | [10 empty] | 3.733333 | #REF! | #REF! | 156.8 | 166.2667 | 4712.183
| 2025-03-19 | 鈴木 | HL13E1 4インチTrial2 | SiNホト前 | WC046 | WC046 | - | - | - | - | - | Si小片×1 | 3 | 4A | 3 | 44 | 338 | 338 | OK | [6 empty] | 224 | 110.8 | OK |  | 2.3857 | [10 empty] | 3.733333 | #REF! | #REF! | 156.8 | 170 | 4715.917
| 2025-03-19 | 鈴木 | HL13E1 4インチTrial2 | SiNホト前 | WC048 | WC048 | - | - | - | - | - | Si小片×1 | 3 | 4A | 3 | 44 | 338 | 338 | OK | [6 empty] | 224 | 97.9 | OK |  | 2.329 | [10 empty] | 3.733333 | #REF! | #REF! | 156.8 | 173.7333 | 4719.65
| 2025-03-19 | 檜山 |  |  | SiH4ﾎﾞﾝﾍﾞ切り替え(R⇒L)/空流し | [20 empty] | 0 | [14 empty] | 3.733333 | #REF! | #REF! | 156.8 | 173.7333 | 4719.65
| 2025-03-19 | 渡部 | HL13B8-BT | SiNホト前 | NV276 | NV276 | - | - | - | - | - | Si小片×1 | 3 | 3C | 3 | 44 | 338 | 338 | OK | [6 empty] | 224 | 111.7 | OK |  | 2.382 | [10 empty] | 3.733333 | #REF! | #REF! | 160.5333 | 177.4667 | 4723.383
| 2025-03-19 | 渡部 | HL13B8-BT | SiNホト前 | NV277 | NV277 | - | - | - | - | - | Si小片×1 | 3 | 3C | 3 | 44 | 338 | 338 | OK | [6 empty] | 224 | 111.7 | OK |  | 2.384 | [10 empty] | 3.733333 | #REF! | #REF! | 164.2667 | 181.2 | 4727.117
| 2025-03-19 | 渡部 | HL13B8-BT | SiNホト前 | NV278 | NV278 | - | - | - | - | - | Si小片×1 | 3 | 3C | 3 | 44 | 338 | 338 | OK | [6 empty] | 224 | 111.7 | OK |  | 2.37 | [10 empty] | 3.733333 | #REF! | #REF! | 168 | 184.9333 | 4730.85
| 2025-03-20 | 市島 | HL13B8-BT | SiNホト前 | NV279 | NV279 | - | - | - | - | - | Si小片×1 | 3 | 3C | 3 | 44 | 338 | 338 | OK | [6 empty] | 224 | 112 | OK |  | 2.369 | [10 empty] | 3.733333 | #REF! | #REF! | 171.7333 | 188.6667 | 4734.583
| 2025-03-20 | 市島 | HL13BFCP-BT | SiNホト前 | SN306 | SN306 | - | - | - | - | - | Si小片×1 | 3 | 3C | 3 | 44 | 338 | 338 | OK | [6 empty] | 224 | 112.6 | OK |  | 2.374 | [10 empty] | 3.733333 | #REF! | #REF! | 175.4667 | 192.4 | 4738.317
| 2025-03-20 | 市島 | HL13BFCP-BT | SiNホト前 | SN307 | SN307 | - | - | - | - | - | Si小片×1 | 3 | 3C | 3 | 44 | 338 | 338 | OK | [6 empty] | 224 | 111.6 | OK |  | 2.368 | [10 empty] | 3.733333 | #REF! | #REF! | 179.2 | 196.1333 | 4742.05
| 2025-03-20 | 市島 | HL13BFCP-BT | SiNホト前 | SN308 | SN308 | - | - | - | - | - | Si小片×1 | 3 | 3C | 3 | 44 | 338 | 338 | OK | [6 empty] | 224 | 95.6 | OK |  | 2.333 | [10 empty] | 3.733333 | #REF! | #REF! | 182.9333 | 199.8667 | 4745.783
| 2025-03-20 | 市島 | HL13BFCP-BT | SiNホト前 | SN309 | SN309 | - | - | - | - | - | Si小片×1 | 3 | 3C | 3 | 44 | 338 | 338 | OK | [6 empty] | 224 | 110.8 | OK |  | 2.385 | [10 empty] | 3.733333 | #REF! | #REF! | 186.6667 | 203.6 | 4749.517
| 2025-03-20 | 市島 | HL13B5-BT | SiNホト前 | DEA30 | DEA30 | - | - | - | - | - | Si小片×1 | 3 | 3C | 3 | 44 | 338 | 338 | OK | [6 empty] | 224 | 93.6 | OK |  | 2.332 | [10 empty] | 3.733333 | #REF! | #REF! | 190.4 | 207.3333 | 4753.25
| 2025-03-20 | 市島 | HL13B5-BT | SiNホト前 | DEA31 | DEA31 | - | - | - | - | - | Si小片×1 | 3 | 3C | 3 | 44 | 338 | 338 | OK | [6 empty] | 224 | 94.7 | OK |  | 2.335 | [10 empty] | 3.733333 | #REF! | #REF! | 194.1333 | 211.0667 | 4756.983
| 2025-03-20 | 市島 | HL13B5-BT | SiNホト前 | DEA32 | DEA32 | - | - | - | - | - | Si小片×1 | 3 | 3C | 3 | 44 | 338 | 338 | OK | [6 empty] | 224 | 95.9 | OK |  | 2.339 | [10 empty] | 3.733333 | #REF! | #REF! | 197.8667 | 214.8 | 4760.717
| 2025-03-20 | 市島 | HL13B5-BT | SiNホト前 | DEA33 | DEA33 | - | - | - | - | - | Si小片×1 | 3 | 3C | 3 | 44 | 338 | 338 | OK | [6 empty] | 224 | 110 | OK |  | 2.365 | [10 empty] | 3.733333 | #REF! | #REF! | 201.6 | 218.5333 | 4764.45
| 2025-03-20 | 市島 | HL13B8-BT | SiNホト前 | NS321 | NS321 | - | - | - | - | - | Si小片×1 | 3 | 3C | 3 | 44 | 338 | 338 | OK | [6 empty] | 224 | 111.6 | OK |  | 2.37 | [10 empty] | 3.733333 | #REF! | #REF! | 205.3333 | 222.2667 | 4768.183
| 2025-03-20 | 市島 | HL13B8-BT | SiNホト前 | NS322 | NS322 | - | - | - | - | - | Si小片×1 | 3 | 3C | 3 | 44 | 338 | 338 | OK | [6 empty] | 224 | 95.2 | OK |  | 2.339 | [10 empty] | 3.733333 | #REF! | #REF! | 209.0667 | 226 | 4771.917
| 2025-03-20 | 市島 | HL13B8-BT | SiNホト前 | NS323 | NS323 | - | - | - | - | - | Si小片×1 | 3 | 3C | 3 | 44 | 338 | 338 | OK | [6 empty] | 224 | 110.8 | OK |  | 2.368 | [10 empty] | 3.733333 | #REF! | #REF! | 212.8 | 229.7333 | 4775.65
| 2025-03-20 | 市島 | HL13B8-BT | SiNホト前 | NS324 | NS324 | - | - | - | - | - | Si小片×1 | 3 | 3C | 3 | 44 | 338 | 338 | OK | [6 empty] | 224 | 111.1 | OK |  | 2.364 | [10 empty] | 3.733333 | #REF! | #REF! | 216.5333 | 233.4667 | 4779.383
| 2025-03-20 | 鈴木 |  |  | チャンバークリーニング | [7 empty] | 38 | ｱﾙﾐﾅ | 127 | 0 | 200 | 200 | OK | [21 empty] | 0 | #REF! | #REF! | 0 | 0 | 4779.383 | クリーニング127分 LOAD：76%→73%、PHASE：15%→15%
| 2025-03-20 | 鈴木 |  |  | チャンバークリーニング | [7 empty] | 38 | ｱﾙﾐﾅ | 127 | 0 | 200 | 200 | OK | [21 empty] | 0 | #REF! | #REF! | 0 | 0 | 4779.383 | クリーニング127分 LOAD：73%→64%、PHASE：15%→15%
| 2025-03-21 | 檜山 |  |  | 空焼き/3C | [7 empty] | 6 | 3C | 30 | 0 | 359 | 359 | OK | [21 empty] | 0 | #REF! | #REF! | 0 | 0 | 4779.383
| 2025-03-21 | 檜山 |  |  | KARADEPO(ﾄﾚｲ3C×1枚) | [7 empty] | 1 | 3C | 60 | 0 | 359 | 359 | OK | [6 empty] | 3600 | [14 empty] | 0 | #REF! | #REF! | 0 | 0 | 4839.383
| 2025-03-21 | 檜山 |  |  | 空焼き/2A | [7 empty] | 6 | A | 30 | 0 | 359 | 359 | OK | [21 empty] | 0 | #REF! | #REF! | 0 | 0 | 4839.383
| 2025-03-21 | 檜山 |  |  | KARADEPO(ﾄﾚｲA×1枚) | [7 empty] | 1 | A | 60 | 0 | 359 | 359 | OK | [6 empty] | 3600 | [14 empty] | 0 | #REF! | #REF! | 0 | 0 | 4899.383
| 2025-03-21 | 檜山 |  |  | KARADEPO(ﾄﾚｲA×1枚) | [7 empty] | 1 | A | 60 | 0 | 359 | 359 | OK | [6 empty] | 3600 | [14 empty] | 0 | #REF! | #REF! | 0 | 0 | 4959.383
| 2025-03-21 | 檜山 |  |  | KARADEPO(ﾄﾚｲA×1枚) | [7 empty] | 1 | A | 60 | 0 | 359 | 359 | OK | [6 empty] | 3600 | [14 empty] | 0 | #REF! | #REF! | 0 | 0 | 5019.383
| 2025-03-21 | 檜山 |  |  | KARADEPO(ﾄﾚｲA×1枚) | [7 empty] | 1 | A | 60 | 0 | 359 | 359 | OK | [6 empty] | 3600 | [14 empty] | 0 | #REF! | #REF! | 0 | 0 | 5079.383
| 2025-03-21 | 久保木 |  |  | テスト(338.0℃) | - | - | - | - | - | Si | Si小片×2 | 3 | A | 3 | 44 | 338 | 338 | OK | [6 empty] | 224 |  |  | 110.3 | 2.3661 | 109.6 | 98.5 | 11.1 | -2793.62 | -1652.268 | -3022.12 | -1758.36 | 1141.352 | 1263.76 | 29.54464 | 3.733333 | #REF! | #REF! | 0 | 3.733333 | 5083.117
| 2025-03-21 | 市島 | HL13B5-BT | SiNホト前 | DEA36 | DEA36 | - | - | - | - | - | Si小片×1 | 3 | 3C | 3 | 44 | 338 | 338 | OK | [6 empty] | 224 | 109.8 | OK |  | 2.323 | [10 empty] | 3.733333 | #REF! | #REF! | 3.733333 | 7.466667 | 5086.85
| 2025-03-21 | 市島 | HL13B5-BT | SiNホト前 | DEA37 | DEA37 | - | - | - | - | - | Si小片×1 | 3 | 3C | 3 | 44 | 338 | 338 | OK | [6 empty] | 224 | 110.7 | OK |  | 2.378 | [10 empty] | 3.733333 | #REF! | #REF! | 7.466667 | 11.2 | 5090.583
| 2025-03-21 | 市島 | HL13B8-BT | SiNホト前 | NT342 | NT342 | - | - | - | - | - | Si小片×1 | 3 | 3C | 3 | 44 | 338 | 338 | OK | [6 empty] | 224 | 110.8 | OK |  | 2.37 | [10 empty] | 3.733333 | #REF! | #REF! | 11.2 | 14.93333 | 5094.317
| 2025-03-21 | 市島 | HL13B8-BT | SiNホト前 | NT343 | NT343 | - | - | - | - | - | Si小片×1 | 3 | 3C | 3 | 44 | 338 | 338 | OK | [6 empty] | 224 | 111.4 | OK |  | 2.371 | [10 empty] | 3.733333 | #REF! | #REF! | 14.93333 | 18.66667 | 5098.05
| 2025-03-21 | 市島 | HL13B8-BT | SiNホト前 | NT344 | NT344 | - | - | - | - | - | Si小片×1 | 3 | 3C | 3 | 44 | 338 | 338 | OK | [6 empty] | 224 | 110.7 | OK |  | 2.371 | [10 empty] | 3.733333 | #REF! | #REF! | 18.66667 | 22.4 | 5101.783
| 2025-03-21 | 市島 | HL13B8-BT | SiNホト前 | NT345 | NT345 | - | - | - | - | - | Si小片×1 | 3 | 3C | 3 | 44 | 338 | 338 | OK | [6 empty] | 224 | 112.5 | OK |  | 2.369 | [10 empty] | 3.733333 | #REF! | #REF! | 22.4 | 26.13333 | 5105.517
| 2025-03-21 | 市島 | HL13B8-BT | SiNホト前 | NU407 | NU407 | - | - | - | - | - | Si小片×1 | 3 | 3C | 3 | 44 | 338 | 338 | OK | [6 empty] | 224 | 110.9 | OK |  | 2.369 | [10 empty] | 3.733333 | #REF! | #REF! | 26.13333 | 29.86667 | 5109.25
| 2025-03-21 | 市島 | HL13B8-BT | SiNホト前 | NU408 | NU408 | - | - | - | - | - | Si小片×1 | 3 | 3C | 3 | 44 | 338 | 338 | OK | [6 empty] | 224 | 110.5 | OK |  | 2.373 | [10 empty] | 3.733333 | #REF! | #REF! | 29.86667 | 33.6 | 5112.983
| 2025-03-21 | 市島 | HL13B8-BT | SiNホト前 | NU409 | NU409 | - | - | - | - | - | Si小片×1 | 3 | 3C | 3 | 44 | 338 | 338 | OK | [6 empty] | 224 | 111.6 | OK |  | 2.373 | [10 empty] | 3.733333 | #REF! | #REF! | 33.6 | 37.33333 | 5116.717
| 2025-03-21 | 市島 | HL13B8-BT | SiNホト前 | NU410 | NU410 | - | - | - | - | - | Si小片×1 | 3 | 3C | 3 | 44 | 338 | 338 | OK | [6 empty] | 224 | 110.3 | OK |  | 2.373 | [10 empty] | 3.733333 | #REF! | #REF! | 37.33333 | 41.06667 | 5120.45
| 2025-03-21 | 市島 | HL13B8-BT | SiNホト前 | NV280 | NV280 | - | - | - | - | - | Si小片×1 | 3 | 3C | 3 | 44 | 338 | 338 | OK | [6 empty] | 224 | 110.5 | OK |  | 2.368 | [10 empty] | 3.733333 | #REF! | #REF! | 41.06667 | 44.8 | 5124.183
| 2025-03-21 | 市島 | HL13B8-BT | SiNホト前 | NV281 | NV281 | - | - | - | - | - | Si小片×1 | 3 | 3C | 3 | 44 | 338 | 338 | OK | [6 empty] | 224 | 110.3 | OK |  | 2.372 | [10 empty] | 3.733333 | #REF! | #REF! | 44.8 | 48.53333 | 5127.917
| 2025-03-21 | 市島 | HL13B8-BT | SiNホト前 | NV282 | NV282 | - | - | - | - | - | Si小片×1 | 3 | 3C | 3 | 44 | 338 | 338 | OK | [6 empty] | 224 | 112.3 | OK |  | 2.37 | [10 empty] | 3.733333 | #REF! | #REF! | 48.53333 | 52.26667 | 5131.65
| 2025-03-21 | 市島 | HL13B8-BT | SiNホト前 | NV283 | NV283 | - | - | - | - | - | Si小片×1 | 3 | 3C | 3 | 44 | 338 | 338 | OK | [6 empty] | 224 | 112.2 | OK |  | 2.391 | [10 empty] | 3.733333 | #REF! | #REF! | 52.26667 | 56 | 5135.383
| 2025-03-21 | 渡部 | HL13B5-BT | SiNホト前 | D1AW9 | D1AW9 | - | - | - | - | - | Si小片×1 | 3 | 3C | 3 | 44 | 338 | 338 | OK | [6 empty] | 224 | 110.7 | OK |  | 2.368 | [10 empty] | 3.733333 | #REF! | #REF! | 56 | 59.73333 | 5139.117
| 2025-03-21 | 渡部 | HL13B5-BT | SiNホト前 | D1AWB | D1AWB | - | - | - | - | - | Si小片×1 | 3 | 3C | 3 | 44 | 338 | 338 | OK | [6 empty] | 224 | 111.7 | OK |  | 2.374 | [10 empty] | 3.733333 | #REF! | #REF! | 59.73333 | 63.46667 | 5142.85
| 2025-03-21 | 渡部 | HL13B5-BT | SiNホト前 | D1AWD | D1AWD | - | - | - | - | - | Si小片×1 | 3 | 3C | 3 | 44 | 338 | 338 | OK | [6 empty] | 224 | 95.8 | OK |  | 2.335 | [10 empty] | 3.733333 | #REF! | #REF! | 63.46667 | 67.2 | 5146.583
| 2025-03-21 | 渡部 | HL13B5-BT | SiNホト前 | D1AWE | D1AWD | - | - | - | - | - | Si小片×1 | 3 | 3C | 3 | 44 | 338 | 338 | OK | [6 empty] | 224 | 95.1 | OK |  | 2.337 | [10 empty] | 3.733333 | #REF! | #REF! | 67.2 | 70.93333 | 5150.317
| 2025-03-21 | 渡部 | HL13B5-BT | SiNホト前 | D1AWF | D1AWF | - | - | - | - | - | Si小片×1 | 3 | 3C | 3 | 44 | 338 | 338 | OK | [6 empty] | 224 | 111.5 | OK |  | 2.371 | [10 empty] | 3.733333 | #REF! | #REF! | 70.93333 | 74.66667 | 5154.05
| 2025-03-21 | 渡部 | HL13B5-BT | SiNホト前 | D1AWG | D1AWG | - | - | - | - | - | Si小片×1 | 3 | 3C | 3 | 44 | 338 | 338 | OK | [6 empty] | 224 | 110.8 | OK |  | 2.369 | [10 empty] | 3.733333 | #REF! | #REF! | 74.66667 | 78.4 | 5157.783
| 2025-03-21 | 渡部 | HL13B5-BT | SiNホト前 | D1AW5 | D1AW5 | - | - | - | - | - | Si小片×1 | 3 | 3C | 3 | 44 | 338 | 338 | OK | [6 empty] | 224 | 110.1 | OK |  | 2.368 | [10 empty] | 3.733333 | #REF! | #REF! | 78.4 | 82.13333 | 5161.517
| 2025-03-21 | 渡部 | HL13B5-BT | SiNホト前 | D1AW6 | D1AW6 | - | - | - | - | - | Si小片×1 | 3 | 3C | 3 | 44 | 338 | 338 | OK | [6 empty] | 224 | 111.6 | OK |  | 2.383 | [10 empty] | 3.733333 | #REF! | #REF! | 82.13333 | 85.86667 | 5165.25
| 2025-03-21 | 渡部 | HL13B5-BT | SiNホト前 | D1AW7 | D1AW7 | - | - | - | - | - | Si小片×1 | 3 | 3C | 3 | 44 | 338 | 338 | OK | [6 empty] | 224 | 111.6 | OK |  | 2.376 | [10 empty] | 3.733333 | #REF! | #REF! | 85.86667 | 89.6 | 5168.983
| 2025-03-21 | 渡部 | HL13B5-BT | SiNホト前 | D1AW8 | D1AW8 | - | - | - | - | - | Si小片×1 | 3 | 3C | 3 | 44 | 338 | 338 | OK | [6 empty] | 224 | 111.2 | OK |  | 2.372 | [10 empty] | 3.733333 | #REF! | #REF! | 89.6 | 93.33333 | 5172.717
| 2025-03-22 | 市島 | HL13B5-BT | SiNホト前 | D1AVV | D1AVV | - | - | - | - | - | Si小片×1 | 3 | 3C | 3 | 44 | 338 | 338 | OK | [6 empty] | 224 | 95.3 | OK |  | 2.337 | [10 empty] | 3.733333 | #REF! | #REF! | 93.33333 | 97.06667 | 5176.45
| 2025-03-22 | 市島 | HL13B5-BT | SiNホト前 | D1AVW | D1AVW | - | - | - | - | - | Si小片×1 | 3 | 3C | 3 | 44 | 338 | 338 | OK | [6 empty] | 224 | 110.5 | OK |  | 2.372 | [10 empty] | 3.733333 | #REF! | #REF! | 97.06667 | 100.8 | 5180.183
| 2025-03-22 | 市島 | HL13B5-BT | SiNホト前 | DEA2K | DEA2K | - | - | - | - | - | Si小片×1 | 3 | 3C | 3 | 44 | 338 | 338 | OK | [6 empty] | 224 | 96.4 | OK |  | 2.345 | [10 empty] | 3.733333 | #REF! | #REF! | 100.8 | 104.5333 | 5183.917
| 2025-03-22 | 市島 | HL13B5-BT | SiNホト前 | DEA2L | DEA2L | - | - | - | - | - | Si小片×1 | 3 | 3C | 3 | 44 | 338 | 338 | OK | [6 empty] | 224 | 96.3 | OK |  | 2.341 | [10 empty] | 3.733333 | #REF! | #REF! | 104.5333 | 108.2667 | 5187.65
| 2025-03-22 | 市島 | HL13B5-BT | SiNホト前 | DEA2N | DEA2N | - | - | - | - | - | Si小片×1 | 3 | 3C | 3 | 44 | 338 | 338 | OK | [6 empty] | 224 | 112.5 | OK |  | 2.369 | [10 empty] | 3.733333 | #REF! | #REF! | 108.2667 | 112 | 5191.383
| 2025-03-22 | 市島 | HL13B5-BT | SiNホト前 | DEA2P | DEA2P | - | - | - | - | - | Si小片×1 | 3 | 3C | 3 | 44 | 338 | 338 | OK | [6 empty] | 224 | 111.4 | OK |  | 2.371 | [10 empty] | 3.733333 | #REF! | #REF! | 112 | 115.7333 | 5195.117
| 2025-03-22 | 市島 | HL13B5-BT | SiNホト前 | DEA2Q | DEA2Q | - | - | - | - | - | Si小片×1 | 3 | 3C | 3 | 44 | 338 | 338 | OK | [6 empty] | 224 | 110.9 | OK |  | 2.369 | [10 empty] | 3.733333 | #REF! | #REF! | 115.7333 | 119.4667 | 5198.85
| 2025-03-22 | 市島 | HL13B5-BT | SiNホト前 | DEA2R | DEA2R | - | - | - | - | - | Si小片×1 | 3 | 3C | 3 | 44 | 338 | 338 | OK | [6 empty] | 224 | 112.1 | OK |  | 2.38 | [10 empty] | 3.733333 | #REF! | #REF! | 119.4667 | 123.2 | 5202.583
| 2025-03-22 | 市島 | HL13B5-BT | SiNホト前 | D1AVX | D1AVX | - | - | - | - | - | Si小片×1 | 3 | 3C | 3 | 44 | 338 | 338 | OK | [6 empty] | 224 | 97 | OK |  | 2.344 | [10 empty] | 3.733333 | #REF! | #REF! | 123.2 | 126.9333 | 5206.317
| 2025-03-22 | 市島 | HL13B5-BT | SiNホト前 | D1AVY | D1AVY | - | - | - | - | - | Si小片×1 | 3 | 3C | 3 | 44 | 338 | 338 | OK | [6 empty] | 224 | 111 | OK |  | 2.371 | [10 empty] | 3.733333 | #REF! | #REF! | 126.9333 | 130.6667 | 5210.05
| 2025-03-22 | 市島 | HL13B5-BT | SiNホト前 | D1AVZ | D1AVZ | - | - | - | - | - | Si小片×1 | 3 | 3C | 3 | 44 | 338 | 338 | OK | [6 empty] | 224 | 112.9 | OK |  | 2.375 | [10 empty] | 3.733333 | #REF! | #REF! | 130.6667 | 134.4 | 5213.783
| 2025-03-22 | 市島 | HL13B5-BT | SiNホト前 | D1AW0 | D1AW0 | - | - | - | - | - | Si小片×1 | 3 | 3C | 3 | 44 | 338 | 338 | OK | [6 empty] | 224 | 111.9 | OK |  | 2.371 | [10 empty] | 3.733333 | #REF! | #REF! | 134.4 | 138.1333 | 5217.517
| 2025-03-22 | 市島 | HL13B5-BT | SiNホト前 | D1AW1 | D1AW1 | - | - | - | - | - | Si小片×1 | 3 | 3C | 3 | 44 | 338 | 338 | OK | [6 empty] | 224 | 114.3 | OK |  | 2.374 | [10 empty] | 3.733333 | #REF! | #REF! | 138.1333 | 141.8667 | 5221.25
| 2025-03-22 | 市島 | HL13B5-BT | SiNホト前 | D1AW2 | D1AW2 | - | - | - | - | - | Si小片×1 | 3 | 3C | 3 | 44 | 338 | 338 | OK | [6 empty] | 224 | 112.9 | OK |  | 2.371 | [10 empty] | 3.733333 | #REF! | #REF! | 141.8667 | 145.6 | 5224.983
| 2025-03-22 | 市島 | HL13B5-BT | SiNホト前 | D1AW3 | D1AW3 | - | - | - | - | - | Si小片×1 | 3 | 3C | 3 | 44 | 338 | 338 | OK | [6 empty] | 224 | 111.9 | OK |  | 2.366 | [10 empty] | 3.733333 | #REF! | #REF! | 145.6 | 149.3333 | 5228.717
| 2025-03-22 | 市島 | HL13B5-BT | SiNホト前 | D1AW4 | D1AW4 | - | - | - | - | - | Si小片×1 | 3 | 3C | 3 | 44 | 338 | 338 | OK | [6 empty] | 224 | 111.5 | OK |  | 2.363 | [10 empty] | 3.733333 | #REF! | #REF! | 149.3333 | 153.0667 | 5232.45
| 2025-03-22 | 市島 | HL13B5-BT | SiNホト前 | D1AWH | D1AWH | - | - | - | - | - | Si小片×1 | 3 | 3C | 3 | 44 | 338 | 338 | OK | [6 empty] | 224 | 112.5 | OK |  | 2.377 | [10 empty] | 3.733333 | #REF! | #REF! | 153.0667 | 156.8 | 5236.183
| 2025-03-22 | 渡部 | HL13B5-BT | SiNホト前 | D1AWJ | D1AWJ | - | - | - | - | - | Si小片×1 | 3 | 3C | 3 | 44 | 338 | 338 | OK | [6 empty] | 224 | 111.9 | OK |  | 2.381 | [10 empty] | 3.733333 | #REF! | #REF! | 156.8 | 160.5333 | 5239.917
| 2025-03-22 | 渡部 | HL13B5-BT | SiNホト前 | D1AWK | D1AWK | - | - | - | - | - | Si小片×1 | 3 | 3C | 3 | 44 | 338 | 338 | OK | [6 empty] | 224 | 110.9 | OK |  | 2.364 | [10 empty] | 3.733333 | #REF! | #REF! | 160.5333 | 164.2667 | 5243.65
| 2025-03-22 | 渡部 | HL13B5-BT | SiNホト前 | D1AWL | D1AWL | - | - | - | - | - | Si小片×1 | 3 | 3C | 3 | 44 | 338 | 338 | OK | [6 empty] | 224 | 111.5 | OK |  | 2.373 | [10 empty] | 3.733333 | #REF! | #REF! | 164.2667 | 168 | 5247.383
| 2025-03-23 | 清水 | HL13E1 | SiNホト前 | FA004 | FA004 | - | - | - | - | - | Si小片×1 | 3 | 3C | 3 | 44 | 338 | 338 | OK | [6 empty] | 224 | 111.8 | OK |  | 2.3843 | [10 empty] | 3.733333 | #REF! | #REF! | 168 | 171.7333 | 5251.117
| 2025-03-23 | 清水 | HL13E1 | SiNホト前 | FC004 | FC004 | - | - | - | - | - | Si小片×1 | 3 | 3C | 3 | 44 | 338 | 338 | OK | [6 empty] | 224 | 112.3 | OK |  | 2.367 | [10 empty] | 3.733333 | #REF! | #REF! | 171.7333 | 175.4667 | 5254.85
| 2025-03-23 | 有木 | HL13E1 | SiNホト前 | FE004 | FE004 | - | - | - | - | - | Si小片×1 | 3 | 3C | 3 | 44 | 338 | 338 | OK | [6 empty] | 224 | 100 | OK |  | 2.34 | [10 empty] | 3.733333 | #REF! | #REF! | 175.4667 | 179.2 | 5258.583
| 2025-03-23 | 有木 | HL13E1 | SiNホト前 | FG004 | FG004 | - | - | - | - | - | Si小片×1 | 3 | 3C | 3 | 44 | 338 | 338 | OK | [6 empty] | 224 | 114.2 | OK |  | 2.378 | [10 empty] | 3.733333 | #REF! | #REF! | 179.2 | 182.9333 | 5262.317
| 2025-03-23 | 有木 | HL13B5-BT | SiNホト前 | D1AWM | D1AWM | - | - | - | - | - | Si小片×1 | 3 | 3C | 3 | 44 | 338 | 338 | OK | [6 empty] | 224 | 112.9 | OK |  | 2.367 | [10 empty] | 3.733333 | #REF! | #REF! | 182.9333 | 186.6667 | 5266.05
| 2025-03-23 | 有木 | HL13B5-BT | SiNホト前 | D1AWN | D1AWN | - | - | - | - | - | Si小片×1 | 3 | 3C | 3 | 44 | 338 | 338 | OK | [6 empty] | 224 | 98.1 | OK |  | 2.338 | [10 empty] | 3.733333 | #REF! | #REF! | 186.6667 | 190.4 | 5269.783
| 2025-03-23 | 有木 | HL13B5-BT | SiNホト前 | D1AWP | D1AWP | - | - | - | - | - | Si小片×1 | 3 | 3C | 3 | 44 | 338 | 338 | OK | [6 empty] | 224 | 97.1 | OK |  | 2.34 | [10 empty] | 3.733333 | #REF! | #REF! | 190.4 | 194.1333 | 5273.517
| 2025-03-23 | 有木 | HL13B5-BT | SiNホト前 | D1AWQ | D1AWQ | - | - | - | - | - | Si小片×1 | 3 | 3C | 3 | 44 | 338 | 338 | OK | [6 empty] | 224 | 111.1 | OK |  | 2.375 | [10 empty] | 3.733333 | #REF! | #REF! | 194.1333 | 197.8667 | 5277.25
| 2025-03-23 | 清水 |  |  | チャンバークリーニング | [7 empty] | 38 | ｱﾙﾐﾅ | 109 | 0 | 200 | 200 | OK | [21 empty] | 0 | #REF! | #REF! | 0 | 0 | 5277.25 | クリーニング109分 LOAD：76%→73%、PHASE：15%→15%
| 2025-03-23 | 清水 |  |  | チャンバークリーニング | [7 empty] | 38 | ｱﾙﾐﾅ | 109 | 0 | 200 | 200 | OK | [21 empty] | 0 | #REF! | #REF! | 0 | 0 | 5277.25 | クリーニング109分 LOAD：73%→64%、PHASE：15%→15%
| 2025-03-24 | 畠山 |  |  | 空焼き/3C | [7 empty] | 6 | 3C | 30 | 0 | 359 | 359 | OK | [21 empty] | 0 | #REF! | #REF! | 0 | 0 | 5277.25
| 2025-03-24 | 畠山 |  |  | KARADEPO(ﾄﾚｲ3C×1枚) | [7 empty] | 1 | 3C | 60 | 0 | 359 | 359 | OK | [6 empty] | 3600 | [14 empty] | 0 | #REF! | #REF! | 0 | 0 | 5337.25
| 2025-03-24 | 畠山 |  |  | 空焼き/2A | [7 empty] | 6 | A | 30 | 0 | 359 | 359 | OK | [21 empty] | 0 | #REF! | #REF! | 0 | 0 | 5337.25
| 2025-03-24 | 畠山 |  |  | KARADEPO(ﾄﾚｲA×1枚) | [7 empty] | 1 | A | 60 | 0 | 359 | 359 | OK | [6 empty] | 3600 | [14 empty] | 0 | #REF! | #REF! | 0 | 0 | 5397.25
| 2025-03-24 | 畠山 |  |  | KARADEPO(ﾄﾚｲA×1枚) | [7 empty] | 1 | A | 60 | 0 | 359 | 359 | OK | [6 empty] | 3600 | [14 empty] | 0 | #REF! | #REF! | 0 | 0 | 5457.25
| 2025-03-24 | 畠山 |  |  | KARADEPO(ﾄﾚｲA×1枚) | [7 empty] | 1 | A | 60 | 0 | 359 | 359 | OK | [6 empty] | 3600 | [14 empty] | 0 | #REF! | #REF! | 0 | 0 | 5517.25
| 2025-03-24 | 清水 |  |  | KARADEPO(ﾄﾚｲA×1枚) | [7 empty] | 1 | A | 60 | 0 | 359 | 359 | OK | [6 empty] | 3600 | [14 empty] | 0 | #REF! | #REF! | 0 | 0 | 5577.25
| 2025-03-24 | 清水 |  |  | テスト(338.0℃) | - | - | - | - | - | Si | Si小片×2 | 3 | A | 3 | 44 | 338 | 338 | OK | [6 empty] | 224 |  |  | 109.6 | 2.3781 | 110.9 | 97.8 | 13.1 | -3146.46 | -2755.393 | -3525.05 | -2768.746 | 391.067 | 756.304 | 29.35714 | 3.733333 | #REF! | #REF! | 0 | 3.733333 | 5580.983
| 2025-03-24 | 有木 | HL13B5-BT | SiNホト前 | DEA38 | DEA38 | - | - | - | - | - | Si小片×1 | 3 | 3C | 3 | 44 | 338 | 338 | OK | [6 empty] | 224 | 113.8 | OK |  | 2.377 | [10 empty] | 3.733333 | #REF! | #REF! | 3.733333 | 7.466667 | 5584.717
| 2025-03-24 | 有木 | HL13B5-BT | SiNホト前 | DEA39 | DEA39 | - | - | - | - | - | Si小片×1 | 3 | 3C | 3 | 44 | 338 | 338 | OK | [6 empty] | 224 | 111.8 | OK |  | 2.386 | [10 empty] | 3.733333 | #REF! | #REF! | 7.466667 | 11.2 | 5588.45
| 2025-03-24 | 有木 | HL13B5-BT | SiNホト前 | DEA3A | DEA3A | - | - | - | - | - | Si小片×1 | 3 | 3C | 3 | 44 | 338 | 338 | OK | [6 empty] | 224 | 111.5 | OK |  | 2.382 | [10 empty] | 3.733333 | #REF! | #REF! | 11.2 | 14.93333 | 5592.183
| 2025-03-24 | 有木 | HL13B5-BT | SiNホト前 | DEA3B | DEA3B | - | - | - | - | - | Si小片×1 | 3 | 3C | 3 | 44 | 338 | 338 | OK | [6 empty] | 224 | 110.7 | OK |  | 2.389 | [10 empty] | 3.733333 | #REF! | #REF! | 14.93333 | 18.66667 | 5595.917
| 2025-03-24 | 太田 | HL13B5-BT | SiNホト前 | D1AV5 | D1AV5 | - | - | - | - | - | Si小片×1 | 3 | 3C | 3 | 44 | 338 | 338 | OK | [6 empty] | 224 | 111.1 | OK |  | 2.389 | [10 empty] | 3.733333 | #REF! | #REF! | 18.66667 | 22.4 | 5599.65
| 2025-03-24 | 太田 | HL13B5-BT | SiNホト前 | D1AV6 | D1AV6 | - | - | - | - | - | Si小片×1 | 3 | 3C | 3 | 44 | 338 | 338 | OK | [6 empty] | 224 | 110.8 | OK |  | 2.387 | [10 empty] | 3.733333 | #REF! | #REF! | 22.4 | 26.13333 | 5603.383
| 2025-03-24 | 太田 | HL13B5-BT | SiNホト前 | D1AV7 | D1AV7 | - | - | - | - | - | Si小片×1 | 3 | 3C | 3 | 44 | 338 | 338 | OK | [6 empty] | 224 | 111 | OK |  | 2.391 | [10 empty] | 3.733333 | #REF! | #REF! | 26.13333 | 29.86667 | 5607.117
| 2025-03-24 | 太田 | HL13B5-BT | SiNホト前 | D1AWR | D1AWR | - | - | - | - | - | Si小片×1 | 3 | 3C | 3 | 44 | 338 | 338 | OK | [6 empty] | 224 | 97.1 | OK |  | 2.354 | [10 empty] | 3.733333 | #REF! | #REF! | 29.86667 | 33.6 | 5610.85
| 2025-03-24 | 太田 | HL13B5-BT | SiNホト前 | D1AWS | D1AWS | - | - | - | - | - | Si小片×1 | 3 | 3C | 3 | 44 | 338 | 338 | OK | [6 empty] | 224 | 110.3 | OK |  | 2.385 | [10 empty] | 3.733333 | #REF! | #REF! | 33.6 | 37.33333 | 5614.583
| 2025-03-24 | 太田 | HL13B5-BT | SiNホト前 | D1AWT | D1AWT | - | - | - | - | - | Si小片×1 | 3 | 3C | 3 | 44 | 338 | 338 | OK | [6 empty] | 224 | 112.1 | OK |  | 2.371 | [10 empty] | 3.733333 | #REF! | #REF! | 37.33333 | 41.06667 | 5618.317
| 2025-03-24 | 太田 | HL13B5-BT | SiNホト前 | D1AWU | D1AWU | - | - | - | - | - | Si小片×1 | 3 | 3C | 3 | 44 | 338 | 338 | OK | [6 empty] | 224 | 113.4 | OK |  | 2.379 | [10 empty] | 3.733333 | #REF! | #REF! | 41.06667 | 44.8 | 5622.05
| 2025-03-24 | 高橋翔 | HL13B5-BT | SiNホト前 | D1AWV | D1AWV | - | - | - | - | - | Si小片×1 | 3 | 3C | 3 | 44 | 338 | 338 | OK | [6 empty] | 224 | 112.5 | OK |  | 2.37 | [10 empty] | 3.733333 | #REF! | #REF! | 44.8 | 48.53333 | 5625.783
| 2025-03-24 | 高橋翔 | HL13B5-BT | SiNホト前 | DEA3C | DEA3C | - | - | - | - | - | Si小片×1 | 3 | 3C | 3 | 44 | 338 | 338 | OK | [6 empty] | 224 | 110.7 | OK |  | 2.375 | [10 empty] | 3.733333 | #REF! | #REF! | 48.53333 | 52.26667 | 5629.517
| 2025-03-24 | 高橋翔 | HL13B5-BT | SiNホト前 | DEA3D | DEA3D | - | - | - | - | - | Si小片×1 | 3 | 3C | 3 | 44 | 338 | 338 | OK | [6 empty] | 224 | 111 | OK |  | 2.374 | [10 empty] | 3.733333 | #REF! | #REF! | 52.26667 | 56 | 5633.25
| 2025-03-24 | 高橋翔 | HL13B5-BT | SiNホト前 | DEA3E | DEA3E | - | - | - | - | - | Si小片×1 | 3 | 3C | 3 | 44 | 338 | 338 | OK | [6 empty] | 224 | 97.6 | OK |  | 2.356 | [10 empty] | 3.733333 | #REF! | #REF! | 56 | 59.73333 | 5636.983
| 2025-03-24 | 高橋翔 | HL13B5-BT | SiNホト前 | DEA3F | DEA3F | - | - | - | - | - | Si小片×1 | 3 | 3C | 3 | 44 | 338 | 338 | OK | [6 empty] | 224 | 110.2 | OK |  | 2.372 | [10 empty] | 3.733333 | #REF! | #REF! | 59.73333 | 63.46667 | 5640.717
| 2025-03-24 | 畠山 |  |  | SiH4ﾎﾞﾝﾍﾞ切り替え(L⇒R)/空流し | [20 empty] | 0 | [14 empty] | 3.733333 | #REF! | #REF! | 59.73333 | 63.46667 | 5640.717
| 2025-03-24 | 高橋翔 | HL13B5-BT | SiNホト前 | D1AWW | D1AWW | - | - | - | - | - | Si小片×1 | 3 | 3C | 3 | 44 | 338 | 338 | OK | [6 empty] | 224 | 96.7 | OK |  | 2.35 | [10 empty] | 3.733333 | #REF! | #REF! | 63.46667 | 67.2 | 5644.45
| 2025-03-24 | 高橋翔 | HL13B5-BT | SiNホト前 | D1AWX | D1AWX | - | - | - | - | - | Si小片×1 | 3 | 3C | 3 | 44 | 338 | 338 | OK | [6 empty] | 224 | 113.5 | OK |  | 2.387 | [10 empty] | 3.733333 | #REF! | #REF! | 67.2 | 70.93333 | 5648.183
| 2025-03-24 | 高橋翔 | HL13B5-BT | SiNホト前 | D1AWY | D1AWY | - | - | - | - | - | Si小片×1 | 3 | 3C | 3 | 44 | 338 | 338 | OK | [6 empty] | 224 | 113.2 | OK |  | 2.382 | [10 empty] | 3.733333 | #REF! | #REF! | 70.93333 | 74.66667 | 5651.917
| 2025-03-24 | 高橋翔 | HL13B5-BT | SiNホト前 | D1AWZ | D1AWZ | - | - | - | - | - | Si小片×1 | 3 | 3C | 3 | 44 | 338 | 338 | OK | [6 empty] | 224 | 112.6 | OK |  | 2.381 | [10 empty] | 3.733333 | #REF! | #REF! | 74.66667 | 78.4 | 5655.65
| 2025-03-24 | 高橋翔 | HL13B5-BT | SiNホト前 | DHA65 | DHA65 | - | - | - | - | - | Si小片×1 | 3 | 3C | 3 | 44 | 338 | 338 | OK | [6 empty] | 224 | 113.3 | OK |  | 2.385 | [10 empty] | 3.733333 | #REF! | #REF! | 78.4 | 82.13333 | 5659.383
| 2025-03-24 | 高橋翔 | HL13B5-BT | SiNホト前 | DHA66 | DHA66 | - | - | - | - | - | Si小片×1 | 3 | 3C | 3 | 44 | 338 | 338 | OK | [6 empty] | 224 | 112.8 | OK |  | 2.383 | [10 empty] | 3.733333 | #REF! | #REF! | 82.13333 | 85.86667 | 5663.117
| 2025-03-24 | 高橋翔 | HL13B5-BT | SiNホト前 | DHA67 | DHA67 | - | - | - | - | - | Si小片×1 | 3 | 3C | 3 | 44 | 338 | 338 | OK | [6 empty] | 224 | 113 | OK |  | 2.385 | [10 empty] | 3.733333 | #REF! | #REF! | 85.86667 | 89.6 | 5666.85
| 2025-03-24 | 高橋翔 | HL13B5-BT | SiNホト前 | DHA68 | DHA68 | - | - | - | - | - | Si小片×1 | 3 | 3C | 3 | 44 | 338 | 338 | OK | [6 empty] | 224 | 113.9 | OK |  | 2.388 | [10 empty] | 3.733333 | #REF! | #REF! | 89.6 | 93.33333 | 5670.583
| 2025-03-24 | 高橋翔 | HL13B5-BT | SiNホト前 | DHA69 | DHA69 | - | - | - | - | - | Si小片×1 | 3 | 3C | 3 | 44 | 338 | 338 | OK | [6 empty] | 224 | 97.2 | OK |  | 2.348 | [10 empty] | 3.733333 | #REF! | #REF! | 93.33333 | 97.06667 | 5674.317
| 2025-03-24 | 高橋翔 | HL13B5-BT | SiNホト前 | DHA6A | DHA6A | - | - | - | - | - | Si小片×1 | 3 | 3C | 3 | 44 | 338 | 338 | OK | [6 empty] | 224 | 113.1 | OK |  | 2.386 | [10 empty] | 3.733333 | #REF! | #REF! | 97.06667 | 100.8 | 5678.05
| 2025-03-24 | 高橋翔 | HL13B5-BT | SiNホト前 | DHA6B | DHA6B | - | - | - | - | - | Si小片×1 | 3 | 3C | 3 | 44 | 338 | 338 | OK | [6 empty] | 224 | 112.9 | OK |  | 2.388 | [10 empty] | 3.733333 | #REF! | #REF! | 100.8 | 104.5333 | 5681.783
| 2025-03-24 | 高橋翔 | HL13B5-BT | SiNホト前 | DHA6C | DHA6C | - | - | - | - | - | Si小片×1 | 3 | 3C | 3 | 44 | 338 | 338 | OK | [6 empty] | 224 | 97.4 | OK |  | 2.351 | [10 empty] | 3.733333 | #REF! | #REF! | 104.5333 | 108.2667 | 5685.517
| 2025-03-24 | 太田 | HL13B5-BT | SiNホト前 | DHA5R | DHA5R | - | - | - | - | - | Si小片×1 | 3 | 3C | 3 | 44 | 338 | 338 | OK | [6 empty] | 224 | 114.1 | OK |  | 2.394 | [10 empty] | 3.733333 | #REF! | #REF! | 108.2667 | 112 | 5689.25
| 2025-03-24 | 太田 | HL13B5-BT | SiNホト前 | DHA5S | DHA5S | - | - | - | - | - | Si小片×1 | 3 | 3C | 3 | 44 | 338 | 338 | OK | [6 empty] | 224 | 112.8 | OK |  | 2.387 | [10 empty] | 3.733333 | #REF! | #REF! | 112 | 115.7333 | 5692.983
| 2025-03-24 | 太田 | HL13B5-BT | SiNホト前 | DHA5T | DHA5T | - | - | - | - | - | Si小片×1 | 3 | 3C | 3 | 44 | 338 | 338 | OK | [6 empty] | 224 | 97.2 | OK |  | 2.351 | [10 empty] | 3.733333 | #REF! | #REF! | 115.7333 | 119.4667 | 5696.717
| 2025-03-24 | 太田 | HL13B5-BT | SiNホト前 | DHA5U | DHA5U | - | - | - | - | - | Si小片×1 | 3 | 3C | 3 | 44 | 338 | 338 | OK | [6 empty] | 224 | 112.8 | OK |  | 2.392 | [10 empty] | 3.733333 | #REF! | #REF! | 119.4667 | 123.2 | 5700.45
| 2025-03-24 | 太田 | 100mW trial1-1試作 | SiNホト前 | CC106 | CC106 | - | - | - | - | - | Si小片×1 | 3 | 3C | 3 | 44 | 338 | 338 | OK | [6 empty] | 224 | 34.8 | - |  | 2.305 | [10 empty] | 3.733333 | #REF! | #REF! | 123.2 | 126.9333 | 5704.183
| 2025-03-24 | 太田 | 100mW trial1-1試作 | SiNホト前 | CC107 | CC107 | - | - | - | - | - | Si小片×1 | 3 | 3C | 3 | 44 | 338 | 338 | OK | [6 empty] | 224 | 34.6 | - |  | 2.296 | [10 empty] | 3.733333 | #REF! | #REF! | 126.9333 | 130.6667 | 5707.917
| 2025-03-24 | 太田 | 100mW trial1-1試作 | SiNホト前 | CC108 | CC108 | - | - | - | - | - | Si小片×1 | 3 | 3C | 3 | 44 | 338 | 338 | OK | [6 empty] | 224 | 36.4 | - |  | 2.285 | [10 empty] | 3.733333 | #REF! | #REF! | 130.6667 | 134.4 | 5711.65
| 2025-03-24 | 太田 | 100mW trial1-1試作 | SiNホト前 | CC109 | CC109 | - | - | - | - | - | Si小片×1 | 3 | 3C | 3 | 44 | 338 | 338 | OK | [6 empty] | 224 | 35.4 | - |  | 2.3 | [10 empty] | 3.733333 | #REF! | #REF! | 134.4 | 138.1333 | 5715.383
| 2025-03-25 | 有木 | HL13B5-BT | SiNホト前 | DHA5V | DHA5V | - | - | - | - | - | Si小片×1 | 3 | 3C | 3 | 44 | 338 | 338 | OK | [6 empty] | 224 | 116.1 | OK |  | 2.392 | [10 empty] | 3.733333 | #REF! | #REF! | 138.1333 | 141.8667 | 5719.117
| 2025-03-25 | 有木 | HL13B5-BT | SiNホト前 | DHA5W | DHA5W | - | - | - | - | - | Si小片×1 | 3 | 3C | 3 | 44 | 338 | 338 | OK | [6 empty] | 224 | 99.8 | OK |  | 2.353 | [10 empty] | 3.733333 | #REF! | #REF! | 141.8667 | 145.6 | 5722.85
| 2025-03-25 | 有木 | HL13B5-BT | SiNホト前 | DHA5X | DHA5X | - | - | - | - | - | Si小片×1 | 3 | 3C | 3 | 44 | 338 | 338 | OK | [6 empty] | 224 | 113.5 | OK |  | 2.388 | [10 empty] | 3.733333 | #REF! | #REF! | 145.6 | 149.3333 | 5726.583
| 2025-03-25 | 有木 | HL13B5-BT | SiNホト前 | DHA64 | DHA64 | - | - | - | - | - | Si小片×1 | 3 | 3C | 3 | 44 | 338 | 338 | OK | [6 empty] | 224 | 114 | OK |  | 2.389 | [10 empty] | 3.733333 | #REF! | #REF! | 149.3333 | 153.0667 | 5730.317
| 2025-03-25 | 高橋翔 | HL13B5-BT | SiNホト前 | D1AX0 | D1AX0 | - | - | - | - | - | Si小片×1 | 3 | 3C | 3 | 44 | 338 | 338 | OK | [6 empty] | 224 | 112.2 | OK |  | 2.385 | [10 empty] | 3.733333 | #REF! | #REF! | 153.0667 | 156.8 | 5734.05
| 2025-03-25 | 高橋翔 | HL13B5-BT | SiNホト前 | D1AX1 | D1AX1 | - | - | - | - | - | Si小片×1 | 3 | 3C | 3 | 44 | 338 | 338 | OK | [6 empty] | 224 | 96.3 | OK |  | 2.351 | [10 empty] | 3.733333 | #REF! | #REF! | 156.8 | 160.5333 | 5737.783
| 2025-03-25 | 高橋翔 | HL13B5-BT | SiNホト前 | D1AX2 | D1AX2 | - | - | - | - | - | Si小片×1 | 3 | 3C | 3 | 44 | 338 | 338 | OK | [6 empty] | 224 | 96.7 | OK |  | 2.346 | [10 empty] | 3.733333 | #REF! | #REF! | 160.5333 | 164.2667 | 5741.517
| 2025-03-25 | 高橋翔 | HL13B5-BT | SiNホト前 | D1AX3 | D1AX3 | - | - | - | - | - | Si小片×1 | 3 | 3C | 3 | 44 | 338 | 338 | OK | [6 empty] | 224 | 97.1 | OK |  | 2.349 | [10 empty] | 3.733333 | #REF! | #REF! | 164.2667 | 168 | 5745.25
| 2025-03-25 | 高橋翔 | HL13B5-BT | SiNホト前 | D1AX4 | D1AX4 | - | - | - | - | - | Si小片×1 | 3 | 3C | 3 | 44 | 338 | 338 | OK | [6 empty] | 224 | 112 | OK |  | 2.399 | [10 empty] | 3.733333 | #REF! | #REF! | 168 | 171.7333 | 5748.983
| 2025-03-25 | 高橋翔 | HL13B5-BT | SiNホト前 | D1AX5 | D1AX5 | - | - | - | - | - | Si小片×1 | 3 | 3C | 3 | 44 | 338 | 338 | OK | [6 empty] | 224 | 111.4 | OK |  | 2.383 | [10 empty] | 3.733333 | #REF! | #REF! | 171.7333 | 175.4667 | 5752.717
| 2025-03-25 | 高橋翔 | HL13B5-BT | SiNホト前 | D1AX6 | D1AX6 | - | - | - | - | - | Si小片×1 | 3 | 3C | 3 | 44 | 338 | 338 | OK | [6 empty] | 224 | 111.3 | OK |  | 2.385 | [10 empty] | 3.733333 | #REF! | #REF! | 175.4667 | 179.2 | 5756.45
| 2025-03-25 | 高橋翔 | HL13B5-BT | SiNホト前 | D1AX7 | D1AX7 | - | - | - | - | - | Si小片×1 | 3 | 3C | 3 | 44 | 338 | 338 | OK | [6 empty] | 224 | 112.4 | OK |  | 2.382 | [10 empty] | 3.733333 | #REF! | #REF! | 179.2 | 182.9333 | 5760.183
| 2025-03-25 | 高橋翔 | HL13B5-BT | SiNホト前 | DFA3D | DFA3D | - | - | - | - | - | Si小片×1 | 3 | 3C | 3 | 44 | 338 | 338 | OK | [6 empty] | 224 | 96.5 | OK |  | 2.347 | [10 empty] | 3.733333 | #REF! | #REF! | 182.9333 | 186.6667 | 5763.917
| 2025-03-25 | 高橋翔 | HL13B5-BT | SiNホト前 | DFA3E | DFA3E | - | - | - | - | - | Si小片×1 | 3 | 3C | 3 | 44 | 338 | 338 | OK | [6 empty] | 224 | 101.8 | OK |  | 2.362 | [10 empty] | 3.733333 | #REF! | #REF! | 186.6667 | 190.4 | 5767.65
| 2025-03-25 | 高橋翔 | HL13B5-BT | SiNホト前 | DFA3J | DFA3J | - | - | - | - | - | Si小片×1 | 3 | 3C | 3 | 44 | 338 | 338 | OK | [6 empty] | 224 | 96.4 | OK |  | 2.355 | [10 empty] | 3.733333 | #REF! | #REF! | 190.4 | 194.1333 | 5771.383
| 2025-03-25 | 高橋翔 | HL13B5-BT | SiNホト前 | DFA3K | DFA3K | - | - | - | - | - | Si小片×1 | 3 | 3C | 3 | 44 | 338 | 338 | OK | [6 empty] | 224 | 113.2 | OK |  | 2.379 | [10 empty] | 3.733333 | #REF! | #REF! | 194.1333 | 197.8667 | 5775.117
| 2025-03-25 | 高橋翔 | HL13B5-BT | SiNホト前 | DHA5H | DHA5H | - | - | - | - | - | Si小片×1 | 3 | 3C | 3 | 44 | 338 | 338 | OK | [6 empty] | 224 | 97.1 | OK |  | 2.347 | [10 empty] | 3.733333 | #REF! | #REF! | 197.8667 | 201.6 | 5778.85
| 2025-03-26 | 太田 | HL13B5-BT | SiNホト前 | DHA5K | DHA5K | - | - | - | - | - | Si小片×1 | 3 | 3C | 3 | 44 | 338 | 338 | OK | [6 empty] | 224 | 111.1 | OK |  | 2.385 | [10 empty] | 3.733333 | #REF! | #REF! | 201.6 | 205.3333 | 5782.583
| 2025-03-26 | 太田 | HL13B5-BT | SiNホト前 | DHA5J | DHA5J | - | - | - | - | - | Si小片×1 | 3 | 3C | 3 | 44 | 338 | 338 | OK | [6 empty] | 224 | 111.4 | OK |  | 2.381 | [10 empty] | 3.733333 | #REF! | #REF! | 205.3333 | 209.0667 | 5786.317
| 2025-03-26 | 太田 | HL13B5-BT | SiNホト前 | DHA5L | DHA5L | - | - | - | - | - | Si小片×1 | 3 | 3C | 3 | 44 | 338 | 338 | OK | [6 empty] | 224 | 112.6 | OK |  | 2.381 | [10 empty] | 3.733333 | #REF! | #REF! | 209.0667 | 212.8 | 5790.05
| 2025-03-26 | 清水 | HL13E1 | SiNホト前 | FK003 | FK003 | - | - | - | - | - | Si小片×1 | 3 | 3C | 3 | 44 | 338 | 338 | OK | [6 empty] | 224 | 111.5 | OK |  | 2.3758 | [10 empty] | 3.733333 | #REF! | #REF! | 212.8 | 216.5333 | 5793.783
| 2025-03-26 | 太田 | HL13E1 | SiNホト前 | FM004 | FM004 | - | - | - | - | - | Si小片×1 | 3 | 3C | 3 | 44 | 338 | 338 | OK | [6 empty] | 224 | 113 | OK |  | 2.373 | [10 empty] | 3.733333 | #REF! | #REF! | 216.5333 | 220.2667 | 5797.517
| 2025-03-26 | 太田 | HL13E1 | SiNホト前 | FP003 | FP003 | - | - | - | - | - | Si小片×1 | 3 | 3C | 3 | 44 | 338 | 338 | OK | [6 empty] | 224 | 113 | OK |  | 2.379 | [10 empty] | 3.733333 | #REF! | #REF! | 220.2667 | 224 | 5801.25
| 2025-03-26 | 太田 | HL13E1 | SiNホト前 | FR004 | FR004 | - | - | - | - | - | Si小片×1 | 3 | 3C | 3 | 44 | 338 | 338 | OK | [6 empty] | 224 | 112.8 | OK |  | 2.378 | [10 empty] | 3.733333 | #REF! | #REF! | 224 | 227.7333 | 5804.983
| 2025-03-26 | 太田 | HL13BFCP-BT | SiNホト前 | SN310 | SN310 | - | - | - | - | - | Si小片×1 | 3 | 3C | 3 | 44 | 338 | 338 | OK | [6 empty] | 224 | 112.4 | OK |  | 2.376 | [10 empty] | 3.733333 | #REF! | #REF! | 227.7333 | 231.4667 | 5808.717
| 2025-03-26 | 太田 | HL13BFCP-BT | SiNホト前 | SN311 | SN311 | - | - | - | - | - | Si小片×1 | 3 | 3C | 3 | 44 | 338 | 338 | OK | [6 empty] | 224 | 97.9 | OK |  | 2.346 | [10 empty] | 3.733333 | #REF! | #REF! | 231.4667 | 235.2 | 5812.45
| 2025-03-26 | 太田 | HL13BFCP-BT | SiNホト前 | SN312 | SN312 | - | - | - | - | - | Si小片×1 | 3 | 3C | 3 | 44 | 338 | 338 | OK | [6 empty] | 224 | 99.1 | OK |  | 2.348 | [10 empty] | 3.733333 | #REF! | #REF! | 235.2 | 238.9333 | 5816.183
| 2025-03-26 | 太田 | HL13BFCP-BT | SiNホト前 | SN313 | SN313 | - | - | - | - | - | Si小片×1 | 3 | 3C | 3 | 44 | 338 | 338 | OK | [6 empty] | 224 | 98.2 | OK |  | 2.348 | [10 empty] | 3.733333 | #REF! | #REF! | 238.9333 | 242.6667 | 5819.917
| 2025-03-26 | 太田 | HL13B5-BT | SiNホト前 | DFA3L | DFA3L | - | - | - | - | - | Si小片×1 | 3 | 3C | 3 | 44 | 338 | 338 | OK | [6 empty] | 224 | 113.2 | OK |  | 2.395 | [10 empty] | 3.733333 | #REF! | #REF! | 242.6667 | 246.4 | 5823.65
| 2025-03-26 | 太田 | HL13B5-BT | SiNホト前 | DFA3M | DFA3M | - | - | - | - | - | Si小片×1 | 3 | 3C | 3 | 44 | 338 | 338 | OK | [6 empty] | 224 | 97.2 | OK |  | 2.36 | [10 empty] | 3.733333 | #REF! | #REF! | 246.4 | 250.1333 | 5827.383
| 2025-03-26 | 高橋翔 | HL13B5-BT | SiNホト前 | DFA3N | DFA3N | - | - | - | - | - | Si小片×1 | 3 | 3C | 3 | 44 | 338 | 338 | OK | [6 empty] | 224 | 98.4 | OK |  | 2.354 | [10 empty] | 3.733333 | #REF! | #REF! | 250.1333 | 253.8667 | 5831.117
| 2025-03-26 | 高橋翔 | HL13B5-BT | SiNホト前 | DFA3P | DFA3P | - | - | - | - | - | Si小片×1 | 3 | 3C | 3 | 44 | 338 | 338 | OK | [6 empty] | 224 | 112.6 | OK |  | 2.382 | [10 empty] | 3.733333 | #REF! | #REF! | 253.8667 | 257.6 | 5834.85
| 2025-03-27 | 畠山 |  |  | チャンバークリーニング | [7 empty] | 38 | ｱﾙﾐﾅ | 109 | 0 | 200 | 200 | OK | [21 empty] | 0 | #REF! | #REF! | 0 | 0 | 5834.85 | クリーニング139分 LOAD：76%→65%、PHASE：15%→15%
| 2025-03-27 | 畠山 |  |  | 空焼き/3C | [7 empty] | 6 | 3C | 30 | 0 | 359 | 359 | OK | [21 empty] | 0 | #REF! | #REF! | 0 | 0 | 5834.85
| 2025-03-27 | 畠山 |  |  | KARADEPO(ﾄﾚｲ3C×1枚) | [7 empty] | 1 | 3C | 60 | 0 | 359 | 359 | OK | [6 empty] | 3600 | [14 empty] | 0 | #REF! | #REF! | 0 | 0 | 5894.85
| 2025-03-27 | 久保木 |  |  | 空焼き/2A | [7 empty] | 6 | A | 30 | 0 | 359 | 359 | OK | [21 empty] | 0 | #REF! | #REF! | 0 | 0 | 5894.85
| 2025-03-27 | 久保木 |  |  | KARADEPO(ﾄﾚｲA×1枚) | [7 empty] | 1 | A | 60 | 0 | 359 | 359 | OK | [6 empty] | 3600 | [14 empty] | 0 | #REF! | #REF! | 0 | 0 | 5954.85
| 2025-03-27 | 久保木 |  |  | KARADEPO(ﾄﾚｲA×1枚) | [7 empty] | 1 | A | 60 | 0 | 359 | 359 | OK | [6 empty] | 3600 | [14 empty] | 0 | #REF! | #REF! | 0 | 0 | 6014.85
| 2025-03-27 | 久保木 |  |  | KARADEPO(ﾄﾚｲA×1枚) | [7 empty] | 1 | A | 60 | 0 | 359 | 359 | OK | [6 empty] | 3600 | [14 empty] | 0 | #REF! | #REF! | 0 | 0 | 6074.85
| 2025-03-27 | 久保木 |  |  | KARADEPO(ﾄﾚｲA×1枚) | [7 empty] | 1 | A | 60 | 0 | 359 | 359 | OK | [6 empty] | 3600 | [14 empty] | 0 | #REF! | #REF! | 0 | 0 | 6134.85
| 2025-03-27 | 檜山 |  |  | テスト(338.0℃) | - | - | - | - | - | Si | Si小片×2 | 3 | A | 3 | 44 | 338 | 338 | OK | [6 empty] | 224 |  |  | 111.4 | 2.348 | 110.7 | 96.9 | 13.8 | -4.26771 | -3.3181 | -3.83695 | -3.22173 | 0.94961 | 0.61522 | 29.83929 | 3.733333 | #REF! | #REF! | 0 | 3.733333 | 6138.583
| 2025-03-27 | 渡部 | HL13B5-BT | SiNホト前 | D1AX8 | D1AX8 | - | - | - | - | - | Si小片×1 | 3 | 3C | 3 | 44 | 338 | 338 | OK | [6 empty] | 224 | 111.8 | OK |  | 2.393 | [10 empty] | 3.733333 | #REF! | #REF! | 3.733333 | 7.466667 | 6142.317
| 2025-03-27 | 渡部 | HL13B5-BT | SiNホト前 | D1AX9 | D1AX9 | - | - | - | - | - | Si小片×1 | 3 | 3C | 3 | 44 | 338 | 338 | OK | [6 empty] | 224 | 112.4 | OK |  | 2.395 | [10 empty] | 3.733333 | #REF! | #REF! | 7.466667 | 11.2 | 6146.05
| 2025-03-27 | 渡部 | HL13B5-BT | SiNホト前 | D1AXA | D1AXA | - | - | - | - | - | Si小片×1 | 3 | 3C | 3 | 44 | 338 | 338 | OK | [6 empty] | 224 | 113 | OK |  | 2.403 | [10 empty] | 3.733333 | #REF! | #REF! | 11.2 | 14.93333 | 6149.783
| 2025-03-27 | 渡部 | HL13B5-BT | SiNホト前 | D1AXB | D1AXB | - | - | - | - | - | Si小片×1 | 3 | 3C | 3 | 44 | 338 | 338 | OK | [6 empty] | 224 | 96.4 | OK |  | 2.361 | [10 empty] | 3.733333 | #REF! | #REF! | 14.93333 | 18.66667 | 6153.517
| 2025-03-27 | 渡部 | HL13B5-BT | SiNホト前 | D1AXC | D1AXC | - | - | - | - | - | Si小片×1 | 3 | 3C | 3 | 44 | 338 | 338 | OK | [6 empty] | 224 | 113 | OK |  | 2.389 | [10 empty] | 3.733333 | #REF! | #REF! | 18.66667 | 22.4 | 6157.25
| 2025-03-27 | 渡部 | HL13B5-BT | SiNホト前 | D1AXD | D1AXD | - | - | - | - | - | Si小片×1 | 3 | 3C | 3 | 44 | 338 | 338 | OK | [6 empty] | 224 | 112.2 | OK |  | 2.394 | [10 empty] | 3.733333 | #REF! | #REF! | 22.4 | 26.13333 | 6160.983
| 2025-03-27 | 渡部 | HL13B5-BT | SiNホト前 | D1AXE | D1AXE | - | - | - | - | - | Si小片×1 | 3 | 3C | 3 | 44 | 338 | 338 | OK | [6 empty] | 224 | 97.9 | OK |  | 2.354 | [10 empty] | 3.733333 | #REF! | #REF! | 26.13333 | 29.86667 | 6164.717
| 2025-03-27 | 渡部 | HL13B5-BT | SiNホト前 | D1AXF | D1AXF | - | - | - | - | - | Si小片×1 | 3 | 3C | 3 | 44 | 338 | 338 | OK | [6 empty] | 224 | 95.7 | OK |  | 2.358 | [10 empty] | 3.733333 | #REF! | #REF! | 29.86667 | 33.6 | 6168.45
| 2025-03-27 | 渡部 | HL13B5-BT | SiNホト前 | DHA5M | DHA5M | - | - | - | - | - | Si小片×1 | 3 | 3C | 3 | 44 | 338 | 338 | OK | [6 empty] | 224 | 96 | OK |  | 2.355 | [10 empty] | 3.733333 | #REF! | #REF! | 33.6 | 37.33333 | 6172.183
| 2025-03-27 | 渡部 | HL13B5-BT | SiNホト前 | DHA5N | DHA5N | - | - | - | - | - | Si小片×1 | 3 | 3C | 3 | 44 | 338 | 338 | OK | [6 empty] | 224 | 112.1 | OK |  | 2.396 | [10 empty] | 3.733333 | #REF! | #REF! | 37.33333 | 41.06667 | 6175.917
| 2025-03-27 | 渡部 | HL13B5-BT | SiNホト前 | DHA5P | DHA5P | - | - | - | - | - | Si小片×1 | 3 | 3C | 3 | 44 | 338 | 338 | OK | [6 empty] | 224 | 95.9 | OK |  | 2.359 | [10 empty] | 3.733333 | #REF! | #REF! | 41.06667 | 44.8 | 6179.65
| 2025-03-27 | 渡部 | HL13B5-BT | SiNホト前 | DHA5Q | DHA5Q | - | - | - | - | - | Si小片×1 | 3 | 3C | 3 | 44 | 338 | 338 | OK | [6 empty] | 224 | 111.4 | OK |  | 2.39 | [10 empty] | 3.733333 | #REF! | #REF! | 44.8 | 48.53333 | 6183.383
| 2025-03-28 | 市島 | HL13B8-BT | SiNホト前 | NS334 | NS334 | - | - | - | - | - | Si小片×1 | 3 | 3C | 3 | 44 | 338 | 338 | OK | [6 empty] | 224 | 111 | OK |  | 2.398 | [10 empty] | 3.733333 | #REF! | #REF! | 48.53333 | 52.26667 | 6187.117
| 2025-03-28 | 市島 | HL13B8-BT | SiNホト前 | NS336 | NS336 | - | - | - | - | - | Si小片×1 | 3 | 3C | 3 | 44 | 338 | 338 | OK | [6 empty] | 224 | 111.3 | OK |  | 2.403 | [10 empty] | 3.733333 | #REF! | #REF! | 52.26667 | 56 | 6190.85
| 2025-03-28 | 市島 | HL13B8-BT | SiNホト前 | NS337 | NS337 | - | - | - | - | - | Si小片×1 | 3 | 3C | 3 | 44 | 338 | 338 | OK | [6 empty] | 224 | 111.1 | OK |  | 2.403 | [10 empty] | 3.733333 | #REF! | #REF! | 56 | 59.73333 | 6194.583
| 2025-03-28 | 市島 | HL13B8-BT | SiNホト前 | NS338 | NS338 | - | - | - | - | - | Si小片×1 | 3 | 3C | 3 | 44 | 338 | 338 | OK | [6 empty] | 224 | 115.4 | OK |  | 2.413 | [10 empty] | 3.733333 | #REF! | #REF! | 59.73333 | 63.46667 | 6198.317
| 2025-03-28 | 市島 | HL13B8-BT | SiNホト前 | NS340 | NS340 | - | - | - | - | - | Si小片×1 | 3 | 3C | 3 | 44 | 338 | 338 | OK | [6 empty] | 224 | 111.4 | OK |  | 2.395 | [10 empty] | 3.733333 | #REF! | #REF! | 63.46667 | 67.2 | 6202.05
| 2025-03-28 | 市島 | HL13B8-BT | SiNホト前 | NS341 | NS341 | - | - | - | - | - | Si小片×1 | 3 | 3C | 3 | 44 | 338 | 338 | OK | [6 empty] | 224 | 96.1 | OK |  | 2.354 | [10 empty] | 3.733333 | #REF! | #REF! | 67.2 | 70.93333 | 6205.783
| 2025-03-28 | 市島 | HL13B5-BT | SiNホト前 | D1AXG | D1AXG | - | - | - | - | - | Si小片×1 | 3 | 3C | 3 | 44 | 338 | 338 | OK | [6 empty] | 224 | 112.1 | OK |  | 2.394 | [10 empty] | 3.733333 | #REF! | #REF! | 70.93333 | 74.66667 | 6209.517
| 2025-03-28 | 市島 | HL13B5-BT | SiNホト前 | D1AXH | D1AXH | - | - | - | - | - | Si小片×1 | 3 | 3C | 3 | 44 | 338 | 338 | OK | [6 empty] | 224 | 112.9 | OK |  | 2.401 | [10 empty] | 3.733333 | #REF! | #REF! | 74.66667 | 78.4 | 6213.25
| 2025-03-28 | 市島 | HL13B5-BT | SiNホト前 | D1AXJ | D1AXJ | - | - | - | - | - | Si小片×1 | 3 | 3C | 3 | 44 | 338 | 338 | OK | [6 empty] | 224 | 95.1 | OK |  | 2.361 | [10 empty] | 3.733333 | #REF! | #REF! | 78.4 | 82.13333 | 6216.983
| 2025-03-28 | 市島 | HL13B5-BT | SiNホト前 | D1AXK | D1AXK | - | - | - | - | - | Si小片×1 | 3 | 3C | 3 | 44 | 338 | 338 | OK | [6 empty] | 224 | 111.3 | OK |  | 2.39 | [10 empty] | 3.733333 | #REF! | #REF! | 82.13333 | 85.86667 | 6220.717
| 2025-03-28 | 渡部 | HL13B8-BT | SiNホト前 | NT369 | NT369 | - | - | - | - | - | Si小片×1 | 3 | 3C | 3 | 44 | 338 | 338 | OK | [6 empty] | 224 | 111.7 | OK |  | 2.4 | [10 empty] | 3.733333 | #REF! | #REF! | 85.86667 | 89.6 | 6224.45
| 2025-03-28 | 渡部 | HL13B8-BT | SiNホト前 | NT370 | NT370 | - | - | - | - | - | Si小片×1 | 3 | 3C | 3 | 44 | 338 | 338 | OK | [6 empty] | 224 | 112.2 | OK |  | 2.392 | [10 empty] | 3.733333 | #REF! | #REF! | 89.6 | 93.33333 | 6228.183
| 2025-03-28 | 渡部 | HL13B8-BT | SiNホト前 | NT371 | NT371 | - | - | - | - | - | Si小片×1 | 3 | 3C | 3 | 44 | 338 | 338 | OK | [6 empty] | 224 | 96.7 | OK |  | 2.36 | [10 empty] | 3.733333 | #REF! | #REF! | 93.33333 | 97.06667 | 6231.917
| 2025-03-28 | 渡部 | HL13B5-BT | SiNホト前 | DEA3G | DEA3G | - | - | - | - | - | Si小片×1 | 3 | 3C | 3 | 44 | 338 | 338 | OK | [6 empty] | 224 | 85.4 | OK |  | 2.356 | [10 empty] | 3.733333 | #REF! | #REF! | 97.06667 | 100.8 | 6235.65
| 2025-03-28 | 渡部 | HL13B8-BT | SiNホト前 | DEA3H | DEA3H | - | - | - | - | - | Si小片×1 | 3 | 3C | 3 | 44 | 338 | 338 | OK | [6 empty] | 224 | 95.8 | OK |  | 2.359 | [10 empty] | 3.733333 | #REF! | #REF! | 100.8 | 104.5333 | 6239.383
| 2025-03-28 | 渡部 | HL13B8-BT | SiNホト前 | DEA3J | DEA3J | - | - | - | - | - | Si小片×1 | 3 | 3C | 3 | 44 | 338 | 338 | OK | [6 empty] | 224 | 96.1 | OK |  | 2.366 | [10 empty] | 3.733333 | #REF! | #REF! | 104.5333 | 108.2667 | 6243.117
| 2025-03-28 | 渡部 | HL13B8-BT | SiNホト前 | DEA43 | DEA43 | - | - | - | - | - | Si小片×1 | 3 | 3C | 3 | 44 | 338 | 338 | OK | [6 empty] | 224 | 96 | OK |  | 2.358 | [10 empty] | 3.733333 | #REF! | #REF! | 108.2667 | 112 | 6246.85
| 2025-03-29 | 市島 | HL13B8-BT | SiNホト前 | NT373 | NT373 | - | - | - | - | - | Si小片×1 | 3 | 3C | 3 | 44 | 338 | 338 | OK | [6 empty] | 224 | 111.7 | OK |  | 2.39 | [10 empty] | 3.733333 | #REF! | #REF! | 112 | 115.7333 | 6250.583
| 2025-03-29 | 市島 | HL13B8-BT | SiNホト前 | NT374 | NT374 | - | - | - | - | - | Si小片×1 | 3 | 3C | 3 | 44 | 338 | 338 | OK | [6 empty] | 224 | 96.6 | OK |  | 2.357 | [10 empty] | 3.733333 | #REF! | #REF! | 115.7333 | 119.4667 | 6254.317
| 2025-03-29 | 渡部 | HL13B5-BT | SiNホト前 | D1AXL | D1AXL | - | - | - | - | - | Si小片×1 | 3 | 3C | 3 | 44 | 338 | 338 | OK | [6 empty] | 224 | 111.2 | OK |  | 2.39 | [10 empty] | 3.733333 | #REF! | #REF! | 119.4667 | 123.2 | 6258.05
| 2025-03-29 | 渡部 | HL13B5-BT | SiNホト前 | D1AXM | D1AXM | - | - | - | - | - | Si小片×1 | 3 | 3C | 3 | 44 | 338 | 338 | OK | [6 empty] | 224 | 111.9 | OK |  | 2.389 | [10 empty] | 3.733333 | #REF! | #REF! | 123.2 | 126.9333 | 6261.783
| 2025-03-29 | 渡部 | HL13B5-BT | SiNホト前 | D1AXN | 1ZAXN | - | - | - | - | - | Si小片×1 | 3 | 3C | 3 | 44 | 338 | 338 | OK | [6 empty] | 224 | 111.9 | OK |  | 2.387 | [10 empty] | 3.733333 | #REF! | #REF! | 126.9333 | 130.6667 | 6265.517
| 2025-03-29 | 渡部 | HL13B5-BT | SiNホト前 | D1AXP | D1AXP | - | - | - | - | - | Si小片×1 | 3 | 3C | 3 | 44 | 338 | 338 | OK | [6 empty] | 224 | 95.3 | OK |  | 2.357 | [10 empty] | 3.733333 | #REF! | #REF! | 130.6667 | 134.4 | 6269.25
| 2025-03-29 | 渡部 | HL13B8-BT | SiNホト前 | NU437 | NU437 | - | - | - | - | - | Si小片×1 | 3 | 3C | 3 | 44 | 338 | 338 | OK | [6 empty] | 224 | 111.9 | OK |  | 2.389 | [10 empty] | 3.733333 | #REF! | #REF! | 134.4 | 138.1333 | 6272.983
| 2025-03-29 | 渡部 | HL13B8-BT | SiNホト前 | NU439 | NU439 | - | - | - | - | - | Si小片×1 | 3 | 3C | 3 | 44 | 338 | 338 | OK | [6 empty] | 224 | 98.6 | OK |  | 2.35 | [10 empty] | 3.733333 | #REF! | #REF! | 138.1333 | 141.8667 | 6276.717
| 2025-03-29 | 渡部 | HL13B8-BT | SiNホト前 | NU440 | NU440 | - | - | - | - | - | Si小片×1 | 3 | 3C | 3 | 44 | 338 | 338 | OK | [6 empty] | 224 | 95.5 | OK |  | 2.349 | [10 empty] | 3.733333 | #REF! | #REF! | 141.8667 | 145.6 | 6280.45
| 2025-03-29 | 渡部 | HL13B8-BT | SiNホト前 | NU441 | NU441 | - | - | - | - | - | Si小片×1 | 3 | 3C | 3 | 44 | 338 | 338 | OK | [6 empty] | 224 | 96.2 | OK |  | 2.353 | [10 empty] | 3.733333 | #REF! | #REF! | 145.6 | 149.3333 | 6284.183
| 2025-03-29 | 渡部 | HL13B8-BT | SiNホト前 | NU442 | NU442 | - | - | - | - | - | Si小片×1 | 3 | 3C | 3 | 44 | 338 | 338 | OK | [6 empty] | 224 | 95.6 | OK |  | 2.358 | [10 empty] | 3.733333 | #REF! | #REF! | 149.3333 | 153.0667 | 6287.917
| 2025-03-29 | 渡部 | HL13B8-BT | SiNホト前 | NU443 | NU443 | - | - | - | - | - | Si小片×1 | 3 | 3C | 3 | 44 | 338 | 338 | OK | [6 empty] | 224 | 95.8 | OK |  | 2.349 | [10 empty] | 3.733333 | #REF! | #REF! | 153.0667 | 156.8 | 6291.65
| 2025-03-29 | 渡部 | HL13B8-BT | SiNホト前 | NU444 | NU444 | - | - | - | - | - | Si小片×1 | 3 | 3C | 3 | 44 | 338 | 338 | OK | [6 empty] | 224 | 96 | OK |  | 2.33 | [10 empty] | 3.733333 | #REF! | #REF! | 156.8 | 160.5333 | 6295.383
| 2025-03-29 | 渡部 | HL13E1-16λ | SiNホト前 | FA003 | FA003 | - | - | - | - | - | Si小片×1 | 3 | 3C | 3 | 44 | 338 | 338 | OK | [6 empty] | 224 | 95.6 | OK |  | 2.349 | [10 empty] | 3.733333 | #REF! | #REF! | 160.5333 | 164.2667 | 6299.117
| 2025-03-29 | 渡部 | HL13E1-16λ | SiNホト前 | FC003 | FC003 | - | - | - | - | - | Si小片×1 | 3 | 3C | 3 | 44 | 338 | 338 | OK | [6 empty] | 224 | 96.3 | OK |  | 2.352 | [10 empty] | 3.733333 | #REF! | #REF! | 164.2667 | 168 | 6302.85
| 2025-03-29 | 渡部 | HL13E1-16λ | SiNホト前 | FE003 | FE003 | - | - | - | - | - | Si小片×1 | 3 | 3C | 3 | 44 | 338 | 338 | OK | [6 empty] | 224 | 114.3 | OK |  | 2.388 | [10 empty] | 3.733333 | #REF! | #REF! | 168 | 171.7333 | 6306.583
| 2025-03-30 | 有木 | HL13B8-BT | SiNホト前 | NV287 | NV287 | - | - | - | - | - | Si小片×1 | 3 | 3C | 3 | 44 | 338 | 338 | OK | [6 empty] | 224 | 111.3 | OK |  | 2.376 | [10 empty] | 3.733333 | #REF! | #REF! | 171.7333 | 175.4667 | 6310.317 | ボンベ切り替え：SIH4
| 2025-03-30 | 有木 | HL13B8-BT | SiNホト前 | NV288 | NV288 | - | - | - | - | - | Si小片×1 | 3 | 3C | 3 | 44 | 338 | 338 | OK | [6 empty] | 224 | 95.6 | OK |  | 2.345 | [10 empty] | 3.733333 | #REF! | #REF! | 175.4667 | 179.2 | 6314.05
| 2025-03-30 | 有木 | HL13B8-BT | SiNホト前 | NV289 | NV289 | - | - | - | - | - | Si小片×1 | 3 | 3C | 3 | 44 | 338 | 338 | OK | [6 empty] | 224 | 112.1 | OK |  | 2.388 | [10 empty] | 3.733333 | #REF! | #REF! | 179.2 | 182.9333 | 6317.783
| 2025-03-30 | 有木 | HL13B8-BT | SiNホト前 | NV290 | NV290 | - | - | - | - | - | Si小片×1 | 3 | 3C | 3 | 44 | 338 | 338 | OK | [6 empty] | 224 | 112.5 | OK |  | 2.386 | [10 empty] | 3.733333 | #REF! | #REF! | 182.9333 | 186.6667 | 6321.517
| 2025-03-30 | 有木 | HL13B8-BT | SiNホト前 | NV291 | NV291 | - | - | - | - | - | Si小片×1 | 3 | 3C | 3 | 44 | 338 | 338 | OK | [6 empty] | 224 | 111.8 | OK |  | 2.395 | [10 empty] | 3.733333 | #REF! | #REF! | 186.6667 | 190.4 | 6325.25
| 2025-03-30 | 畠山 | HL13B8-BT | SiNホト前 | NV292 | NV292 | - | - | - | - | - | Si小片×1 | 3 | 3C | 3 | 44 | 338 | 338 | OK | [6 empty] | 224 | 113 | OK |  | 2.4 | [10 empty] | 3.733333 | #REF! | #REF! | 190.4 | 194.1333 | 6328.983
| 2025-03-30 | 畠山 | HL13B8-BT | SiNホト前 | NV293 | NV293 | - | - | - | - | - | Si小片×1 | 3 | 3C | 3 | 44 | 338 | 338 | OK | [6 empty] | 224 | 112.9 | OK |  | 2.382 | [10 empty] | 3.733333 | #REF! | #REF! | 194.1333 | 197.8667 | 6332.717
| 2025-03-30 | 畠山 | HL13B8-BT | SiNホト前 | NV294 | NV294 | - | - | - | - | - | Si小片×1 | 3 | 3C | 3 | 44 | 338 | 338 | OK | [6 empty] | 224 | 112.2 | OK |  | 2.38 | [10 empty] | 3.733333 | #REF! | #REF! | 197.8667 | 201.6 | 6336.45
| 2025-03-31 | 畠山 |  |  | チャンバークリーニング | [7 empty] | 38 | ｱﾙﾐﾅ | 109 | 0 | 200 | 200 | OK | [21 empty] | 0 | #REF! | #REF! | 0 | 0 | 6336.45 | クリーニング111分 LOAD：76%→73%、PHASE：15%→15%
| 2025-03-31 | 畠山 |  |  | チャンバークリーニング | [7 empty] | 38 | ｱﾙﾐﾅ | 109 | 0 | 200 | 200 | OK | [21 empty] | 0 | #REF! | #REF! | 0 | 0 | 6336.45 | クリーニング111分 LOAD：73%→64%、PHASE：15%→15%
| 2025-03-31 | 畠山 |  |  | 空焼き/3C | [7 empty] | 6 | 3C | 30 | 0 | 359 | 359 | OK | [21 empty] | 0 | #REF! | #REF! | 0 | 0 | 6336.45
| 2025-03-31 | 畠山 |  |  | KARADEPO(ﾄﾚｲ3C×1枚) | [7 empty] | 1 | 3C | 60 | 0 | 359 | 359 | OK | [6 empty] | 3600 | [14 empty] | 0 | #REF! | #REF! | 0 | 0 | 6396.45
| 2025-03-31 | 清水 |  |  | 空焼き/2A | [7 empty] | 6 | A | 30 | 0 | 359 | 359 | OK | [21 empty] | 0 | #REF! | #REF! | 0 | 0 | 6396.45
| 2025-03-31 | 清水 |  |  | KARADEPO(ﾄﾚｲA×1枚) | [7 empty] | 1 | A | 60 | 0 | 359 | 359 | OK | [6 empty] | 3600 | [14 empty] | 0 | #REF! | #REF! | 0 | 0 | 6456.45
| 2025-03-31 | 清水 |  |  | KARADEPO(ﾄﾚｲA×1枚) | [7 empty] | 1 | A | 60 | 0 | 359 | 359 | OK | [6 empty] | 3600 | [14 empty] | 0 | #REF! | #REF! | 0 | 0 | 6516.45
| 2025-03-31 | 清水 |  |  | KARADEPO(ﾄﾚｲA×1枚) | [7 empty] | 1 | A | 60 | 0 | 359 | 359 | OK | [6 empty] | 3600 | [14 empty] | 0 | #REF! | #REF! | 0 | 0 | 6576.45
| 2025-03-31 | 清水 |  |  | KARADEPO(ﾄﾚｲA×1枚) | [7 empty] | 1 | A | 60 | 0 | 359 | 359 | OK | [6 empty] | 3600 | [14 empty] | 0 | #REF! | #REF! | 0 | 0 | 6636.45
| 2025-03-31 | 清水 |  |  | テスト(338.0℃) | - | - | - | - | - | Si | Si小片×2 | 3 | A | 3 | 44 | 338 | 338 | OK | [6 empty] | 224 |  |  | 114.1 | 2.377 | 112.7 | 99.2 | 13.5 | 1528.93 | 2687.8 | 1201.37 | 2494.86 | 1158.87 | 1293.49 | 30.5625 | 3.733333 | #REF! | #REF! | 0 | 3.733333 | 6640.183
| 2025-03-31 | 太田 | HL13B5-BT | SiNホト前 | D1AXQ | D1AXQ | - | - | - | - | - | Si小片×1 | 3 | 3C | 3 | 44 | 338 | 338 | OK | [6 empty] | 224 | 113.6 | OK |  | 2.395 | [10 empty] | 3.733333 | #REF! | #REF! | 3.733333 | 7.466667 | 6643.917
| 2025-03-31 | 太田 | HL13B5-BT | SiNホト前 | D1AXR | D1AXR | - | - | - | - | - | Si小片×1 | 3 | 3C | 3 | 44 | 338 | 338 | OK | [6 empty] | 224 | 113.4 | OK |  | 2.389 | [10 empty] | 3.733333 | #REF! | #REF! | 7.466667 | 11.2 | 6647.65
| 2025-03-31 | 太田 | HL13B5-BT | SiNホト前 | D1AXS | D1AXS | - | - | - | - | - | Si小片×1 | 3 | 3C | 3 | 44 | 338 | 338 | OK | [6 empty] | 224 | 100.3 | OK |  | 2.371 | [10 empty] | 3.733333 | #REF! | #REF! | 11.2 | 14.93333 | 6651.383
| 2025-03-31 | 太田 | HL13B5-BT | SiNホト前 | D1AXT | D1AXT | - | - | - | - | - | Si小片×1 | 3 | 3C | 3 | 44 | 338 | 338 | OK | [6 empty] | 224 | 96.8 | OK |  | 2.357 | [10 empty] | 3.733333 | #REF! | #REF! | 14.93333 | 18.66667 | 6655.117
| 2025-03-31 | 安齋 | HL13B5-BT | SiNホト前 | D1AXU | D1AXU | - | - | - | - | - | Si小片×1 | 3 | 3C | 3 | 44 | 338 | 338 | OK | [6 empty] | 224 | 112.2 | OK |  | 2.391 | [10 empty] | 3.733333 | #REF! | #REF! | 18.66667 | 22.4 | 6658.85
| 2025-03-31 | 安齋 | HL13B5-BT | SiNホト前 | D1AXV | D1AXV | - | - | - | - | - | Si小片×1 | 3 | 3C | 3 | 44 | 338 | 338 | OK | [6 empty] | 224 | 112.4 | OK |  | 2.353 | [10 empty] | 3.733333 | #REF! | #REF! | 22.4 | 26.13333 | 6662.583
| 2025-03-31 | 安齋 | HL13B5-BT | SiNホト前 | D1AXW | D1AXW | - | - | - | - | - | Si小片×1 | 3 | 3C | 3 | 44 | 338 | 338 | OK | [6 empty] | 224 | 97.7 | OK |  | 2.392 | [10 empty] | 3.733333 | #REF! | #REF! | 26.13333 | 29.86667 | 6666.317
| 2025-03-31 | 安齋 | HL13B5-BT | SiNホト前 | D1AXX | D1AXX | - | - | - | - | - | Si小片×1 | 3 | 3C | 3 | 44 | 338 | 338 | OK | [6 empty] | 224 | 113.1 | OK |  | 2.392 | [10 empty] | 3.733333 | #REF! | #REF! | 29.86667 | 33.6 | 6670.05
| 2025-04-01 | 畠山 | HL13B5-BT | SiNホト前 | D1AXY | D1AXY | - | - | - | - | - | Si小片×1 | 3 | 3C | 3 | 44 | 338 | 338 | OK | [6 empty] | 224 | 97.5 | OK |  | 2.36 | [10 empty] | 3.733333 | #REF! | #REF! | 33.6 | 37.33333 | 6673.783
| 2025-04-01 | 畠山 | HL13B5-BT | SiNホト前 | D1AXZ | D1AXZ | - | - | - | - | - | Si小片×1 | 3 | 3C | 3 | 44 | 338 | 338 | OK | [6 empty] | 224 | 113.3 | OK |  | 2.388 | [10 empty] | 3.733333 | #REF! | #REF! | 37.33333 | 41.06667 | 6677.517
| 2025-04-01 | 畠山 | HL13B5-BT | SiNホト前 | D1AY0 | D1AY0 | - | - | - | - | - | Si小片×1 | 3 | 3C | 3 | 44 | 338 | 338 | OK | [6 empty] | 224 | 97 | OK |  | 2.355 | [10 empty] | 3.733333 | #REF! | #REF! | 41.06667 | 44.8 | 6681.25
| 2025-04-01 | 畠山 | HL13B5-BT | SiNホト前 | D1AY1 | D1AY1 | - | - | - | - | - | Si小片×1 | 3 | 3C | 3 | 44 | 338 | 338 | OK | [6 empty] | 224 | 112.5 | OK |  | 2.393 | [10 empty] | 3.733333 | #REF! | #REF! | 44.8 | 48.53333 | 6684.983
| 2025-04-01 | 畠山 | HL13B5-BT | SiNホト前 | D1AY2 | D1AY2 | - | - | - | - | - | Si小片×1 | 3 | 3C | 3 | 44 | 338 | 338 | OK | [6 empty] | 224 | 94.8 | OK |  | 2.348 | [10 empty] | 3.733333 | #REF! | #REF! | 48.53333 | 52.26667 | 6688.717
| 2025-04-01 | 畠山 | HL13B5-BT | SiNホト前 | D1AY3 | D1AY3 | - | - | - | - | - | Si小片×1 | 3 | 3C | 3 | 44 | 338 | 338 | OK | [6 empty] | 224 | 112.9 | OK |  | 2.384 | [10 empty] | 3.733333 | #REF! | #REF! | 52.26667 | 56 | 6692.45
| 2025-04-01 | 畠山 | HL13B5-BT | SiNホト前 | D1AY4 | D1AY4 | - | - | - | - | - | Si小片×1 | 3 | 3C | 3 | 44 | 338 | 338 | OK | [6 empty] | 224 | 111.4 | OK |  | 2.385 | [10 empty] | 3.733333 | #REF! | #REF! | 56 | 59.73333 | 6696.183
| 2025-04-01 | 畠山 | HL13B5-BT | SiNホト前 | D1AY5 | D1AY5 | - | - | - | - | - | Si小片×1 | 3 | 3C | 3 | 44 | 338 | 338 | OK | [6 empty] | 224 | 110.9 | OK |  | 2.381 | [10 empty] | 3.733333 | #REF! | #REF! | 59.73333 | 63.46667 | 6699.917
| 2025-04-01 | 安齋 | HL13B5-BT | SiNホト前 | DHA6H | DHA6H | - | - | - | - | - | Si小片×1 | 3 | 3C | 3 | 44 | 338 | 338 | OK | [6 empty] | 224 | 111.5 | OK |  | 2.384 | [10 empty] | 3.733333 | #REF! | #REF! | 63.46667 | 67.2 | 6703.65
| 2025-04-01 | 安齋 | HL13B5-BT | SiNホト前 | DHA6J | DHA6J | - | - | - | - | - | Si小片×1 | 3 | 3C | 3 | 44 | 338 | 338 | OK | [6 empty] | 224 | 96 | OK |  | 2.356 | [10 empty] | 3.733333 | #REF! | #REF! | 67.2 | 70.93333 | 6707.383
| 2025-04-01 | 安齋 | HL13B5-BT | SiNホト前 | DHA6K | DHA6K | - | - | - | - | - | Si小片×1 | 3 | 3C | 3 | 44 | 338 | 338 | OK | [6 empty] | 224 | 110.6 | OK |  | 2.383 | [10 empty] | 3.733333 | #REF! | #REF! | 70.93333 | 74.66667 | 6711.117
| 2025-04-01 | 安齋 | HL13B5-BT | SiNホト前 | DHA6L | DHA6L | - | - | - | - | - | Si小片×1 | 3 | 3C | 3 | 44 | 338 | 338 | OK | [6 empty] | 224 | 96 | OK |  | 2.348 | [10 empty] | 3.733333 | #REF! | #REF! | 74.66667 | 78.4 | 6714.85
| 2025-04-01 | 高橋翔 | HL13B5-BT | SiNホト前 | DFA3U | DFA3U | - | - | - | - | - | Si小片×1 | 3 | 3C | 3 | 44 | 338 | 338 | OK | [6 empty] | 224 | 112.5 | OK |  | 2.401 | [10 empty] | 3.733333 | #REF! | #REF! | 78.4 | 82.13333 | 6718.583
| 2025-04-01 | 高橋翔 | HL13B5-BT | SiNホト前 | DFA3V | DFA3V | - | - | - | - | - | Si小片×1 | 3 | 3C | 3 | 44 | 338 | 338 | OK | [6 empty] | 224 | 112.3 | OK |  | 2.401 | [10 empty] | 3.733333 | #REF! | #REF! | 82.13333 | 85.86667 | 6722.317
| 2025-04-01 | 高橋翔 | HL13B5-BT | SiNホト前 | DFA3X | DFA3X | - | - | - | - | - | Si小片×1 | 3 | 3C | 3 | 44 | 338 | 338 | OK | [6 empty] | 224 | 98.4 | OK |  | 2.364 | [10 empty] | 3.733333 | #REF! | #REF! | 85.86667 | 89.6 | 6726.05
| 2025-04-02 | 板子 | 4inch#1-1 | SiNホト前 | CT008 | CT008 | - | - | - | - | - | Si小片×1 | 19 | 4A | 1 | 9 | 338 | 338 | OK | [6 empty] | 69 | 34.9 | OK |  | 2.3026 | [10 empty] | 3.733333 | #REF! | #REF! | 85.86667 | 90.75 | 6727.2
| 2025-04-02 | 板子 | 4inch#1-1 | SiNホト前 | CT009 | CT009 | - | - | - | - | - | Si小片×1 | 19 | 4A | 1 | 9 | 338 | 338 | OK | [6 empty] | 69 | 35.3 | OK |  | 2.3323 | [10 empty] | 3.733333 | #REF! | #REF! | 85.86667 | 91.9 | 6728.35
| 2025-04-01 | 高橋翔 | HL13B5-BT | SiNホト前 | DFA49 | DFA49 | - | - | - | - | - | Si小片×1 | 3 | 3C | 3 | 44 | 338 | 338 | OK | [6 empty] | 224 | 112.6 | OK |  | 2.389 | [10 empty] | 3.733333 | #REF! | #REF! | 89.6 | 95.63333 | 6732.083
| 2025-04-01 | 高橋翔 | HL13B5-BT | SiNホト前 | DFA4A | DFA4A | - | - | - | - | - | Si小片×1 | 3 | 3C | 3 | 44 | 338 | 338 | OK | [6 empty] | 224 | 112.7 | OK |  | 2.385 | [10 empty] | 3.733333 | #REF! | #REF! | 93.33333 | 99.36667 | 6735.817
| 2025-04-01 | 高橋翔 | HL13B5-BT | SiNホト前 | DFA4B | DFA4B | - | - | - | - | - | Si小片×1 | 3 | 3C | 3 | 44 | 338 | 338 | OK | [6 empty] | 224 | 97.9 | OK |  | 2.351 | [10 empty] | 3.733333 | #REF! | #REF! | 97.06667 | 103.1 | 6739.55
| 2025-04-02 | 渡部 | HL13B5-BT | SiNホト前 | DEA4D | DEA4D | - | - | - | - | - | Si小片×1 | 3 | 3C | 3 | 44 | 338 | 338 | OK | [6 empty] | 224 | 112;5 | OK |  | 2.387 | [10 empty] | 3.733333 | #REF! | #REF! | 100.8 | 106.8333 | 6743.283
| 2025-04-02 | 渡部 | HL13B5-BT | SiNホト前 | DEA4E | DEA4E | - | - | - | - | - | Si小片×1 | 3 | 3C | 3 | 44 | 338 | 338 | OK | [6 empty] | 224 | 112.7 | OK |  | 2.397 | [10 empty] | 3.733333 | #REF! | #REF! | 104.5333 | 110.5667 | 6747.017
| 2025-04-02 | 渡部 | HL13B5-BT | SiNホト前 | DEA4F | DEA4F | - | - | - | - | - | Si小片×1 | 3 | 3C | 3 | 44 | 338 | 338 | OK | [6 empty] | 224 | 112.9 | OK |  | 2.382 | [10 empty] | 3.733333 | #REF! | #REF! | 108.2667 | 114.3 | 6750.75
| 2025-04-02 | 渡部 | HL13B5-BT | SiNホト前 | DFA3Q | DFA3Q | - | - | - | - | - | Si小片×1 | 3 | 3C | 3 | 44 | 338 | 338 | OK | [6 empty] | 224 | 113.9 | OK |  | 2.391 | [10 empty] | 3.733333 | #REF! | #REF! | 112 | 118.0333 | 6754.483
| 2025-04-02 | 渡部 | HL13B5-BT | SiNホト前 | DFA3R | DFA3R | - | - | - | - | - | Si小片×1 | 3 | 3C | 3 | 44 | 338 | 338 | OK | [6 empty] | 224 | 112.9 | OK |  | 2.383 | [10 empty] | 3.733333 | #REF! | #REF! | 115.7333 | 121.7667 | 6758.217
| 2025-04-02 | 渡部 | HL13B5-BT | SiNホト前 | DFA3S | DFA3S | - | - | - | - | - | Si小片×1 | 3 | 3C | 3 | 44 | 338 | 338 | OK | [6 empty] | 224 | 113.4 | OK |  | 2.379 | [10 empty] | 3.733333 | #REF! | #REF! | 119.4667 | 125.5 | 6761.95
| 2025-04-02 | 渡部 | HL13B5-BT | SiNホト前 | DFA3T | DFA3T | - | - | - | - | - | Si小片×1 | 3 | 3C | 3 | 44 | 338 | 338 | OK | [6 empty] | 224 | 97.7 | OK |  | 2.348 | [10 empty] | 3.733333 | #REF! | #REF! | 123.2 | 129.2333 | 6765.683
| 2025-04-03 | 市島 | 100mW trial1-1試作 | SiNホト前 | CC110 | CC110 | - | - | - | - | - | Si小片×1 | 19 | 3C | 1 | 9 | 338 | 338 | OK | [6 empty] | 69 | 33.8 | OK |  | 2.298 | [10 empty] | 3.733333 | #REF! | #REF! | 124.35 | 130.3833 | 6766.833
| 2025-04-03 | 市島 | 100mW trial1-1試作 | SiNホト前 | CC111 | CC111 | - | - | - | - | - | Si小片×1 | 19 | 3C | 1 | 9 | 338 | 338 | OK | [6 empty] | 69 | 34.7 | OK |  | 2.305 | [10 empty] | 3.733333 | #REF! | #REF! | 125.5 | 131.5333 | 6767.983
| 2025-04-03 | 市島 | 100mW trial1-1試作 | SiNホト前 | CC112 | CC111 | - | - | - | - | - | Si小片×1 | 19 | 3C | 1 | 9 | 338 | 338 | OK | [6 empty] | 69 | 34.7 | OK |  | 2.305 | [10 empty] | 3.733333 | #REF! | #REF! | 126.65 | 132.6833 | 6769.133
| 2025-04-03 | 市島 | 100mW trial1-1試作 | SiNホト前 | CC113 | CC113 | - | - | - | - | - | Si小片×1 | 19 | 3C | 1 | 9 | 338 | 338 | OK | [6 empty] | 69 | 30.4 | OK |  | 2.287 | [10 empty] | 3.733333 | #REF! | #REF! | 127.8 | 133.8333 | 6770.283
| 2025-04-03 | 市島 | HL13B5-BT | SiNホト前 | DFA46 | DFA46 | - | - | - | - | - | Si小片×1 | 3 | 3C | 3 | 44 | 338 | 338 | OK | [6 empty] | 224 | 109.6 | OK |  | 2.38 | [10 empty] | 3.733333 | #REF! | #REF! | 131.5333 | 137.5667 | 6774.017
| 2025-04-03 | 市島 | HL13B5-BT | SiNホト前 | DFA47 | DFA47 | - | - | - | - | - | Si小片×1 | 3 | 3C | 3 | 44 | 338 | 338 | OK | [6 empty] | 224 | 95.2 | OK |  | 2.343 | [10 empty] | 3.733333 | #REF! | #REF! | 135.2667 | 141.3 | 6777.75
| 2025-04-03 | 市島 | HL13B5-BT | SiNホト前 | DFA48 | DFA48 | - | - | - | - | - | Si小片×1 | 3 | 3C | 3 | 44 | 338 | 338 | OK | [6 empty] | 224 | 110.6 | OK |  | 2.376 | [10 empty] | 3.733333 | #REF! | #REF! | 139 | 145.0333 | 6781.483
| 2025-04-03 | 市島 | HL13B5-BT | SiNホト前 | DFA49 | DFA49 | - | - | - | - | - | Si小片×1 | 3 | 3C | 3 | 44 | 338 | 338 | OK | [6 empty] | 224 | 110.6 | OK |  | 2.374 | [10 empty] | 3.733333 | #REF! | #REF! | 142.7333 | 148.7667 | 6785.217
| 2025-04-03 | 市島 | HL13E1-V5 | SiNホト前 | FK004 | FK004 | - | - | - | - | - | Si小片×1 | 3 | 3C | 3 | 44 | 338 | 338 | OK | [6 empty] | 224 | 110.5 | OK |  | 2.377 | [10 empty] | 3.733333 | #REF! | #REF! | 146.4667 | 152.5 | 6788.95
| 2025-04-03 | 市島 | HL13E1-V5 | SiNホト前 | FM003 | FM003 | - | - | - | - | - | Si小片×1 | 3 | 3C | 3 | 44 | 338 | 338 | OK | [6 empty] | 224 | 111.3 | OK |  | 2.377 | [10 empty] | 3.733333 | #REF! | #REF! | 150.2 | 156.2333 | 6792.683
| 2025-04-03 | 市島 | HL13E1-V5 | SiNホト前 | FP004 | FP004 | - | - | - | - | - | Si小片×1 | 3 | 3C | 3 | 44 | 338 | 338 | OK | [6 empty] | 224 | 111.8 | OK |  | 2.386 | [10 empty] | 3.733333 | #REF! | #REF! | 153.9333 | 159.9667 | 6796.417
| 2025-04-03 | 市島 | HL13E1-V5 | SiNホト前 | FR003 | FR003 | - | - | - | - | - | Si小片×1 | 3 | 3C | 3 | 44 | 338 | 338 | OK | [6 empty] | 224 | 95.4 | OK |  | 2.35 | [10 empty] | 3.733333 | #REF! | #REF! | 157.6667 | 163.7 | 6800.15
| 2025-04-03 | 渡部 | HL13B5-BT | SiNホト前 | DFA4A | DFA4A | - | - | - | - | - | Si小片×1 | 3 | 3C | 3 | 44 | 338 | 338 | OK | [6 empty] | 224 | 111.3 | OK |  | 2.376 | [10 empty] | 3.733333 | #REF! | #REF! | 161.4 | 167.4333 | 6803.883
| 2025-04-03 | 渡部 | HL13B5-BT | SiNホト前 | DFA4B | DFA4B | - | - | - | - | - | Si小片×1 | 3 | 3C | 3 | 44 | 338 | 338 | OK | [6 empty] | 224 | 94.6 | OK |  | 2.348 | [10 empty] | 3.733333 | #REF! | #REF! | 165.1333 | 171.1667 | 6807.617
| 2025-04-03 | 渡部 | HL13B5-BT | SiNホト前 | DFA4C | DFA4C | - | - | - | - | - | Si小片×1 | 3 | 3C | 3 | 44 | 338 | 338 | OK | [6 empty] | 224 | 94.4 | OK |  | 2.344 | [10 empty] | 3.733333 | #REF! | #REF! | 168.8667 | 174.9 | 6811.35
| 2025-04-03 | 渡部 | HL13B5-BT | SiNホト前 | DFA4D | DFA4D | - | - | - | - | - | Si小片×1 | 3 | 3C | 3 | 44 | 338 | 338 | OK | [6 empty] | 224 | 94.2 | OK |  | 2.342 | [10 empty] | 3.733333 | #REF! | #REF! | 172.6 | 178.6333 | 6815.083
| 2025-04-03 | 檜山 |  |  | チャンバークリーニング | [7 empty] | 38 | ｱﾙﾐﾅ | 100 | 0 | 200 | 200 | OK | [21 empty] | 0 | #REF! | #REF! | 0 | 0 | 6815.083 | クリーニング100分 LOAD：75%→73%、PHASE：15%→15%
| 2025-04-03 | 檜山 |  |  | チャンバークリーニング | [7 empty] | 38 | ｱﾙﾐﾅ | 100 | 0 | 200 | 200 | OK | [21 empty] | 0 | #REF! | #REF! | 0 | 0 | 6815.083 | クリーニング100分 LOAD：73%→64%、PHASE：15%→15%
| 2025-04-03 | 檜山 |  |  | 空焼き/3C | [7 empty] | 6 | 3C | 30 | 0 | 359 | 359 | OK | [21 empty] | 0 | #REF! | #REF! | 0 | 0 | 6815.083
| 2025-04-03 | 檜山 |  |  | KARADEPO(ﾄﾚｲ3C×1枚) | [7 empty] | 1 | 3C | 60 | 0 | 359 | 359 | OK | [6 empty] | 3600 | [14 empty] | 0 | #REF! | #REF! | 0 | 0 | 6875.083
| 2025-04-03 | 檜山 |  |  | 空焼き/2A | [7 empty] | 6 | A | 30 | 0 | 359 | 359 | OK | [21 empty] | 0 | #REF! | #REF! | 0 | 0 | 6875.083
| 2025-04-03 | 久保木 |  |  | KARADEPO(ﾄﾚｲA×1枚) | [7 empty] | 1 | A | 60 | 0 | 359 | 359 | OK | [6 empty] | 3600 | [14 empty] | 0 | #REF! | #REF! | 0 | 0 | 6935.083
| 2025-04-03 | 久保木 |  |  | KARADEPO(ﾄﾚｲA×1枚) | [7 empty] | 1 | A | 60 | 0 | 359 | 359 | OK | [6 empty] | 3600 | [14 empty] | 0 | #REF! | #REF! | 0 | 0 | 6995.083
| 2025-04-03 | 久保木 |  |  | KARADEPO(ﾄﾚｲA×1枚) | [7 empty] | 1 | A | 60 | 0 | 359 | 359 | OK | [6 empty] | 3600 | [14 empty] | 0 | #REF! | #REF! | 0 | 0 | 7055.083
| 2025-04-03 | 久保木 |  |  | KARADEPO(ﾄﾚｲA×1枚) | [7 empty] | 1 | A | 60 | 0 | 359 | 359 | OK | [6 empty] | 3600 | [14 empty] | 0 | #REF! | #REF! | 0 | 0 | 7115.083
| 2025-04-04 | 鈴木 |  |  | テスト(338.0℃) | - | - | - | - | - | Si | Si小片×2 | 3 | A | 3 | 44 | 338 | 338 | OK | [6 empty] | 224 |  |  | 110.4 | 2.3839 | 109.5 | 98.8 | 10.7 | -4104.942 | -3141.514 | -2631.685 | -1738.574 | 963.428 | 893.111 | 29.57143 | 3.733333 | #REF! | #REF! | 0 | 3.733333 | 7118.817
| 2025-04-04 | 久保木 | HL13B5-BT | SiNホト前 | D1AY6 | D1AY6 | - | - | - | - | - | Si小片×1 | 3 | 3C | 3 | 44 | 338 | 338 | OK | [6 empty] | 224 | 110.6 | OK |  | 2.3893 | [10 empty] | 3.733333 | #REF! | #REF! | 3.733333 | 7.466667 | 7122.55
| 2025-04-04 | 久保木 | HL13B5-BT | SiNホト前 | D1AY7 | D1AY7 | - | - | - | - | - | Si小片×1 | 3 | 3C | 3 | 44 | 338 | 338 | OK | [6 empty] | 224 | 111.7 | OK |  | 2.409 | [10 empty] | 3.733333 | #REF! | #REF! | 7.466667 | 11.2 | 7126.283
| 2025-04-04 | 久保木 | HL13B5-BT | SiNホト前 | D1AY8 | D1AY8 | - | - | - | - | - | Si小片×1 | 3 | 3C | 3 | 44 | 338 | 338 | OK | [6 empty] | 224 | 111.5 | OK |  | 2.3826 | [10 empty] | 3.733333 | #REF! | #REF! | 11.2 | 14.93333 | 7130.017
| 2025-04-04 | 久保木 | HL13B5-BT | SiNホト前 | D1AYK | D1AYK | - | - | - | - | - | Si小片×1 | 3 | 3C | 3 | 44 | 338 | 338 | OK | [6 empty] | 224 | 111.2 | OK |  | 2.3865 | [10 empty] | 3.733333 | #REF! | #REF! | 14.93333 | 18.66667 | 7133.75
| 2025-04-04 | 久保木 | HL13B5-BT | SiNホト前 | D1AYL | D1AYL | - | - | - | - | - | Si小片×1 | 3 | 3C | 3 | 44 | 338 | 338 | OK | [6 empty] | 224 | 94.5 | OK |  | 2.3642 | [10 empty] | 3.733333 | #REF! | #REF! | 18.66667 | 22.4 | 7137.483
| 2025-04-04 | 久保木 | HL13B5-BT | SiNホト前 | D1AYM | D1AYM | - | - | - | - | - | Si小片×1 | 3 | 3C | 3 | 44 | 338 | 338 | OK | [6 empty] | 224 | 111.3 | OK |  | 2.3905 | [10 empty] | 3.733333 | #REF! | #REF! | 22.4 | 26.13333 | 7141.217
| 2025-04-04 | 久保木 | HL13B5-BT | SiNホト前 | D1AYN | D1AYN | - | - | - | - | - | Si小片×1 | 3 | 3C | 3 | 44 | 338 | 338 | OK | [6 empty] | 224 | 95 | OK |  | 2.355 | [10 empty] | 3.733333 | #REF! | #REF! | 26.13333 | 29.86667 | 7144.95
| 2025-04-04 | 久保木 | HL13B5-BT | SiNホト前 | D1AYP | D1AYP | - | - | - | - | - | Si小片×1 | 3 | 3C | 3 | 44 | 338 | 338 | OK | [6 empty] | 224 | 110.3 | OK |  | 2.384 | [10 empty] | 3.733333 | #REF! | #REF! | 29.86667 | 33.6 | 7148.683
| 2025-04-04 | 渡部 | HL13B5-BT | SiNホト前 | D1AYQ | D1AYQ | - | - | - | - | - | Si小片×1 | 3 | 3C | 3 | 44 | 338 | 338 | OK | [6 empty] | 224 | 112.4 | OK |  | 2.387 | [10 empty] | 3.733333 | #REF! | #REF! | 33.6 | 37.33333 | 7152.417
| 2025-04-04 | 渡部 | HL13B5-BT | SiNホト前 | D1AYR | D1AYR | - | - | - | - | - | Si小片×1 | 3 | 3C | 3 | 44 | 338 | 338 | OK | [6 empty] | 224 | 111.6 | OK |  | 2.385 | [10 empty] | 3.733333 | #REF! | #REF! | 37.33333 | 41.06667 | 7156.15
| 2025-04-04 | 渡部 | HL13B5-BT | SiNホト前 | D1AYS | D1AYS | - | - | - | - | - | Si小片×1 | 3 | 3C | 3 | 44 | 338 | 338 | OK | [6 empty] | 224 | 95.9 | OK |  | 2.355 | [10 empty] | 3.733333 | #REF! | #REF! | 41.06667 | 44.8 | 7159.883
| 2025-04-04 | 渡部 | HL13B5-BT | SiNホト前 | D1AYU | D1AYU | - | - | - | - | - | Si小片×1 | 3 | 3C | 3 | 44 | 338 | 338 | OK | [6 empty] | 224 | 111.2 | OK |  | 2.402 | [10 empty] | 3.733333 | #REF! | #REF! | 44.8 | 48.53333 | 7163.617
| 2025-04-04 | 渡部 | HL13B5-BT | SiNホト前 | D1AYV | D1AYV | - | - | - | - | - | Si小片×1 | 3 | 3C | 3 | 44 | 338 | 338 | OK | [6 empty] | 224 | 112.3 | OK |  | 2.388 | [10 empty] | 3.733333 | #REF! | #REF! | 48.53333 | 52.26667 | 7167.35
| 2025-04-04 | 渡部 | HL13B5-BT | SiNホト前 | D1AY3 | D1AY3 | - | - | - | - | - | Si小片×1 | 3 | 3C | 3 | 44 | 338 | 338 | OK | [6 empty] | 224 | 96.3 | OK |  | 2.348 | [10 empty] | 3.733333 | #REF! | #REF! | 52.26667 | 56 | 7171.083
| 2025-04-04 | 渡部 | HL13B5-BT | SiNホト前 | D1AYX | D1AYX | - | - | - | - | - | Si小片×1 | 3 | 3C | 3 | 44 | 338 | 338 | OK | [6 empty] | 224 | 112 | OK |  | 2.383 | [10 empty] | 3.733333 | #REF! | #REF! | 56 | 59.73333 | 7174.817
| 2025-04-04 | 渡部 | HL13B5-BT | SiNホト前 | DHA6M | DHA6M | - | - | - | - | - | Si小片×1 | 3 | 3C | 3 | 44 | 338 | 338 | OK | [6 empty] | 224 | 112 | OK |  | 2.385 | [10 empty] | 3.733333 | #REF! | #REF! | 59.73333 | 63.46667 | 7178.55
| 2025-04-04 | 渡部 | HL13B5-BT | SiNホト前 | DHA6N | DHA6N | - | - | - | - | - | Si小片×1 | 3 | 3C | 3 | 44 | 338 | 338 | OK | [6 empty] | 224 | 112.4 | OK |  | 2.385 | [10 empty] | 3.733333 | #REF! | #REF! | 63.46667 | 67.2 | 7182.283
| 2025-04-04 | 渡部 | HL13B5-BT | SiNホト前 | DHA6P | DHA6P | - | - | - | - | - | Si小片×1 | 3 | 3C | 3 | 44 | 338 | 338 | OK | [6 empty] | 224 | 111.9 | OK |  | 2.383 | [10 empty] | 3.733333 | #REF! | #REF! | 67.2 | 70.93333 | 7186.017
| 2025-04-04 | 渡部 | HL13B5-BT | SiNホト前 | DHA6Q | DHA6Q | - | - | - | - | - | Si小片×1 | 3 | 3C | 3 | 44 | 338 | 338 | OK | [6 empty] | 224 | 97.3 | OK |  | 2.354 | [10 empty] | 3.733333 | #REF! | #REF! | 70.93333 | 74.66667 | 7189.75
| 2025-04-04 | 渡部 | HL13B5-BT | SiNホト前 | DHA6R | DHA6R | - | - | - | - | - | Si小片×1 | 3 | 3C | 3 | 44 | 338 | 338 | OK | [6 empty] | 224 | 96.7 | OK |  | 2.347 | [10 empty] | 3.733333 | #REF! | #REF! | 74.66667 | 78.4 | 7193.483
| 2025-04-04 | 渡部 | HL13B5-BT | SiNホト前 | DHA6S | DHA6S | - | - | - | - | - | Si小片×1 | 3 | 3C | 3 | 44 | 338 | 338 | OK | [6 empty] | 224 | 95.8 | OK |  | 2.348 | [10 empty] | 3.733333 | #REF! | #REF! | 78.4 | 82.13333 | 7197.217
| 2025-04-04 | 渡部 | HL13B5-BT | SiNホト前 | DHA6T | DHA6T | - | - | - | - | - | Si小片×1 | 3 | 3C | 3 | 44 | 338 | 338 | OK | [6 empty] | 224 | 97.2 | OK |  | 2.348 | [10 empty] | 3.733333 | #REF! | #REF! | 82.13333 | 85.86667 | 7200.95
| 2025-04-04 | 渡部 | HL13B5-BT | SiNホト前 | DHA6U | DHA6U | - | - | - | - | - | Si小片×1 | 3 | 3C | 3 | 44 | 338 | 338 | OK | [6 empty] | 224 | 96.4 | OK |  | 2.346 | [10 empty] | 3.733333 | #REF! | #REF! | 85.86667 | 89.6 | 7204.683
| 2025-04-04 | 渡部 | HL13B5-BT | SiNホト前 | D1AYY | D1AYY | - | - | - | - | - | Si小片×1 | 3 | 3C | 3 | 44 | 338 | 338 | OK | [6 empty] | 224 | 113.6 | OK |  | 2.398 | [10 empty] | 3.733333 | #REF! | #REF! | 89.6 | 93.33333 | 7208.417
| 2025-04-04 | 渡部 | HL13B5-BT | SiNホト前 | D1AZ0 | D1AZ0 | - | - | - | - | - | Si小片×1 | 3 | 3C | 3 | 44 | 338 | 338 | OK | [6 empty] | 224 | 97.1 | OK |  | 2.346 | [10 empty] | 3.733333 | #REF! | #REF! | 93.33333 | 97.06667 | 7212.15
| 2025-04-04 | 渡部 | HL13B5-BT | SiNホト前 | D1AZ1 | D1AZ1 | - | - | - | - | - | Si小片×1 | 3 | 3C | 3 | 44 | 338 | 338 | OK | [6 empty] | 224 | 113.5 | OK |  | 2.384 | [10 empty] | 3.733333 | #REF! | #REF! | 97.06667 | 100.8 | 7215.883
| 2025-04-04 | 渡部 | HL13B5-BT | SiNホト前 | D1AZ2 | D1AZ2 | - | - | - | - | - | Si小片×1 | 3 | 3C | 3 | 44 | 338 | 338 | OK | [6 empty] | 224 | 97.3 | OK |  | 2.349 | [10 empty] | 3.733333 | #REF! | #REF! | 100.8 | 104.5333 | 7219.617
| 2025-04-04 | 渡部 | HL13B5-BT | SiNホト前 | D1AZ3 | D1AZ3 | - | - | - | - | - | Si小片×1 | 3 | 3C | 3 | 44 | 338 | 338 | OK | [6 empty] | 224 | 112.8 | OK |  | 2.388 | [10 empty] | 3.733333 | #REF! | #REF! | 104.5333 | 108.2667 | 7223.35
| 2025-04-04 | 市島 | HL13B5-BT | SiNホト前 | D1AZ4 | D1AZ4 | - | - | - | - | - | Si小片×1 | 3 | 3C | 3 | 44 | 338 | 338 | OK | [6 empty] | 224 | 112.7 | OK |  | 2.387 | [10 empty] | 3.733333 | #REF! | #REF! | 108.2667 | 112 | 7227.083
| 2025-04-04 | 市島 | HL13B5-BT | SiNホト前 | D1AZ5 | D1AZ5 | - | - | - | - | - | Si小片×1 | 3 | 3C | 3 | 44 | 338 | 338 | OK | [6 empty] | 224 | 95.5 | OK |  | 2.348 | [10 empty] | 3.733333 | #REF! | #REF! | 112 | 115.7333 | 7230.817
| 2025-04-04 | 市島 | HL13B5-BT | SiNホト前 | D1AZ6 | D1AZ6 | - | - | - | - | - | Si小片×1 | 3 | 3C | 3 | 44 | 338 | 338 | OK | [6 empty] | 224 | 95.9 | OK |  | 2.347 | [10 empty] | 3.733333 | #REF! | #REF! | 115.7333 | 119.4667 | 7234.55
| 2025-04-04 | 市島 | HL13B5-BT | SiNホト前 | D1AZ7 | D1AZ7 | - | - | - | - | - | Si小片×1 | 3 | 3C | 3 | 44 | 338 | 338 | OK | [6 empty] | 224 | 112.9 | OK |  | 2.385 | [10 empty] | 3.733333 | #REF! | #REF! | 119.4667 | 123.2 | 7238.283
| 2025-04-04 | 市島 | HL13B5-BT | SiNホト前 | D1AZ9 | D1AZ9 | - | - | - | - | - | Si小片×1 | 3 | 3C | 3 | 44 | 338 | 338 | OK | [6 empty] | 224 | 114.8 | OK |  | 2.381 | [10 empty] | 3.733333 | #REF! | #REF! | 123.2 | 126.9333 | 7242.017
| 2025-04-04 | 鈴木 | HL13B8-BT | SiNホト前 | NS342 | NS342 | - | - | - | - | - | Si小片×1 | 3 | 3C | 3 | 44 | 338 | 338 | OK | [6 empty] | 224 | 112.8 | OK |  | 2.379 | [10 empty] | 3.733333 | #REF! | #REF! | 126.9333 | 130.6667 | 7245.75
| 2025-04-04 | 鈴木 | HL13B8-BT | SiNホト前 | NS343 | NS343 | - | - | - | - | - | Si小片×1 | 3 | 3C | 3 | 44 | 338 | 338 | OK | [6 empty] | 224 | 111.7 | OK |  | 2.379 | [10 empty] | 3.733333 | #REF! | #REF! | 130.6667 | 134.4 | 7249.483
| 2025-04-04 | 鈴木 |  |  | SiH4ﾎﾞﾝﾍﾞ切り替え(L⇒R)/空流し | [20 empty] | 0 | [14 empty] | 3.733333 | #REF! | #REF! | 130.6667 | 134.4 | 7249.483
| 2025-04-04 | 鈴木 | HL13B8-BT | SiNホト前 | NS345 | NS345 | - | - | - | - | - | Si小片×1 | 3 | 3C | 3 | 44 | 338 | 338 | OK | [6 empty] | 224 | 95.9 | OK |  | 2.34 | [10 empty] | 3.733333 | #REF! | #REF! | 134.4 | 138.1333 | 7253.217
| 2025-04-04 | 市島 | HL13B5-BT | SiNホト前 | D1AZA | D1AZA | - | - | - | - | - | Si小片×1 | 3 | 3C | 3 | 44 | 338 | 338 | OK | [6 empty] | 224 | 95.4 | OK |  | 2.345 | [10 empty] | 3.733333 | #REF! | #REF! | 138.1333 | 141.8667 | 7256.95
| 2025-04-04 | 市島 | HL13B5-BT | SiNホト前 | D1AZB | D1AZB | - | - | - | - | - | Si小片×1 | 3 | 3C | 3 | 44 | 338 | 338 | OK | [6 empty] | 224 | 96.4 | OK |  | 2.351 | [10 empty] | 3.733333 | #REF! | #REF! | 141.8667 | 145.6 | 7260.683
| 2025-04-04 | 市島 | HL13B5-BT | SiNホト前 | D1AZC | D1AZC | - | - | - | - | - | Si小片×1 | 3 | 3C | 3 | 44 | 338 | 338 | OK | [6 empty] | 224 | 100.4 | OK |  | 2.356 | [10 empty] | 3.733333 | #REF! | #REF! | 145.6 | 149.3333 | 7264.417
| 2025-04-04 | 市島 | HL13B5-BT | SiNホト前 | D1AZD | D1AZD | - | - | - | - | - | Si小片×1 | 3 | 3C | 3 | 44 | 338 | 338 | OK | [6 empty] | 224 | 112.5 | OK |  | 2.334 | [10 empty] | 3.733333 | #REF! | #REF! | 149.3333 | 153.0667 | 7268.15
| 2025-04-05 | 市島 | HL13B8-BT | SiNホト前 | NS346 | NS346 | - | - | - | - | - | Si小片×1 | 3 | 3C | 3 | 44 | 338 | 338 | OK | [6 empty] | 224 | 110.9 | OK |  | 2.379 | [10 empty] | 3.733333 | #REF! | #REF! | 153.0667 | 156.8 | 7271.883
| 2025-04-05 | 市島 | HL13B8-BT | SiNホト前 | NS347 | NS347 | - | - | - | - | - | Si小片×1 | 3 | 3C | 3 | 44 | 338 | 338 | OK | [6 empty] | 224 | 111.9 | OK |  | 2.351 | [10 empty] | 3.733333 | #REF! | #REF! | 156.8 | 160.5333 | 7275.617
| 2025-04-05 | 市島 | HL13B8-BT | SiNホト前 | NS352 | NS352 | - | - | - | - | - | Si小片×1 | 3 | 3C | 3 | 44 | 338 | 338 | OK | [6 empty] | 224 | 113.8 | OK |  | 2.376 | [10 empty] | 3.733333 | #REF! | #REF! | 160.5333 | 164.2667 | 7279.35
| 2025-04-05 | 市島 | HL13B8-BT | SiNホト前 | NS353 | NS353 | - | - | - | - | - | Si小片×1 | 3 | 3C | 3 | 44 | 338 | 338 | OK | [6 empty] | 224 | 112.8 | OK |  | 2.3793 | [10 empty] | 3.733333 | #REF! | #REF! | 164.2667 | 168 | 7283.083
| 2025-04-05 | 市島 | HL13B8-BT | SiNホト前 | NS354 | NS354 | - | - | - | - | - | Si小片×1 | 3 | 3C | 3 | 44 | 338 | 338 | OK | [6 empty] | 224 | 111.9 | OK |  | 2.376 | [10 empty] | 3.733333 | #REF! | #REF! | 168 | 171.7333 | 7286.817
| 2025-04-05 | 市島 | HL13B8-BT | SiNホト前 | NS355 | NS355 | - | - | - | - | - | Si小片×1 | 3 | 3C | 3 | 44 | 338 | 338 | OK | [6 empty] | 224 | 96.8 | OK |  | 2.345 | [10 empty] | 3.733333 | #REF! | #REF! | 171.7333 | 175.4667 | 7290.55
| 2025-04-05 | 市島 | HL13B8-BT | SiNホト前 | NS356 | NS356 | - | - | - | - | - | Si小片×1 | 3 | 3C | 3 | 44 | 338 | 338 | OK | [6 empty] | 224 | 96.9 | OK |  | 2.348 | [10 empty] | 3.733333 | #REF! | #REF! | 175.4667 | 179.2 | 7294.283
| 2025-04-05 | 市島 | HL13B8-BT | SiNホト前 | NS357 | NS357 | - | - | - | - | - | Si小片×1 | 3 | 3C | 3 | 44 | 338 | 338 | OK | [6 empty] | 224 | 96.5 | OK |  | 2.342 | [10 empty] | 3.733333 | #REF! | #REF! | 179.2 | 182.9333 | 7298.017
| 2025-04-05 | 市島 | HL13B5-BT | SiNホト前 | DFA4G | DFA4G | - | - | - | - | - | Si小片×1 | 3 | 3C | 3 | 44 | 338 | 338 | OK | [6 empty] | 224 | 112.9 | OK |  | 2.381 | [10 empty] | 3.733333 | #REF! | #REF! | 182.9333 | 186.6667 | 7301.75
| 2025-04-05 | 市島 | HL13B5-BT | SiNホト前 | DFA4H | DFA4H | - | - | - | - | - | Si小片×1 | 3 | 3C | 3 | 44 | 338 | 338 | OK | [6 empty] | 224 | 114 | OK |  | 2.376 | [10 empty] | 3.733333 | #REF! | #REF! | 186.6667 | 190.4 | 7305.483
| 2025-04-05 | 市島 | HL13B5-BT | SiNホト前 | DFA4J | DFA4J | - | - | - | - | - | Si小片×1 | 3 | 3C | 3 | 44 | 338 | 338 | OK | [6 empty] | 224 | 113.1 | OK |  | 2.379 | [10 empty] | 3.733333 | #REF! | #REF! | 190.4 | 194.1333 | 7309.217
| 2025-04-05 | 市島 | HL13B5-BT | SiNホト前 | DFA4K | DFA4K | - | - | - | - | - | Si小片×1 | 3 | 3C | 3 | 44 | 338 | 338 | OK | [6 empty] | 224 | 96.3 | OK |  | 2.347 | [10 empty] | 3.733333 | #REF! | #REF! | 194.1333 | 197.8667 | 7312.95
| 2025-04-06 | 市島 | HL13E1-16λ | SiNホト前 | FF004 | FF004 | - | - | - | - | - | Si小片×1 | 3 | 3C | 3 | 44 | 338 | 338 | OK | [6 empty] | 224 | 112.1 | OK |  | 2.38 | [10 empty] | 3.733333 | #REF! | #REF! | 197.8667 | 201.6 | 7316.683
| 2025-04-06 | 間宮 | HL13E1-16λ | SiNホト前 | FN004 | FN004 | - | - | - | - | - | Si小片×1 | 3 | 3C | 3 | 44 | 338 | 338 | OK | [6 empty] | 224 | 112.7 | OK |  | 2.381 | [10 empty] | 3.733333 | #REF! | #REF! | 201.6 | 205.3333 | 7320.417
| 2025-04-06 | 間宮 | HL13E1-16λ | SiNホト前 | FJ001 | FJ001 | - | - | - | - | - | Si小片×1 | 3 | 3C | 3 | 44 | 338 | 338 | OK | [6 empty] | 224 | 95.3 | OK |  | 2.346 | [10 empty] | 3.733333 | #REF! | #REF! | 205.3333 | 209.0667 | 7324.15
| 2025-04-06 | 間宮 | HL13BS-BT | SiNホト前 | KA044 | KA044 | - | - | - | - | - | Si小片×1 | 3 | 3C | 3 | 44 | 338 | 338 | OK | [6 empty] | 224 | 115.1 | OK |  | 2.378 | [10 empty] | 3.733333 | #REF! | #REF! | 209.0667 | 212.8 | 7327.883
| 2025-04-06 | 間宮 | HL13BS-BT | SiNホト前 | KB030 | KB030 | - | - | - | - | - | Si小片×1 | 3 | 3C | 3 | 44 | 338 | 338 | OK | [6 empty] | 224 | 96.4 | OK |  | 2.354 | [10 empty] | 3.733333 | #REF! | #REF! | 212.8 | 216.5333 | 7331.617
| 2025-04-06 | 畠山 |  |  | チャンバークリーニング | [7 empty] | 38 | ｱﾙﾐﾅ | 100 | 0 | 200 | 200 | OK | [21 empty] | 0 | #REF! | #REF! | 0 | 0 | 7331.617 | クリーニング118分 LOAD：76%→73%、PHASE：15%→15%
| 2025-04-06 | 畠山 |  |  | チャンバークリーニング | [7 empty] | 38 | ｱﾙﾐﾅ | 100 | 0 | 200 | 200 | OK | [21 empty] | 0 | #REF! | #REF! | 0 | 0 | 7331.617 | クリーニング118分 LOAD：73%→64%、PHASE：15%→15%
| 2025-04-06 | 清水 |  |  | 空焼き/3C | [7 empty] | 6 | 3C | 30 | 0 | 359 | 359 | OK | [21 empty] | 0 | #REF! | #REF! | 0 | 0 | 7331.617
| 2025-04-06 | 清水 |  |  | KARADEPO(ﾄﾚｲ3C×1枚) | [7 empty] | 1 | 3C | 60 | 0 | 359 | 359 | OK | [6 empty] | 3600 | [14 empty] | 0 | #REF! | #REF! | 0 | 0 | 7391.617
| 2025-04-06 | 清水 |  |  | 空焼き/2A | [7 empty] | 6 | A | 30 | 0 | 359 | 359 | OK | [21 empty] | 0 | #REF! | #REF! | 0 | 0 | 7391.617
| 2025-04-07 | 清水 |  |  | KARADEPO(ﾄﾚｲA×1枚) | [7 empty] | 1 | A | 60 | 0 | 359 | 359 | OK | [6 empty] | 3600 | [14 empty] | 0 | #REF! | #REF! | 0 | 0 | 7451.617
| 2025-04-07 | 清水 |  |  | KARADEPO(ﾄﾚｲA×1枚) | [7 empty] | 1 | A | 60 | 0 | 359 | 359 | OK | [6 empty] | 3600 | [14 empty] | 0 | #REF! | #REF! | 0 | 0 | 7511.617
| 2025-04-07 | 清水 |  |  | KARADEPO(ﾄﾚｲA×1枚) | [7 empty] | 1 | A | 60 | 0 | 359 | 359 | OK | [6 empty] | 3600 | [14 empty] | 0 | #REF! | #REF! | 0 | 0 | 7571.617
| 2025-04-07 | 清水 |  |  | KARADEPO(ﾄﾚｲA×1枚) | [7 empty] | 1 | A | 60 | 0 | 359 | 359 | OK | [6 empty] | 3600 | [14 empty] | 0 | #REF! | #REF! | 0 | 0 | 7631.617
| 2025-04-07 | 清水 |  |  | テスト(338.0℃) | - | - | - | - | - | Si | Si小片×2 | 3 | A | 3 | 44 | 338 | 338 | OK | [6 empty] | 224 |  |  | 113.9 | 2.386 | 114.5 | 99.8 | 14.7 | -3420.102 | -2408.71 | -6388.316 | -5145.41 | 1011.392 | 1242.906 | 30.50893 | 3.733333 | #REF! | #REF! | 0 | 3.733333 | 7635.35
| 2025-04-07 | 清水 | HL13B8-BT | SiNホト前 | NS358 | NS358 | - | - | - | - | Si | Si小片×1 | 3 | 3C | 3 | 44 | 338 | 338 | OK | [6 empty] | 224 | 112.1 | OK |  | 2.39 | [10 empty] | 3.733333 | #REF! | #REF! | 3.733333 | 7.466667 | 7639.083
| 2025-04-07 | 太田 | HL13B8-BT | SiNホト前 | NS359 | NS359 | - | - | - | - | Si | Si小片×1 | 3 | 3C | 3 | 44 | 338 | 338 | OK | [6 empty] | 224 | 112.2 | OK |  | 2.383 | [10 empty] | 3.733333 | #REF! | #REF! | 7.466667 | 11.2 | 7642.817
| 2025-04-07 | 間宮 | HL13B8-BT | SiNホト前 | NS360 | NS360 | - | - | - | - | Si | Si小片×1 | 3 | 3C | 3 | 44 | 338 | 338 | OK | [6 empty] | 224 | 113.5 | OK |  | 2.383 | [10 empty] | 3.733333 | #REF! | #REF! | 11.2 | 14.93333 | 7646.55
| 2025-04-07 | 間宮 | HL13B8-BT | SiNホト前 | NS361 | NS361 | - | - | - | - | Si | Si小片×1 | 3 | 3C | 3 | 44 | 338 | 338 | OK | [6 empty] | 224 | 114.5 | OK |  | 2.385 | [10 empty] | 3.733333 | #REF! | #REF! | 14.93333 | 18.66667 | 7650.283
| 2025-04-07 | 間宮 | HL13BS-BT | SiNホト前 | KC051 | KC051 | - | - | - | - | Si | Si小片×1 | 3 | 3C | 3 | 44 | 338 | 338 | OK | [6 empty] | 224 | 112.7 | OK |  | 2.403 | [10 empty] | 3.733333 | #REF! | #REF! | 18.66667 | 22.4 | 7654.017
| 2025-04-07 | 間宮 | HL13BS-BT | SiNホト前 | KC052 | KC052 | - | - | - | - | Si | Si小片×1 | 3 | 3C | 3 | 44 | 338 | 338 | OK | [6 empty] | 224 | 113.5 | OK |  | 2.405 | [10 empty] | 3.733333 | #REF! | #REF! | 22.4 | 26.13333 | 7657.75
| 2025-04-07 | 間宮 | HL13BS-BT | SiNホト前 | KC053 | KC053 | - | - | - | - | Si | Si小片×1 | 3 | 3C | 3 | 44 | 338 | 338 | OK | [6 empty] | 224 | 113.6 | OK |  | 2.402 | [10 empty] | 3.733333 | #REF! | #REF! | 26.13333 | 29.86667 | 7661.483
| 2025-04-07 | 間宮 | HL13BS-BT | SiNホト前 | KC054 | KC054 | - | - | - | - | Si | Si小片×1 | 3 | 3C | 3 | 44 | 338 | 338 | OK | [6 empty] | 224 | 97.3 | OK |  | 2.362 | [10 empty] | 3.733333 | #REF! | #REF! | 29.86667 | 33.6 | 7665.217
| 2025-04-07 | 太田 | HL13BS-BT | SiNホト前 | KA045 | KA045 | - | - | - | - | Si | Si小片×1 | 3 | 3C | 3 | 44 | 338 | 338 | OK | [6 empty] | 224 | 112.1 | OK |  | 2.397 | [10 empty] | 3.733333 | #REF! | #REF! | 33.6 | 37.33333 | 7668.95
| 2025-04-07 | 太田 | HL13BS-BT | SiNホト前 | KA046 | KA046 | - | - | - | - | Si | Si小片×1 | 3 | 3C | 3 | 44 | 338 | 338 | OK | [6 empty] | 224 | 115.5 | OK |  | 2.404 | [10 empty] | 3.733333 | #REF! | #REF! | 37.33333 | 41.06667 | 7672.683
| 2025-04-07 | 太田 | HL13BS-BT | SiNホト前 | KD041 | KD041 | - | - | - | - | Si | Si小片×1 | 3 | 3C | 3 | 44 | 338 | 338 | OK | [6 empty] | 224 | 99.4 | OK |  | 2.365 | [10 empty] | 3.733333 | #REF! | #REF! | 41.06667 | 44.8 | 7676.417
| 2025-04-07 | 太田 | HL13BS-BT | SiNホト前 | KD042 | KD042 | - | - | - | - | Si | Si小片×1 | 3 | 3C | 3 | 44 | 338 | 338 | OK | [6 empty] | 224 | 113.9 | OK |  | 2.398 | [10 empty] | 3.733333 | #REF! | #REF! | 44.8 | 48.53333 | 7680.15
| 2025-04-07 | 太田 | HL13E1-16λ | SiNホト前 | FJ003 | FJ003 | - | - | - | - | Si | Si小片×1 | 3 | 3C | 3 | 44 | 338 | 338 | OK | [6 empty] | 224 | 114.7 | OK |  | 2.39 | [10 empty] | 3.733333 | #REF! | #REF! | 48.53333 | 52.26667 | 7683.883
| 2025-04-07 | 太田 | HL13E1-16λ | SiNホト前 | FJ004 | FJ004 | - | - | - | - | Si | Si小片×1 | 3 | 3C | 3 | 44 | 338 | 338 | OK | [6 empty] | 224 | 118.4 | OK |  | 2.389 | [10 empty] | 3.733333 | #REF! | #REF! | 52.26667 | 56 | 7687.617
| 2025-04-07 | 太田 | HL13E1-16λ | SiNホト前 | FJ005 | FJ005 | - | - | - | - | Si | Si小片×1 | 3 | 3C | 3 | 44 | 338 | 338 | OK | [6 empty] | 224 | 118.4 | OK |  | 2.398 | [10 empty] | 3.733333 | #REF! | #REF! | 56 | 59.73333 | 7691.35
| 2025-04-07 | 太田 | HL13E1-16λ | SiNホト前 | FJ006 | FJ006 | - | - | - | - | Si | Si小片×1 | 3 | 3C | 3 | 44 | 338 | 338 | OK | [6 empty] | 224 | 118 | OK |  | 2.385 | [10 empty] | 3.733333 | #REF! | #REF! | 59.73333 | 63.46667 | 7695.083
| 2025-04-09 | 間宮 | HL13B8-BT | SiNホト前 | NS362 | NS362 | - |  |  |  | Si | Si小片×1 | 3 | 3C | 3 | 44 | 338 | 338 | OK | [6 empty] | 224 | 119.2 | OK |  | 2.388 | [10 empty] | 3.733333 | #REF! | #REF! | 63.46667 | 67.2 | 7698.817
| 2025-04-09 | 間宮 | HL13B8-BT | SiNホト前 | NS363 | NS363 | - |  |  |  | Si | Si小片×1 | 3 | 3C | 3 | 44 | 338 | 338 | OK | [6 empty] | 224 | 119.2 | OK |  | 2.889 | [10 empty] | 3.733333 | #REF! | #REF! | 67.2 | 70.93333 | 7702.55
| 2025-04-09 | 間宮 | HL13B8-BT | SiNホト前 | NS364 | NS364 | - |  |  |  | Si | Si小片×1 | 3 | 3C | 3 | 44 | 338 | 338 | OK | [6 empty] | 224 | 105 | OK |  | 2.359 | [10 empty] | 3.733333 | #REF! | #REF! | 70.93333 | 74.66667 | 7706.283
| 2025-04-09 | 間宮 | HL13B8-BT | SiNホト前 | NS365 | NS365 | - |  |  |  | Si | Si小片×1 | 3 | 3C | 3 | 44 | 338 | 338 | OK | [6 empty] | 224 | 106.5 | OK |  | 2.356 | [10 empty] | 3.733333 | #REF! | #REF! | 74.66667 | 78.4 | 7710.017
| 2025-04-09 | 間宮 | HL13B8-BT | SiNホト前 | NT377 | NT377 | - |  |  |  | Si | Si小片×1 | 3 | 3C | 3 | 44 | 338 | 338 | OK | [6 empty] | 224 | 112.4 | OK |  | 2.391 | [10 empty] | 3.733333 | #REF! | #REF! | 78.4 | 82.13333 | 7713.75
| 2025-04-09 | 間宮 | HL13B8-BT | SiNホト前 | NT378 | NT378 | - |  |  |  | Si | Si小片×1 | 3 | 3C | 3 | 44 | 338 | 338 | OK | [6 empty] | 224 | 114.8 | OK |  | 2.391 | [10 empty] | 3.733333 | #REF! | #REF! | 82.13333 | 85.86667 | 7717.483
| 2025-04-09 | 間宮 | HL13B8-BT | SiNホト前 | NT379 | NT379 | - |  |  |  | Si | Si小片×1 | 3 | 3C | 3 | 44 | 338 | 338 | OK | [6 empty] | 224 | 114.6 | OK |  | 2.391 | [10 empty] | 3.733333 | #REF! | #REF! | 85.86667 | 89.6 | 7721.217
| 2025-04-09 | 間宮 | HL13B5-BT | SiNホト前 | NT380 | NT380 | - |  |  |  | Si | Si小片×1 | 3 | 3C | 3 | 44 | 338 | 338 | OK | [6 empty] | 224 | 98.9 | OK |  | 2.357 | [10 empty] | 3.733333 | #REF! | #REF! | 89.6 | 93.33333 | 7724.95
| 2025-04-09 | 太田 | HL13B5-BT | SiNホト前 | DEA4Q | DEA4Q | - |  |  |  | Si | Si小片×1 | 3 | 3C | 3 | 44 | 338 | 338 | OK | [6 empty] | 224 | 114.5 | OK |  | 2.393 | [10 empty] | 3.733333 | #REF! | #REF! | 93.33333 | 97.06667 | 7728.683
| 2025-04-09 | 太田 | HL13B5-BT | SiNホト前 | DEA4R | DEA4R | - |  |  |  | Si | Si小片×1 | 3 | 3C | 3 | 44 | 338 | 338 | OK | [6 empty] | 224 | 114.6 | OK |  | 2.394 | [10 empty] | 3.733333 | #REF! | #REF! | 97.06667 | 100.8 | 7732.417
| 2025-04-09 | 太田 | HL13B5-BT | SiNホト前 | DEA4S | DEA4S | - |  |  |  | Si | Si小片×1 | 3 | 3C | 3 | 44 | 338 | 338 | OK | [6 empty] | 224 | 98.3 | OK |  | 2.356 | [10 empty] | 3.733333 | #REF! | #REF! | 100.8 | 104.5333 | 7736.15
| 2025-04-09 | 太田 | HL13B5-BT | SiNホト前 | DEA4T | DEA4T | - |  |  |  | Si | Si小片×1 | 3 | 3C | 3 | 44 | 338 | 338 | OK | [6 empty] | 224 | 113.3 | OK |  | 2.394 | [10 empty] | 3.733333 | #REF! | #REF! | 104.5333 | 108.2667 | 7739.883
| 2025-04-10 | 太田 | HL13E1-16λ | SiNホト前 | FB003 | FB003 | - |  |  |  | Si | Si小片×1 | 3 | 3C | 3 | 44 | 338 | 338 | OK | [6 empty] | 224 | 115.7 | OK |  | 2.396 | [10 empty] | 3.733333 | #REF! | #REF! | 108.2667 | 112 | 7743.617
| 2025-04-10 | 太田 | HL13E1-16λ | SiNホト前 | FF003 | FF003 | - |  |  |  | Si | Si小片×1 | 3 | 3C | 3 | 44 | 338 | 338 | OK | [6 empty] | 224 | 113.5 | OK |  | 2.387 | [10 empty] | 3.733333 | #REF! | #REF! | 112 | 115.7333 | 7747.35
| 2025-04-10 | 太田 | HL13E1-16λ | SiNホト前 | FN003 | FN003 | - |  |  |  | Si | Si小片×1 | 3 | 3C | 3 | 44 | 338 | 338 | OK | [6 empty] | 224 | 115.2 | OK |  | 2.394 | [10 empty] | 3.733333 | #REF! | #REF! | 115.7333 | 119.4667 | 7751.083
| 2025-04-10 | 太田 | HL13E1-16λ | SiNホト前 | FD003 | FD003 | - |  |  |  | Si | Si小片×1 | 3 | 3C | 3 | 44 | 338 | 338 | OK | [6 empty] | 224 | 116 | OK |  | 2.393 | [10 empty] | 3.733333 | #REF! | #REF! | 119.4667 | 123.2 | 7754.817
| 2025-04-10 | 太田 | HL13B5-BT | SiNホト前 | D1B00 | D1B00 | - |  |  |  | Si | Si小片×1 | 3 | 3C | 3 | 44 | 338 | 338 | OK | [6 empty] | 224 | 114.3 | OK |  | 2.392 | [10 empty] | 3.733333 | #REF! | #REF! | 123.2 | 126.9333 | 7758.55
| 2025-04-10 | 太田 | HL13B5-BT | SiNホト前 | D1B01 | FD001 | - |  |  |  | Si | Si小片×1 | 3 | 3C | 3 | 44 | 338 | 338 | OK | [6 empty] | 224 | 112.8 | OK |  | 2.387 | [10 empty] | 3.733333 | #REF! | #REF! | 126.9333 | 130.6667 | 7762.283
| 2025-04-10 | 太田 | HL13B5-BT | SiNホト前 | D1B02 | FD002 | - |  |  |  | Si | Si小片×1 | 3 | 3C | 3 | 44 | 338 | 338 | OK | [6 empty] | 224 | 110.8 | OK |  | 2.393 | [10 empty] | 3.733333 | #REF! | #REF! | 130.6667 | 134.4 | 7766.017
| 2025-04-10 | 太田 | HL13B5-BT | SiNホト前 | D1B03 | FD003 | - |  |  |  | Si | Si小片×1 | 3 | 3C | 3 | 44 | 338 | 338 | OK | [6 empty] | 224 | 112.3 | OK |  | 2.381 | [10 empty] | 3.733333 | #REF! | #REF! | 134.4 | 138.1333 | 7769.75
| 2025-04-10 | 太田 | HL13B5-BT | SiNホト前 | D1B04 | FD003 | - |  |  |  | Si | Si小片×1 | 3 | 3C | 3 | 44 | 338 | 338 | OK | [6 empty] | 224 | 114.5 | OK |  | 2.389 | [10 empty] | 3.733333 | #REF! | #REF! | 138.1333 | 141.8667 | 7773.483
| 2025-04-10 | 渡部 | HL13B5-BT | SiNホト前 | D1B05 | FD003 | - |  |  |  | Si | Si小片×1 | 3 | 3C | 3 | 44 | 338 | 338 | OK | [6 empty] | 224 | 113.4 | OK |  | 2.388 | [10 empty] | 3.733333 | #REF! | #REF! | 141.8667 | 145.6 | 7777.217
| 2025-04-10 | 渡部 | HL13B5-BT | SiNホト前 | D1B06 | FD003 | - |  |  |  | Si | Si小片×1 | 3 | 3C | 3 | 44 | 338 | 338 | OK | [6 empty] | 224 | 112.9 | OK |  | 2.377 | [10 empty] | 3.733333 | #REF! | #REF! | 145.6 | 149.3333 | 7780.95
| 2025-04-10 | 渡部 | HL13B5-BT | SiNホト前 | D1B07 | FD003 | - |  |  |  | Si | Si小片×1 | 3 | 3C | 3 | 44 | 338 | 338 | OK | [6 empty] | 224 | 111.6 | OK |  | 2.393 | [10 empty] | 3.733333 | #REF! | #REF! | 149.3333 | 153.0667 | 7784.683
| 2025-04-10 | 渡部 | HL13B5-BT | SiNホト前 | D1AZS | D1AZS | - |  |  |  | Si | Si小片×1 | 3 | 3C | 3 | 44 | 338 | 338 | OK | [6 empty] | 224 | 112.3 | OK |  | 2.384 | [10 empty] | 3.733333 | #REF! | #REF! | 153.0667 | 156.8 | 7788.417
| 2025-04-10 | 渡部 | HL13B5-BT | SiNホト前 | D1AZT | D1AZT | - |  |  |  | Si | Si小片×1 | 3 | 3C | 3 | 44 | 338 | 338 | OK | [6 empty] | 224 | 113.1 | OK |  | 2.382 | [10 empty] | 3.733333 | #REF! | #REF! | 156.8 | 160.5333 | 7792.15
| 2025-04-10 | 檜山 |  |  | SiH4ﾎﾞﾝﾍﾞ切り替え(R⇒L)/空流し | [20 empty] | 0 | [14 empty] | 3.733333 | #REF! | #REF! | 156.8 | 160.5333 | 7792.15
| 2025-04-10 | 渡部 | HL13B5-BT | SiNホト前 | D1AZU | D1AZU | - |  |  |  | Si | Si小片×1 | 3 | 3C | 3 | 44 | 338 | 338 | OK | [6 empty] | 224 | 112.5 | OK |  | 2.381 | [10 empty] | 3.733333 | #REF! | #REF! | 160.5333 | 164.2667 | 7795.883
| 2025-04-10 | 渡部 | HL13B5-BT | SiNホト前 | D1AZV | D1AZV | - |  |  |  | Si | Si小片×1 | 3 | 3C | 3 | 44 | 338 | 338 | OK | [6 empty] | 224 | 113.1 | OK |  | 2.379 | [10 empty] | 3.733333 | #REF! | #REF! | 164.2667 | 168 | 7799.617
| 2025-04-10 | 市島 | HL13B5-BT | SiNホト前 | D1B08 | D1B08 | - |  |  |  | Si | Si小片×1 | 3 | 3C | 3 | 44 | 338 | 338 | OK | [6 empty] | 224 | 113.5 | OK |  | 2.387 | [10 empty] | 3.733333 | #REF! | #REF! | 168 | 171.7333 | 7803.35
| 2025-04-10 | 市島 | HL13B5-BT | SiNホト前 | D1B09 | D1B09 | - |  |  |  | Si | Si小片×1 | 3 | 3C | 3 | 44 | 338 | 338 | OK | [6 empty] | 224 | 98.3 | OK |  | 2.347 | [10 empty] | 3.733333 | #REF! | #REF! | 171.7333 | 175.4667 | 7807.083
| 2025-04-10 | 市島 | HL13B5-BT | SiNホト前 | D1B0A | D1B0A | - |  |  |  | Si | Si小片×1 | 3 | 3C | 3 | 44 | 338 | 338 | OK | [6 empty] | 224 | 99.2 | OK |  | 2.353 | [10 empty] | 3.733333 | #REF! | #REF! | 175.4667 | 179.2 | 7810.817
| 2025-04-10 | 市島 | HL13B5-BT | SiNホト前 | D1B0B | D1B0B | - |  |  |  | Si | Si小片×1 | 3 | 3C | 3 | 44 | 338 | 338 | OK | [6 empty] | 224 | 97.6 | OK |  | 2.352 | [10 empty] | 3.733333 | #REF! | #REF! | 179.2 | 182.9333 | 7814.55
| 2025-04-10 | 市島 | HL13E1-16λ | SiNホト前 | FH002 | FH002 | - |  |  |  | Si | Si小片×1 | 3 | 3C | 3 | 44 | 338 | 338 | OK | [6 empty] | 224 | 98.6 | OK |  | 2.354 | [10 empty] | 3.733333 | #REF! | #REF! | 182.9333 | 186.6667 | 7818.283
| 2025-04-10 | 市島 | HL13E1-16λ | SiNホト前 | FL003 | FL003 | - |  |  |  | Si | Si小片×1 | 3 | 3C | 3 | 44 | 338 | 338 | OK | [6 empty] | 224 | 114.3 | OK |  | 2.393 | [10 empty] | 3.733333 | #REF! | #REF! | 186.6667 | 190.4 | 7822.017
| 2025-04-10 | 市島 | HL13E1-16λ | SiNホト前 | FQ002 | FQ002 | - |  |  |  | Si | Si小片×1 | 3 | 3C | 3 | 44 | 338 | 338 | OK | [6 empty] | 224 | 114.7 | OK |  | 2.378 | [10 empty] | 3.733333 | #REF! | #REF! | 190.4 | 194.1333 | 7825.75
| 2025-04-10 | 市島 | HL13E1-16λ | SiNホト前 | FB004 | FB004 | - |  |  |  | Si | Si小片×1 | 3 | 3C | 3 | 44 | 338 | 338 | OK | [6 empty] | 224 | 97.9 | OK |  | 2.347 | [10 empty] | 3.733333 | #REF! | #REF! | 194.1333 | 197.8667 | 7829.483
| 2025-04-10 | 市島 | HL13BS-BT | SiNホト前 | KC055 | KC055 | - |  |  |  | Si | Si小片×1 | 3 | 3C | 3 | 44 | 338 | 338 | OK | [6 empty] | 224 | 96.9 | OK |  | 2.349 | [10 empty] | 3.733333 | #REF! | #REF! | 197.8667 | 201.6 | 7833.217
| 2025-04-10 | 市島 | HL13BS-BT | SiNホト前 | KC056 | KC056 | - |  |  |  | Si | Si小片×1 | 3 | 3C | 3 | 44 | 338 | 338 | OK | [6 empty] | 224 | 112.3 | OK |  | 2.384 | [10 empty] | 3.733333 | #REF! | #REF! | 201.6 | 205.3333 | 7836.95
| 2025-04-10 | 市島 | HL13BS-BT | SiNホト前 | KC057 | KC057 | - |  |  |  | Si | Si小片×1 | 3 | 3C | 3 | 44 | 338 | 338 | OK | [6 empty] | 224 | 113.4 | OK |  | 2.386 | [10 empty] | 3.733333 | #REF! | #REF! | 205.3333 | 209.0667 | 7840.683
| 2025-04-10 | 市島 | HL13BS-BT | SiNホト前 | KC058 | KC058 | - |  |  |  | Si | Si小片×1 | 3 | 3C | 3 | 44 | 338 | 338 | OK | [6 empty] | 224 | 113.5 | OK |  | 2.377 | [10 empty] | 3.733333 | #REF! | #REF! | 209.0667 | 212.8 | 7844.417
| 2025-04-10 | 市島 | HL13B5-BT | SiNホト前 | DHA6V | DHA6V | - |  |  |  | Si | Si小片×1 | 3 | 3C | 3 | 44 | 338 | 338 | OK | [6 empty] | 224 | 112.6 | OK |  | 2.38 | [10 empty] | 3.733333 | #REF! | #REF! | 212.8 | 216.5333 | 7848.15
| 2025-04-10 | 市島 | HL13B5-BT | SiNホト前 | DHA6Y | DHA6Y | - |  |  |  | Si | Si小片×1 | 3 | 3C | 3 | 44 | 338 | 338 | OK | [6 empty] | 224 | 112.7 | OK |  | 2.379 | [10 empty] | 3.733333 | #REF! | #REF! | 216.5333 | 220.2667 | 7851.883
| 2025-04-10 | 市島 | HL13B5-BT | SiNホト前 | D1AZW | D1AZW | - |  |  |  | Si | Si小片×1 | 3 | 3C | 3 | 44 | 338 | 338 | OK | [6 empty] | 224 | 96.4 | OK |  | 2.346 | [10 empty] | 3.733333 | #REF! | #REF! | 220.2667 | 224 | 7855.617
| 2025-04-10 | 市島 | HL13B5-BT | SiNホト前 | D1AZX | D1AZX | - |  |  |  | Si | Si小片×1 | 3 | 3C | 3 | 44 | 338 | 338 | OK | [6 empty] | 224 | 96.7 | OK |  | 2.349 | [10 empty] | 3.733333 | #REF! | #REF! | 224 | 227.7333 | 7859.35
| 2025-04-10 | 市島 | HL13B5-BT | SiNホト前 | D1AZY | D1AZY | - |  |  |  | Si | Si小片×1 | 3 | 3C | 3 | 44 | 338 | 338 | OK | [6 empty] | 224 | 97.9 | OK |  | 2.356 | [10 empty] | 3.733333 | #REF! | #REF! | 227.7333 | 231.4667 | 7863.083
| 2025-04-10 | 市島 | HL13B5-BT | SiNホト前 | D1AZZ | D1AZZ | - |  |  |  | Si | Si小片×1 | 3 | 3C | 3 | 44 | 338 | 338 | OK | [6 empty] | 224 | 97.2 | OK |  | 2.351 | [10 empty] | 3.733333 | #REF! | #REF! | 231.4667 | 235.2 | 7866.817
| 2025-04-11 | 渡部 | HL13B5-BT | SiNホト前 | DFA4N | DFA4N | - |  |  |  | Si | Si小片×1 | 3 | 3C | 3 | 44 | 338 | 338 | OK | [6 empty] | 224 | 114.5 | OK |  | 2.39 | [10 empty] | 3.733333 | #REF! | #REF! | 235.2 | 238.9333 | 7870.55
| 2025-04-11 | 渡部 | HL13B5-BT | SiNホト前 | DFA4P | DFA4P | - |  |  |  | Si | Si小片×1 | 3 | 3C | 3 | 44 | 338 | 338 | OK | [6 empty] | 224 | 113.6 | OK |  | 2.384 | [10 empty] | 3.733333 | #REF! | #REF! | 238.9333 | 242.6667 | 7874.283
| 2025-04-11 | 渡部 | HL13B5-BT | SiNホト前 | DFA4Q | DFA4Q | - |  |  |  | Si | Si小片×1 | 3 | 3C | 3 | 44 | 338 | 338 | OK | [6 empty] | 224 | 112.4 | OK |  | 2.391 | [10 empty] | 3.733333 | #REF! | #REF! | 242.6667 | 246.4 | 7878.017
| 2025-04-11 | 渡部 | HL13B5-BT | SiNホト前 | DFA4R | DFA4R | - |  |  |  | Si | Si小片×1 | 3 | 3C | 3 | 44 | 338 | 338 | OK | [6 empty] | 224 | 113.5 | OK |  | 2.385 | [10 empty] | 3.733333 | #REF! | #REF! | 246.4 | 250.1333 | 7881.75
| 2025-04-11 | 久保木 |  |  | チャンバークリーニング | [7 empty] | 38 | ｱﾙﾐﾅ | 135 | 0 | 200 | 200 | OK | [21 empty] | 0 | #REF! | #REF! | 0 | 0 | 7881.75 | クリーニング135分 LOAD：76%→72%、PHASE：15%→15%
| 2025-04-11 | 久保木 |  |  | チャンバークリーニング | [7 empty] | 38 | ｱﾙﾐﾅ | 135 | 0 | 200 | 200 | OK | [21 empty] | 0 | #REF! | #REF! | 0 | 0 | 7881.75 | クリーニング135分 LOAD：72%→64%、PHASE：15%→15%
| 2025-04-12 | 久保木 |  |  | 空焼き/3C | [7 empty] | 6 | 3C | 30 | 0 | 359 | 359 | OK | [21 empty] | 0 | #REF! | #REF! | 0 | 0 | 7881.75
| 2025-04-12 | 久保木 |  |  | KARADEPO(ﾄﾚｲ3C×1枚) | [7 empty] | 1 | 3C | 60 | 0 | 359 | 359 | OK | [6 empty] | 3600 | [14 empty] | 0 | #REF! | #REF! | 0 | 0 | 7941.75
| 2025-04-12 | 久保木 |  |  | 空焼き/2A | [7 empty] | 6 | A | 30 | 0 | 359 | 359 | OK | [21 empty] | 0 | #REF! | #REF! | 0 | 0 | 7941.75
| 2025-04-12 | 久保木 |  |  | KARADEPO(ﾄﾚｲA×1枚) | [7 empty] | 1 | A | 60 | 0 | 359 | 359 | OK | [6 empty] | 3600 | [14 empty] | 0 | #REF! | #REF! | 0 | 0 | 8001.75
| 2025-04-12 | 久保木 |  |  | KARADEPO(ﾄﾚｲA×1枚) | [7 empty] | 1 | A | 60 | 0 | 359 | 359 | OK | [6 empty] | 3600 | [14 empty] | 0 | #REF! | #REF! | 0 | 0 | 8061.75
| 2025-04-12 | 檜山 |  |  | KARADEPO(ﾄﾚｲA×1枚) | [7 empty] | 1 | A | 60 | 0 | 359 | 359 | OK | [6 empty] | 3600 | [14 empty] | 0 | #REF! | #REF! | 0 | 0 | 8121.75
| 2025-04-12 | 檜山 |  |  | KARADEPO(ﾄﾚｲA×1枚) | [7 empty] | 1 | A | 60 | 0 | 359 | 359 | OK | [6 empty] | 3600 | [14 empty] | 0 | #REF! | #REF! | 0 | 0 | 8181.75
| 2025-04-12 | 檜山 |  |  | テスト(338.0℃) | - | - | - | - | - | Si | Si小片×2 | 3 | A | 3 | 44 | 338 | 338 | OK | [6 empty] | 224 |  |  | 111.3 | 2.352 | 110.7 | 96.4 | 14.3 | -1.02367 | -0.31711 | -1.09745 | -0.47509 | 0.70656 | 0.62236 | 29.8125 | 3.733333 | #REF! | #REF! | 0 | 3.733333 | 8185.483
| 2025-04-12 | 渡部 | HL13B5-BT | SiNホト前 | D1AZN | D1AZN | - |  |  |  | Si | Si小片×1 | 3 | 3C | 3 | 44 | 338 | 338 | OK | [6 empty] | 224 | 113.4 | OK |  | 2.397 | [10 empty] | 3.733333 | #REF! | #REF! | 3.733333 | 7.466667 | 8189.217
| 2025-04-12 | 渡部 | HL13B5-BT | SiNホト前 | D1AZP | D1AZP | - |  |  |  | Si | Si小片×1 | 3 | 3C | 3 | 44 | 338 | 338 | OK | [6 empty] | 224 | 112.1 | OK |  | 2.401 | [10 empty] | 3.733333 | #REF! | #REF! | 7.466667 | 11.2 | 8192.95
| 2025-04-12 | 渡部 | HL13B5-BT | SiNホト前 | D1AZQ | D1AZQ | - |  |  |  | Si | Si小片×1 | 3 | 3C | 3 | 44 | 338 | 338 | OK | [6 empty] | 224 | 113.6 | OK |  | 2.394 | [10 empty] | 3.733333 | #REF! | #REF! | 11.2 | 14.93333 | 8196.683
| 2025-04-12 | 渡部 | HL13B5-BT | SiNホト前 | D1AZR | D1AZR | - |  |  |  | Si | Si小片×1 | 3 | 3C | 3 | 44 | 338 | 338 | OK | [6 empty] | 224 | 96.5 | OK |  | 2.358 | [10 empty] | 3.733333 | #REF! | #REF! | 14.93333 | 18.66667 | 8200.417
| 2025-04-12 | 渡部 | HL13B5-BT | SiNホト前 | DFA4S | DFA4S | - |  |  |  | Si | Si小片×1 | 3 | 3C | 3 | 44 | 338 | 338 | OK | [6 empty] | 224 | 97.6 | OK |  | 2.356 | [10 empty] | 3.733333 | #REF! | #REF! | 18.66667 | 22.4 | 8204.15
| 2025-04-12 | 渡部 | HL13B5-BT | SiNホト前 | DFA4T | DFA4T | - |  |  |  | Si | Si小片×1 | 3 | 3C | 3 | 44 | 338 | 338 | OK | [6 empty] | 224 | 97.5 | OK |  | 2.357 | [10 empty] | 3.733333 | #REF! | #REF! | 22.4 | 26.13333 | 8207.883
| 2025-04-12 | 渡部 | HL13B5-BT | SiNホト前 | DFA4U | DFA4U | - |  |  |  | Si | Si小片×1 | 3 | 3C | 3 | 44 | 338 | 338 | OK | [6 empty] | 224 | 114 | OK |  | 2.397 | [10 empty] | 3.733333 | #REF! | #REF! | 26.13333 | 29.86667 | 8211.617
| 2025-04-12 | 渡部 | HL13B5-BT | SiNホト前 | D1B0C | D1B0C | - |  |  |  | Si | Si小片×1 | 3 | 3C | 3 | 44 | 338 | 338 | OK | [6 empty] | 224 | 97.4 | OK |  | 2.35 | [10 empty] | 3.733333 | #REF! | #REF! | 29.86667 | 33.6 | 8215.35
| 2025-04-12 | 渡部 | HL13B5-BT | SiNホト前 | D1B0D | D1B0D | - |  |  |  | Si | Si小片×1 | 3 | 3C | 3 | 44 | 338 | 338 | OK | [6 empty] | 224 | 113.1 | OK |  | 2.391 | [10 empty] | 3.733333 | #REF! | #REF! | 33.6 | 37.33333 | 8219.083
| 2025-04-12 | 市島 | HL13B5-BT | SiNホト前 | D1B0E | D1B0E | - |  |  |  | Si | Si小片×1 | 3 | 3C | 3 | 44 | 338 | 338 | OK | [6 empty] | 224 | 115.2 | OK |  | 2.403 | [10 empty] | 3.733333 | #REF! | #REF! | 37.33333 | 41.06667 | 8222.817
| 2025-04-12 | 市島 | HL13B5-BT | SiNホト前 | D1B0F | D1B0F | - |  |  |  | Si | Si小片×1 | 3 | 3C | 3 | 44 | 338 | 338 | OK | [6 empty] | 224 | 98.8 | OK |  | 2.356 | [10 empty] | 3.733333 | #REF! | #REF! | 41.06667 | 44.8 | 8226.55
| 2025-04-12 | 市島 | HL13B5-BT | SiNホト前 | D1B0G | D1B0G | - |  |  |  | Si | Si小片×1 | 3 | 3C | 3 | 44 | 338 | 338 | OK | [6 empty] | 224 | 97 | OK |  | 2.384 | [10 empty] | 3.733333 | #REF! | #REF! | 44.8 | 48.53333 | 8230.283
| 2025-04-12 | 市島 | HL13B5-BT | SiNホト前 | D1B0H | D1B0H | - |  |  |  | Si | Si小片×1 | 3 | 3C | 3 | 44 | 338 | 338 | OK | [6 empty] | 224 | 98.2 | OK |  | 2.351 | [10 empty] | 3.733333 | #REF! | #REF! | 48.53333 | 52.26667 | 8234.017
| 2025-04-12 | 市島 | HL13B5-BT | SiNホト前 | D1B0J | D1B0J | - |  |  |  | Si | Si小片×1 | 3 | 3C | 3 | 44 | 338 | 338 | OK | [6 empty] | 224 | 99.4 | OK |  | 2.355 | [10 empty] | 3.733333 | #REF! | #REF! | 52.26667 | 56 | 8237.75
| 2025-04-12 | 市島 | HL13B5-BT | SiNホト前 | D1B0K | D1B0K | - |  |  |  | Si | Si小片×1 | 3 | 3C | 3 | 44 | 338 | 338 | OK | [6 empty] | 224 | 98.3 | OK |  | 2.359 | [10 empty] | 3.733333 | #REF! | #REF! | 56 | 59.73333 | 8241.483
| 2025-04-12 | 市島 | HL13B5-BT | SiNホト前 | D1B0L | D1B0L | - |  |  |  | Si | Si小片×1 | 3 | 3C | 3 | 44 | 338 | 338 | OK | [6 empty] | 224 | 112.7 | OK |  | 2.393 | [10 empty] | 3.733333 | #REF! | #REF! | 59.73333 | 63.46667 | 8245.217
| 2025-04-12 | 市島 | HL13B5-BT | SiNホト前 | D1B0M | D1B0M | - |  |  |  | Si | Si小片×1 | 3 | 3C | 3 | 44 | 338 | 338 | OK | [6 empty] | 224 | 100.3 | OK |  | 2.349 | [10 empty] | 3.733333 | #REF! | #REF! | 63.46667 | 67.2 | 8248.95
| 2025-04-12 | 市島 | HL13B5-BT | SiNホト前 | D1B0P | D1B0P | - |  |  |  | Si | Si小片×1 | 3 | 3C | 3 | 44 | 338 | 338 | OK | [6 empty] | 224 | 97.5 | OK |  | 2.357 | [10 empty] | 3.733333 | #REF! | #REF! | 67.2 | 70.93333 | 8252.683
| 2025-04-12 | 市島 | HL13B5-BT | SiNホト前 | D1B0Q | D1B0Q | - |  |  |  | Si | Si小片×1 | 3 | 3C | 3 | 44 | 338 | 338 | OK | [6 empty] | 224 | 96.7 | OK |  | 2.358 | [10 empty] | 3.733333 | #REF! | #REF! | 70.93333 | 74.66667 | 8256.417
| 2025-04-12 | 市島 | HL13B5-BT | SiNホト前 | D1B0R | D1B0R | - |  |  |  | Si | Si小片×1 | 3 | 3C | 3 | 44 | 338 | 338 | OK | [6 empty] | 224 | 97.3 | OK |  | 2.354 | [10 empty] | 3.733333 | #REF! | #REF! | 74.66667 | 78.4 | 8260.15
| 2025-04-12 | 市島 | HL13B5-BT | SiNホト前 | D1B0S | D1B0S | - |  |  |  | Si | Si小片×1 | 3 | 3C | 3 | 44 | 338 | 338 | OK | [6 empty] | 224 | 113.9 | OK |  | 2.39 | [10 empty] | 3.733333 | #REF! | #REF! | 78.4 | 82.13333 | 8263.883
| 2025-04-12 | 市島 | HL13B5-BT | SiNホト前 | D1B0T | D1B0T | - |  |  |  | Si | Si小片×1 | 3 | 3C | 3 | 44 | 338 | 338 | OK | [6 empty] | 224 | 98.7 | OK |  | 2.355 | [10 empty] | 3.733333 | #REF! | #REF! | 82.13333 | 85.86667 | 8267.617
| 2025-04-12 | 市島 | HL13B8-BT | SiNホト前 | NV299 | NV299 | - |  |  |  | Si | Si小片×1 | 3 | 3C | 3 | 44 | 338 | 338 | OK | [6 empty] | 224 | 96.5 | OK |  | 2.355 | [10 empty] | 3.733333 | #REF! | #REF! | 85.86667 | 89.6 | 8271.35
| 2025-04-12 | 市島 | HL13B8-BT | SiNホト前 | NV300 | NV300 | - |  |  |  | Si | Si小片×1 | 3 | 3C | 3 | 44 | 338 | 338 | OK | [6 empty] | 224 | 97.8 | OK |  | 2.352 | [10 empty] | 3.733333 | #REF! | #REF! | 89.6 | 93.33333 | 8275.083
| 2025-04-12 | 市島 | HL13B8-BT | SiNホト前 | NV301 | NV301 | - |  |  |  | Si | Si小片×1 | 3 | 3C | 3 | 44 | 338 | 338 | OK | [6 empty] | 224 | 97.9 | OK |  | 2.355 | [10 empty] | 3.733333 | #REF! | #REF! | 93.33333 | 97.06667 | 8278.817
| 2025-04-12 | 市島 | HL13B8-BT | SiNホト前 | NV302 | NV302 | - |  |  |  | Si | Si小片×1 | 3 | 3C | 3 | 44 | 338 | 338 | OK | [6 empty] | 224 | 98.9 | OK |  | 2.353 | [10 empty] | 3.733333 | #REF! | #REF! | 97.06667 | 100.8 | 8282.55
| 2025-04-12 | 市島 | HL13B5-BT | SiNホト前 | DEA4U | DEA4U | - |  |  |  | Si | Si小片×1 | 3 | 3C | 3 | 44 | 338 | 338 | OK | [6 empty] | 224 | 115 | OK |  | 2.393 | [10 empty] | 3.733333 | #REF! | #REF! | 100.8 | 104.5333 | 8286.283
| 2025-04-12 | 市島 | HL13B5-BT | SiNホト前 | DEA4V | DEA4V | - |  |  |  | Si | Si小片×1 | 3 | 3C | 3 | 44 | 338 | 338 | OK | [6 empty] | 224 | 100.2 | OK |  | 2.354 | [10 empty] | 3.733333 | #REF! | #REF! | 104.5333 | 108.2667 | 8290.017
| 2025-04-12 | 市島 | HL13B5-BT | SiNホト前 | DEA4W | DEA4W | - |  |  |  | Si | Si小片×1 | 3 | 3C | 3 | 44 | 338 | 338 | OK | [6 empty] | 224 | 113.8 | OK |  | 2.388 | [10 empty] | 3.733333 | #REF! | #REF! | 108.2667 | 112 | 8293.75
| 2025-04-12 | 市島 | HL13B5-BT | SiNホト前 | DEA4X | DEA4X | - |  |  |  | Si | Si小片×1 | 3 | 3C | 3 | 44 | 338 | 338 | OK | [6 empty] | 224 | 111.6 | OK |  | 2.394 | [10 empty] | 3.733333 | #REF! | #REF! | 112 | 115.7333 | 8297.483
| 2025-04-12 | 市島 | HL13B5-BT | SiNホト前 | D1B12 | D1B12 | - |  |  |  | Si | Si小片×1 | 3 | 3C | 3 | 44 | 338 | 338 | OK | [6 empty] | 224 | 112.8 | OK |  | 2.383 | [10 empty] | 3.733333 | #REF! | #REF! | 115.7333 | 119.4667 | 8301.217
| 2025-04-12 | 市島 | HL13B5-BT | SiNホト前 | D1B13 | D1B13 | - |  |  |  | Si | Si小片×1 | 3 | 3C | 3 | 44 | 338 | 338 | OK | [6 empty] | 224 | 112.9 | OK |  | 2.38 | [10 empty] | 3.733333 | #REF! | #REF! | 119.4667 | 123.2 | 8304.95
| 2025-04-12 | 市島 | HL13B5-BT | SiNホト前 | D1B14 | D1B14 | - |  |  |  | Si | Si小片×1 | 3 | 3C | 3 | 44 | 338 | 338 | OK | [6 empty] | 224 | 98.4 | OK |  | 2.35 | [10 empty] | 3.733333 | #REF! | #REF! | 123.2 | 126.9333 | 8308.683
| 2025-04-12 | 市島 | HL13B5-BT | SiNホト前 | D1B15 | D1B15 | - |  |  |  | Si | Si小片×1 | 3 | 3C | 3 | 44 | 338 | 338 | OK | [6 empty] | 224 | 96.7 | OK |  | 2.351 | [10 empty] | 3.733333 | #REF! | #REF! | 126.9333 | 130.6667 | 8312.417
| 2025-04-13 | 間宮 | HL13B8-BT | SiNホト前 | NV295 | NV295 | - |  |  |  | Si | Si小片×1 | 3 | 3C | 3 | 44 | 338 | 338 | OK | [6 empty] | 224 | 112.1 | OK |  | 2.387 | [10 empty] | 3.733333 | #REF! | #REF! | 130.6667 | 134.4 | 8316.15
| 2025-04-13 | 間宮 | HL13B8-BT | SiNホト前 | NV296 | NV296 | - |  |  |  | Si | Si小片×1 | 3 | 3C | 3 | 44 | 338 | 338 | OK | [6 empty] | 224 | 97.8 | OK |  | 2.355 | [10 empty] | 3.733333 | #REF! | #REF! | 134.4 | 138.1333 | 8319.883
| 2025-04-13 | 間宮 | HL13B8-BT | SiNホト前 | NV297 | NV297 | - |  |  |  | Si | Si小片×1 | 3 | 3C | 3 | 44 | 338 | 338 | OK | [6 empty] | 224 | 113.3 | OK |  | 2.387 | [10 empty] | 3.733333 | #REF! | #REF! | 138.1333 | 141.8667 | 8323.617
| 2025-04-13 | 間宮 | HL13B8-BT | SiNホト前 | NV298 | NV298 | - |  |  |  | Si | Si小片×1 | 3 | 3C | 3 | 44 | 338 | 338 | OK | [6 empty] | 224 | 98 | OK |  | 2.355 | [10 empty] | 3.733333 | #REF! | #REF! | 141.8667 | 145.6 | 8327.35
| 2025-04-13 | 間宮 | HL13B5-BT | SiNホト前 | D1B16 | D1B16 | - |  |  |  | Si | Si小片×1 | 3 | 3C | 3 | 44 | 338 | 338 | OK | [6 empty] | 224 | 111.3 | OK |  | 2.386 | [10 empty] | 3.733333 | #REF! | #REF! | 145.6 | 149.3333 | 8331.083
| 2025-04-13 | 間宮 | HL13B5-BT | SiNホト前 | D1B17 | D1B17 | - |  |  |  | Si | Si小片×1 | 3 | 3C | 3 | 44 | 338 | 338 | OK | [6 empty] | 224 | 111.9 | OK |  | 2.387 | [10 empty] | 3.733333 | #REF! | #REF! | 149.3333 | 153.0667 | 8334.817
| 2025-04-13 | 間宮 | HL13B5-BT | SiNホト前 | D1B18 | D1B18 | - |  |  |  | Si | Si小片×1 | 3 | 3C | 3 | 44 | 338 | 338 | OK | [6 empty] | 224 | 97.4 | OK |  | 2.348 | [10 empty] | 3.733333 | #REF! | #REF! | 153.0667 | 156.8 | 8338.55
| 2025-04-13 | 間宮 | HL13B5-BT | SiNホト前 | D1B19 | D1B19 | - |  |  |  | Si | Si小片×1 | 3 | 3C | 3 | 44 | 338 | 338 | OK | [6 empty] | 224 | 111.5 | OK |  | 2.386 | [10 empty] | 3.733333 | #REF! | #REF! | 156.8 | 160.5333 | 8342.283
| 2025-04-13 | 間宮 | HL13B5-BT | SiNホト前 | D1B1A | D1B1A | - |  |  |  | Si | Si小片×1 | 3 | 3C | 3 | 44 | 338 | 338 | OK | [6 empty] | 224 | 95.8 | OK |  | 2.351 | [10 empty] | 3.733333 | #REF! | #REF! | 160.5333 | 164.2667 | 8346.017
| 2025-04-13 | 間宮 | HL13B5-BT | SiNホト前 | D1B1B | D1B1B | - |  |  |  | Si | Si小片×1 | 3 | 3C | 3 | 44 | 338 | 338 | OK | [6 empty] | 224 | 111.1 | OK |  | 2.379 | [10 empty] | 3.733333 | #REF! | #REF! | 164.2667 | 168 | 8349.75
| 2025-04-13 | 間宮 | HL13B5-BT | SiNホト前 | D1B1C | D1B1C | - |  |  |  | Si | Si小片×1 | 3 | 3C | 3 | 44 | 338 | 338 | OK | [6 empty] | 224 | 110.9 | OK |  | 2.4 | [10 empty] | 3.733333 | #REF! | #REF! | 168 | 171.7333 | 8353.483
| 2025-04-13 | 間宮 | HL13B5-BT | SiNホト前 | D1B1D | D1B1D | - |  |  |  | Si | Si小片×1 | 3 | 3C | 3 | 44 | 338 | 338 | OK | [6 empty] | 224 | 111 | OK |  | 2.388 | [10 empty] | 3.733333 | #REF! | #REF! | 171.7333 | 175.4667 | 8357.217
| 2025-04-13 | 間宮 | HL13B5-BT | SiNホト前 | D1B1E | D1B1E | - |  |  |  | Si | Si小片×1 | 3 | 3C | 3 | 44 | 338 | 338 | OK | [6 empty] | 224 | 110.8 | OK |  | 2.382 | [10 empty] | 3.733333 | #REF! | #REF! | 175.4667 | 179.2 | 8360.95
| 2025-04-13 | 間宮 | HL13B5-BT | SiNホト前 | D1B1F | D1B1F | - |  |  |  | Si | Si小片×1 | 3 | 3C | 3 | 44 | 338 | 338 | OK | [6 empty] | 224 | 112.3 | OK |  | 2.391 | [10 empty] | 3.733333 | #REF! | #REF! | 179.2 | 182.9333 | 8364.683
| 2025-04-13 | 間宮 | HL13B5-BT | SiNホト前 | D1B1G | D1B1G | - |  |  |  | Si | Si小片×1 | 3 | 3C | 3 | 44 | 338 | 338 | OK | [6 empty] | 224 | 113 | OK |  | 2.39 | [10 empty] | 3.733333 | #REF! | #REF! | 182.9333 | 186.6667 | 8368.417
| 2025-04-13 | 間宮 | HL13B5-BT | SiNホト前 | D1B1H | D1B1H | - |  |  |  | Si | Si小片×1 | 3 | 3C | 3 | 44 | 338 | 338 | OK | [6 empty] | 224 | 111.7 | OK |  | 2.389 | [10 empty] | 3.733333 | #REF! | #REF! | 186.6667 | 190.4 | 8372.15
| 2025-04-14 | 清水 | HL13B5-BT | SiNホト前 | DEA52 | DEA52 | - |  |  |  | Si | Si小片×1 | 3 | 3C | 3 | 44 | 338 | 338 | OK | [6 empty] | 224 | 111.3 | OK |  | 2.392 | [10 empty] | 3.733333 | #REF! | #REF! | 190.4 | 194.1333 | 8375.883
| 2025-04-14 | 太田 | HL13B5-BT | SiNホト前 | DEA53 | DEA53 | - |  |  |  | Si | Si小片×1 | 3 | 3C | 3 | 44 | 338 | 338 | OK | [6 empty] | 224 | 112.1 | OK |  | 2.387 | [10 empty] | 3.733333 | #REF! | #REF! | 194.1333 | 197.8667 | 8379.617
| 2025-04-14 | 太田 | HL13B5-BT | SiNホト前 | DEA55 | DEA55 | - |  |  |  | Si | Si小片×1 | 3 | 3C | 3 | 44 | 338 | 338 | OK | [6 empty] | 224 | 97.6 | OK |  | 2.365 | [10 empty] | 3.733333 | #REF! | #REF! | 197.8667 | 201.6 | 8383.35
| 2025-04-14 | 太田 | HL13B5-BT | SiNホト前 | D1B3T | D1B3T | - |  |  |  | Si | Si小片×1 | 3 | 3C | 3 | 44 | 338 | 338 | OK | [6 empty] | 224 | 115.4 | OK |  | 2.394 | [10 empty] | 3.733333 | #REF! | #REF! | 201.6 | 205.3333 | 8387.083
| 2025-04-14 | 太田 | HL13B5-BT | SiNホト前 | D1B3V | D1B3V | - |  |  |  | Si | Si小片×1 | 3 | 3C | 3 | 44 | 338 | 338 | OK | [6 empty] | 224 | 111.8 | OK |  | 2.374 | [10 empty] | 3.733333 | #REF! | #REF! | 205.3333 | 209.0667 | 8390.817
| 2025-04-14 | 太田 | HL13B5-BT | SiNホト前 | D1B3W | D1B3W | - |  |  |  | Si | Si小片×1 | 3 | 3C | 3 | 44 | 338 | 338 | OK | [6 empty] | 224 | 111.3 | OK |  | 2.379 | [10 empty] | 3.733333 | #REF! | #REF! | 209.0667 | 212.8 | 8394.55
| 2025-04-14 | 清水 |  |  | チャンバークリーニング | [7 empty] | 38 | ｱﾙﾐﾅ | 116 | 0 | 200 | 200 | OK | [21 empty] | 0 | #REF! | #REF! | 0 | 0 | 8394.55 | クリーニング116分 LOAD：76%→73%、PHASE：15%→15%
| 2025-04-14 | 藤本 |  |  | チャンバークリーニング | [7 empty] | 38 | ｱﾙﾐﾅ | 116 | 0 | 200 | 200 | OK | [21 empty] | 0 | #REF! | #REF! | 0 | 0 | 8394.55 | クリーニング116分 LOAD：73%→64%、PHASE：15%→15%
| 2025-04-14 | 藤本 |  |  | 空焼き/3C | [7 empty] | 6 | 3C | 30 | 0 | 359 | 359 | OK | [21 empty] | 0 | #REF! | #REF! | 0 | 0 | 8394.55
| 2025-04-14 | 藤本 |  |  | KARADEPO(ﾄﾚｲ3C×1枚) | [7 empty] | 1 | 3C | 60 | 0 | 359 | 359 | OK | [6 empty] | 3600 | [14 empty] | 0 | #REF! | #REF! | 0 | 0 | 8454.55
| 2025-04-14 | 藤本 |  |  | 空焼き/2A | [7 empty] | 6 | A | 30 | 0 | 359 | 359 | OK | [21 empty] | 0 | #REF! | #REF! | 0 | 0 | 8454.55
| 2025-04-14 | 藤本 |  |  | KARADEPO(ﾄﾚｲA×1枚) | [7 empty] | 1 | A | 60 | 0 | 359 | 359 | OK | [6 empty] | 3600 | [14 empty] | 0 | #REF! | #REF! | 0 | 0 | 8514.55
| 2025-04-14 | 藤本 |  |  | KARADEPO(ﾄﾚｲA×1枚) | [7 empty] | 1 | A | 60 | 0 | 359 | 359 | OK | [6 empty] | 3600 | [14 empty] | 0 | #REF! | #REF! | 0 | 0 | 8574.55
| 2025-04-14 | 藤本 |  |  | KARADEPO(ﾄﾚｲA×1枚) | [7 empty] | 1 | A | 60 | 0 | 359 | 359 | OK | [6 empty] | 3600 | [14 empty] | 0 | #REF! | #REF! | 0 | 0 | 8634.55
| 2025-04-14 | 清水 |  |  | KARADEPO(ﾄﾚｲA×1枚) | [7 empty] | 1 | A | 60 | 0 | 359 | 359 | OK | [6 empty] | 3600 | [14 empty] | 0 | #REF! | #REF! | 0 | 0 | 8694.55
| 2025-04-14 | 清水 |  |  | テスト(338.0℃) | - | - | - | - | - | Si | Si小片×2 | 3 | A | 3 | 44 | 338 | 338 | OK | [6 empty] | 224 |  |  | 109.9 | 2.3903 | 110.1 | 96.4 | 13.7 | -4.0915 | -2.953881 | -3.844073 | -1.822125 | 1.137619 | 2.021948 | 29.4375 | 3.733333 | #REF! | #REF! | 0 | 3.733333 | 8698.283
| 2025-04-15 | 清水 | HL13B5-BT | SiNホト前 | DFA3Y | DFA3Y | - |  |  |  | Si | Si小片×1 | 3 | 3C | 3 | 44 | 338 | 338 | OK | [6 empty] | 224 | 114.4 | OK |  | 2.397 | [10 empty] | 3.733333 | #REF! | #REF! | 3.733333 | 7.466667 | 8702.017
| 2025-04-15 | 清水 | HL13B5-BT | SiNホト前 | DFA3Z | DFA3Z | - |  |  |  | Si | Si小片×1 | 3 | 3C | 3 | 44 | 338 | 338 | OK | [6 empty] | 224 | 111.4 | OK |  | 2.392 | [10 empty] | 3.733333 | #REF! | #REF! | 7.466667 | 11.2 | 8705.75
| 2025-04-15 | 清水 | HL13B5-BT | SiNホト前 | DFA40 | DFA40 | - |  |  |  | Si | Si小片×1 | 3 | 3C | 3 | 44 | 338 | 338 | OK | [6 empty] | 224 | 112.1 | OK |  | 2.391 | [10 empty] | 3.733333 | #REF! | #REF! | 11.2 | 14.93333 | 8709.483
| 2025-04-15 | 清水 | HL13B5-BT | SiNホト前 | DFA41 | DFA41 | - |  |  |  | Si | Si小片×1 | 3 | 3C | 3 | 44 | 338 | 338 | OK | [6 empty] | 224 | 113.1 | OK |  | 2.394 | [10 empty] | 3.733333 | #REF! | #REF! | 14.93333 | 18.66667 | 8713.217
| 2025-04-15 | 有木 | HL13B5-BT | SiNホト前 | DEA2W | DEA2W | - |  |  |  | Si | Si小片×1 | 3 | 3C | 3 | 44 | 338 | 338 | OK | [6 empty] | 224 | 111 | OK |  | 2.395 | [10 empty] | 3.733333 | #REF! | #REF! | 18.66667 | 22.4 | 8716.95
| 2025-04-15 | 有木 | HL13B5-BT | SiNホト前 | DEA2X | DEA2X | - |  |  |  | Si | Si小片×1 | 3 | 3C | 3 | 44 | 338 | 338 | OK | [6 empty] | 224 | 111.9 | OK |  | 2.93 | [10 empty] | 3.733333 | #REF! | #REF! | 22.4 | 26.13333 | 8720.683
| 2025-04-15 | 有木 | HL13B5-BT | SiNホト前 | DEA2Y | DEA2Y | - |  |  |  | Si | Si小片×1 | 3 | 3C | 3 | 44 | 338 | 338 | OK | [6 empty] | 224 | 111.7 | OK |  | 2.391 | [10 empty] | 3.733333 | #REF! | #REF! | 26.13333 | 29.86667 | 8724.417
| 2025-04-15 | 有木 | HL13B5-BT | SiNホト前 | DEA2Z | DEA2Z | - |  |  |  | Si | Si小片×1 | 3 | 3C | 3 | 44 | 338 | 338 | OK | [6 empty] | 224 | 111.5 | OK |  | 2.397 | [10 empty] | 3.733333 | #REF! | #REF! | 29.86667 | 33.6 | 8728.15
| 2025-04-15 | 高橋翔 | HL13B5-BT | SiNホト前 | DHA73 | DHA73 | - |  |  |  | Si | Si小片×1 | 3 | 3C | 3 | 44 | 338 | 338 | OK | [6 empty] | 224 | 111.1 | OK |  | 2.396 | [10 empty] | 3.733333 | #REF! | #REF! | 33.6 | 37.33333 | 8731.883
| 2025-04-15 | 高橋翔 | HL13B5-BT | SiNホト前 | DHA74 | DHA74 | - |  |  |  | Si | Si小片×1 | 3 | 3C | 3 | 44 | 338 | 338 | OK | [6 empty] | 224 | 111.8 | OK |  | 2.399 | [10 empty] | 3.733333 | #REF! | #REF! | 37.33333 | 41.06667 | 8735.617
| 2025-04-15 | 高橋翔 | HL13B5-BT | SiNホト前 | DHA75 | DHA75 | - |  |  |  | Si | Si小片×1 | 3 | 3C | 3 | 44 | 338 | 338 | OK | [6 empty] | 224 | 110.9 | OK |  | 2.403 | [10 empty] | 3.733333 | #REF! | #REF! | 41.06667 | 44.8 | 8739.35
| 2025-04-15 | 高橋翔 | HL13B5-BT | SiNホト前 | DHA76 | DHA76 | - |  |  |  | Si | Si小片×1 | 3 | 3C | 3 | 44 | 338 | 338 | OK | [6 empty] | 224 | 111.3 | OK |  | 2.406 | [10 empty] | 3.733333 | #REF! | #REF! | 44.8 | 48.53333 | 8743.083
| 2025-04-15 | 高橋翔 | HL13B5-BT | SiNホト前 | DFA31 | DFA31 | - |  |  |  | Si | Si小片×1 | 3 | 3C | 3 | 44 | 338 | 338 | OK | [6 empty] | 224 | 111.6 | OK |  | 2.395 | [10 empty] | 3.733333 | #REF! | #REF! | 48.53333 | 52.26667 | 8746.817
| 2025-04-15 | 高橋翔 | HL13B5-BT | SiNホト前 | DFA32 | DFA32 | - |  |  |  | Si | Si小片×1 | 3 | 3C | 3 | 44 | 338 | 338 | OK | [6 empty] | 224 | 111.9 | OK |  | 2.393 | [10 empty] | 3.733333 | #REF! | #REF! | 52.26667 | 56 | 8750.55
| 2025-04-15 | 高橋翔 | HL13B5-BT | SiNホト前 | DFA33 | DFA33 | - |  |  |  | Si | Si小片×1 | 3 | 3C | 3 | 44 | 338 | 338 | OK | [6 empty] | 224 | 111.5 | OK |  | 2.401 | [10 empty] | 3.733333 | #REF! | #REF! | 56 | 59.73333 | 8754.283
| 2025-04-15 | 高橋翔 | HL13B5-BT | SiNホト前 | DFA34 | DFA34 | - |  |  |  | Si | Si小片×1 | 3 | 3C | 3 | 44 | 338 | 338 | OK | [6 empty] | 224 | 111.2 | OK |  | 2.391 | [10 empty] | 3.733333 | #REF! | #REF! | 59.73333 | 63.46667 | 8758.017
| 2025-04-15 | 高橋翔 | HL13B5-BT | SiNホト前 | D1B2M | D1B2M | - |  |  |  | Si | Si小片×1 | 3 | 3C | 3 | 44 | 338 | 338 | OK | [6 empty] | 224 | 111.7 | OK |  | 2.403 | [10 empty] | 3.733333 | #REF! | #REF! | 63.46667 | 67.2 | 8761.75
| 2025-04-15 | 高橋翔 | HL13B5-BT | SiNホト前 | D1B2N | D1B2N | - |  |  |  | Si | Si小片×1 | 3 | 3C | 3 | 44 | 338 | 338 | OK | [6 empty] | 224 | 98.4 | OK |  | 2.363 | [10 empty] | 3.733333 | #REF! | #REF! | 67.2 | 70.93333 | 8765.483
| 2025-04-15 | 高橋翔 | HL13B5-BT | SiNホト前 | D1B2P | D1B2P | - |  |  |  | Si | Si小片×1 | 3 | 3C | 3 | 44 | 338 | 338 | OK | [6 empty] | 224 | 111.4 | OK |  | 2.396 | [10 empty] | 3.733333 | #REF! | #REF! | 70.93333 | 74.66667 | 8769.217
| 2025-04-15 | 高橋翔 | HL13B5-BT | SiNホト前 | D1B2Q | D1B2Q | - |  |  |  | Si | Si小片×1 | 3 | 3C | 3 | 44 | 338 | 338 | OK | [6 empty] | 224 | 95.9 | OK |  | 2.356 | [10 empty] | 3.733333 | #REF! | #REF! | 74.66667 | 78.4 | 8772.95
| 2025-04-15 | 畠山 |  |  | SiH4ﾎﾞﾝﾍﾞ切り替え(L⇒R)/空流し | [20 empty] | 0 | [14 empty] | 3.733333 | #REF! | #REF! | 74.66667 | 78.4 | 8772.95
| 2025-04-15 | 高橋翔 | HL13B5-BT | SiNホト前 | D1B2R | D1B2R | - |  |  |  | Si | Si小片×1 | 3 | 3C | 3 | 44 | 338 | 338 | OK | [6 empty] | 224 | 111.1 | OK |  | 2.354 | [10 empty] | 3.733333 | #REF! | #REF! | 78.4 | 82.13333 | 8776.683
| 2025-04-15 | 高橋翔 | HL13B5-BT | SiNホト前 | D1B2S | D1B2S | - |  |  |  | Si | Si小片×1 | 3 | 3C | 3 | 44 | 338 | 338 | OK | [6 empty] | 224 | 96 | OK |  | 2.352 | [10 empty] | 3.733333 | #REF! | #REF! | 82.13333 | 85.86667 | 8780.417
| 2025-04-15 | 高橋翔 | HL13B5-BT | SiNホト前 | D1B2T | D1B2T | - |  |  |  | Si | Si小片×1 | 3 | 3C | 3 | 44 | 338 | 338 | OK | [6 empty] | 224 | 110.1 | OK |  | 2.399 | [10 empty] | 3.733333 | #REF! | #REF! | 85.86667 | 89.6 | 8784.15
| 2025-04-15 | 高橋翔 | HL13B5-BT | SiNホト前 | D1B2U | D1B2U | - |  |  |  | Si | Si小片×1 | 3 | 3C | 3 | 44 | 338 | 338 | OK | [6 empty] | 224 | 96.3 | OK |  | 2.369 | [10 empty] | 3.733333 | #REF! | #REF! | 89.6 | 93.33333 | 8787.883
| 2025-04-15 | 高橋翔 | HL13B5-BT | SiNホト前 | DHA5D | DHA5D | - |  |  |  | Si | Si小片×1 | 3 | 3C | 3 | 44 | 338 | 338 | OK | [6 empty] | 224 | 96.8 | OK |  | 2.354 | [10 empty] | 3.733333 | #REF! | #REF! | 93.33333 | 97.06667 | 8791.617
| 2025-04-15 | 高橋翔 | HL13B5-BT | SiNホト前 | DHA5E | DHA5E | - |  |  |  | Si | Si小片×1 | 3 | 3C | 3 | 44 | 338 | 338 | OK | [6 empty] | 224 | 111.3 | OK |  | 2.404 | [10 empty] | 3.733333 | #REF! | #REF! | 97.06667 | 100.8 | 8795.35
| 2025-04-15 | 高橋翔 | HL13B5-BT | SiNホト前 | DHA5F | DHA5F | - |  |  |  | Si | Si小片×1 | 3 | 3C | 3 | 44 | 338 | 338 | OK | [6 empty] | 224 | 111.3 | OK |  | 2.401 | [10 empty] | 3.733333 | #REF! | #REF! | 100.8 | 104.5333 | 8799.083
| 2025-04-15 | 有木 | HL13B8-BT | SiNホト前 | NU445 | NU445 | - |  |  |  | Si | Si小片×1 | 3 | 3C | 3 | 44 | 338 | 338 | OK | [6 empty] | 224 | 112.2 | OK |  | 2.391 | [10 empty] | 3.733333 | #REF! | #REF! | 104.5333 | 108.2667 | 8802.817
| 2025-04-15 | 有木 | HL13B8-BT | SiNホト前 | NU446 | NU446 | - |  |  |  | Si | Si小片×1 | 3 | 3C | 3 | 44 | 338 | 338 | OK | [6 empty] | 224 | 111.1 | OK |  | 2.387 | [10 empty] | 3.733333 | #REF! | #REF! | 108.2667 | 112 | 8806.55
| 2025-04-15 | 有木 | HL13B8-BT | SiNホト前 | NU447 | NU447 | - |  |  |  | Si | Si小片×1 | 3 | 3C | 3 | 44 | 338 | 338 | OK | [6 empty] | 224 | 114.6 | OK |  | 2.389 | [10 empty] | 3.733333 | #REF! | #REF! | 112 | 115.7333 | 8810.283
| 2025-04-15 | 有木 | HL13B8-BT | SiNホト前 | NU453 | NU453 | - |  |  |  | Si | Si小片×1 | 3 | 3C | 3 | 44 | 338 | 338 | OK | [6 empty] | 224 | 97.1 | OK |  | 2.367 | [10 empty] | 3.733333 | #REF! | #REF! | 115.7333 | 119.4667 | 8814.017
| 2025-04-16 | 有木 | HL13B5-BT | SiNホト前 | D1B2V | D1B2V | - |  |  |  | Si | Si小片×1 | 3 | 3C | 3 | 44 | 338 | 338 | OK | [6 empty] | 224 | 114.1 | OK |  | 2.389 | [10 empty] | 3.733333 | #REF! | #REF! | 119.4667 | 123.2 | 8817.75
| 2025-04-16 | 有木 | HL13B5-BT | SiNホト前 | D1B2W | D1B2W | - |  |  |  | Si | Si小片×1 | 3 | 3C | 3 | 44 | 338 | 338 | OK | [6 empty] | 224 | 112.4 | OK |  | 2.388 | [10 empty] | 3.733333 | #REF! | #REF! | 123.2 | 126.9333 | 8821.483
| 2025-04-16 | 有木 | HL13B5-BT | SiNホト前 | D1B2X | D1B2X | - |  |  |  | Si | Si小片×1 | 3 | 3C | 3 | 44 | 338 | 338 | OK | [6 empty] | 224 | 95.9 | OK |  | 2.354 | [10 empty] | 3.733333 | #REF! | #REF! | 126.9333 | 130.6667 | 8825.217
| 2025-04-16 | 有木 | HL13B5-BT | SiNホト前 | D1B2Y | D1B2Y | - |  |  |  | Si | Si小片×1 | 3 | 3C | 3 | 44 | 338 | 338 | OK | [6 empty] | 224 | 113.3 | OK |  | 2.39 | [10 empty] | 3.733333 | #REF! | #REF! | 130.6667 | 134.4 | 8828.95
| 2025-04-16 | 市島 | HL13B5-BT | SiNホト前 | D1B2Z | D1B2Z | - |  |  |  | Si | Si小片×1 | 3 | 3C | 3 | 44 | 338 | 338 | OK | [6 empty] | 224 | 112.3 | OK |  | 2.385 | [10 empty] | 3.733333 | #REF! | #REF! | 134.4 | 138.1333 | 8832.683
| 2025-04-16 | 市島 | HL13B5-BT | SiNホト前 | D1B30 | D1B30 | - |  |  |  | Si | Si小片×1 | 3 | 3C | 3 | 44 | 338 | 338 | OK | [6 empty] | 224 | 95.8 | OK |  | 2.351 | [10 empty] | 3.733333 | #REF! | #REF! | 138.1333 | 141.8667 | 8836.417
| 2025-04-16 | 市島 | HL13B5-BT | SiNホト前 | D1B31 | D1B31 | - |  |  |  | Si | Si小片×1 | 3 | 3C | 3 | 44 | 338 | 338 | OK | [6 empty] | 224 | 112.1 | OK |  | 2.389 | [10 empty] | 3.733333 | #REF! | #REF! | 141.8667 | 145.6 | 8840.15
| 2025-04-16 | 市島 | HL13B5-BT | SiNホト前 | D1B32 | D1B32 | - |  |  |  | Si | Si小片×1 | 3 | 3C | 3 | 44 | 338 | 338 | OK | [6 empty] | 224 | 112.5 | OK |  | 2.39 | [10 empty] | 3.733333 | #REF! | #REF! | 145.6 | 149.3333 | 8843.883
| 2025-04-16 | 市島 | HL13B5-BT | SiNホト前 | NU454 | NU454 | - |  |  |  | Si | Si小片×1 | 3 | 3C | 3 | 44 | 338 | 338 | OK | [6 empty] | 224 | 112.6 | OK |  | 2.391 | [10 empty] | 3.733333 | #REF! | #REF! | 149.3333 | 153.0667 | 8847.617
| 2025-04-16 | 市島 | HL13B5-BT | SiNホト前 | NU455 | NU455 | - |  |  |  | Si | Si小片×1 | 3 | 3C | 3 | 44 | 338 | 338 | OK | [6 empty] | 224 | 99.8 | OK |  | 2.354 | [10 empty] | 3.733333 | #REF! | #REF! | 153.0667 | 156.8 | 8851.35
| 2025-04-16 | 市島 | HL13B5-BT | SiNホト前 | NU456 | NU456 | - |  |  |  | Si | Si小片×1 | 3 | 3C | 3 | 44 | 338 | 338 | OK | [6 empty] | 224 | 99 | OK |  | 2.358 | [10 empty] | 3.733333 | #REF! | #REF! | 156.8 | 160.5333 | 8855.083
| 2025-04-16 | 市島 | HL13B5-BT | SiNホト前 | NU457 | NU457 | - |  |  |  | Si | Si小片×1 | 3 | 3C | 3 | 44 | 338 | 338 | OK | [6 empty] | 224 | 113.3 | OK |  | 2.386 | [10 empty] | 3.733333 | #REF! | #REF! | 160.5333 | 164.2667 | 8858.817
| 2025-04-16 | 市島 | HL13B5-BT | SiNホト前 | DEA4Y | DEA4Y | - |  |  |  | Si | Si小片×1 | 3 | 3C | 3 | 44 | 338 | 338 | OK | [6 empty] | 224 | 113 | OK |  | 2.391 | [10 empty] | 3.733333 | #REF! | #REF! | 164.2667 | 168 | 8862.55
| 2025-04-16 | 市島 | HL13B5-BT | SiNホト前 | DEA4Z | DEA4Z | - |  |  |  | Si | Si小片×1 | 3 | 3C | 3 | 44 | 338 | 338 | OK | [6 empty] | 224 | 114.4 | OK |  | 2.399 | [10 empty] | 3.733333 | #REF! | #REF! | 168 | 171.7333 | 8866.283
| 2025-04-16 | 市島 | HL13B5-BT | SiNホト前 | DEA50 | DEA50 | - |  |  |  | Si | Si小片×1 | 3 | 3C | 3 | 44 | 338 | 338 | OK | [6 empty] | 224 | 113.1 | OK |  | 2.386 | [10 empty] | 3.733333 | #REF! | #REF! | 171.7333 | 175.4667 | 8870.017
| 2025-04-16 | 市島 | HL13B5-BT | SiNホト前 | DEA51 | DEA51 | - |  |  |  | Si | Si小片×1 | 3 | 3C | 3 | 44 | 338 | 338 | OK | [6 empty] | 224 | 97.1 | OK |  | 2.36 | [10 empty] | 3.733333 | #REF! | #REF! | 175.4667 | 179.2 | 8873.75
| 2025-04-16 | 市島 | HL13B5-BT | SiNホト前 | D1B3X | D1B3X | - |  |  |  | Si | Si小片×1 | 3 | 3C | 3 | 44 | 338 | 338 | OK | [6 empty] | 224 | 96 | OK |  | 2.351 | [10 empty] | 3.733333 | #REF! | #REF! | 179.2 | 182.9333 | 8877.483
| 2025-04-16 | 市島 | HL13B5-BT | SiNホト前 | D1B3Y | D1B3Y | - |  |  |  | Si | Si小片×1 | 3 | 3C | 3 | 44 | 338 | 338 | OK | [6 empty] | 224 | 96.8 | OK |  | 2.352 | [10 empty] | 3.733333 | #REF! | #REF! | 182.9333 | 186.6667 | 8881.217
| 2025-04-16 | 市島 | HL13B5-BT | SiNホト前 | D1B3Z | D1B3Z | - |  |  |  | Si | Si小片×1 | 3 | 3C | 3 | 44 | 338 | 338 | OK | [6 empty] | 224 | 113.5 | OK |  | 2.392 | [10 empty] | 3.733333 | #REF! | #REF! | 186.6667 | 190.4 | 8884.95
| 2025-04-16 | 市島 | HL13B5-BT | SiNホト前 | D1B40 | D1B40 | - |  |  |  | Si | Si小片×1 | 3 | 3C | 3 | 44 | 338 | 338 | OK | [6 empty] | 224 | 98.7 | OK |  | 2.358 | [10 empty] | 3.733333 | #REF! | #REF! | 190.4 | 194.1333 | 8888.683
| 2025-04-16 | 渡部 | HL13B8-BT | SiNホト前 | NU458 | NU458 | - |  |  |  | Si | Si小片×1 | 3 | 3C | 3 | 44 | 338 | 338 | OK | [6 empty] | 224 | 113.6 | OK |  | 2.388 | [10 empty] | 3.733333 | #REF! | #REF! | 194.1333 | 197.8667 | 8892.417
| 2025-04-16 | 渡部 | HL13B8-BT | SiNホト前 | NU459 | NU459 | - |  |  |  | Si | Si小片×1 | 3 | 3C | 3 | 44 | 338 | 338 | OK | [6 empty] | 224 | 114.6 | OK |  | 2.386 | [10 empty] | 3.733333 | #REF! | #REF! | 197.8667 | 201.6 | 8896.15
| 2025-04-16 | 渡部 | HL13B8-BT | SiNホト前 | NU460 | NU460 | - |  |  |  | Si | Si小片×1 | 3 | 3C | 3 | 44 | 338 | 338 | OK | [6 empty] | 224 | 112.3 | OK |  | 2.383 | [10 empty] | 3.733333 | #REF! | #REF! | 201.6 | 205.3333 | 8899.883
| 2025-04-16 | 渡部 | HL13B8-BT | SiNホト前 | NU461 | NU461 | - |  |  |  | Si | Si小片×1 | 3 | 3C | 3 | 44 | 338 | 338 | OK | [6 empty] | 224 | 112.5 | OK |  | 2.39 | [10 empty] | 3.733333 | #REF! | #REF! | 205.3333 | 209.0667 | 8903.617
| 2025-04-17 | 市島 | HL13B8-BT | SiNホト前 | NT390 | NT390 | - |  |  |  | Si | Si小片×1 | 3 | 3C | 3 | 44 | 338 | 338 | OK | [6 empty] | 224 | 113.5 | OK |  | 2.39 | [10 empty] | 3.733333 | #REF! | #REF! | 209.0667 | 212.8 | 8907.35
| 2025-04-17 | 市島 | HL13B8-BT | SiNホト前 | NT391 | NT391 | - |  |  |  | Si | Si小片×1 | 3 | 3C | 3 | 44 | 338 | 338 | OK | [6 empty] | 224 | 96.9 | OK |  | 2.376 | [10 empty] | 3.733333 | #REF! | #REF! | 212.8 | 216.5333 | 8911.083
| 2025-04-17 | 市島 | HL13B8-BT | SiNホト前 | NT392 | NT392 | - |  |  |  | Si | Si小片×1 | 3 | 3C | 3 | 44 | 338 | 338 | OK | [6 empty] | 224 | 112.7 | OK |  | 2.386 | [10 empty] | 3.733333 | #REF! | #REF! | 216.5333 | 220.2667 | 8914.817
| 2025-04-17 | 市島 | HL13B8-BT | SiNホト前 | NT393 | NT393 | - |  |  |  | Si | Si小片×1 | 3 | 3C | 3 | 44 | 338 | 338 | OK | [6 empty] | 224 | 97.3 | OK |  | 2.348 | [10 empty] | 3.733333 | #REF! | #REF! | 220.2667 | 224 | 8918.55
| 2025-04-17 | 久保木 |  |  | チャンバークリーニング | [7 empty] | 38 | ｱﾙﾐﾅ | 122 | 0 | 200 | 200 | OK | [6 empty] | 7320 | [14 empty] | 0 | #REF! | #REF! | 0 | 0 | 9040.55 | クリーニング122分 LOAD：75%→72%、PHASE：15%→15%
| 2025-04-17 | 久保木 |  |  | チャンバークリーニング | [7 empty] | 38 | ｱﾙﾐﾅ | 122 | 0 | 200 | 200 | OK | [6 empty] | 7320 | [14 empty] | 0 | #REF! | #REF! | 0 | 0 | 9162.55 | クリーニング122分 LOAD：72%→64%、PHASE：15%→15%
| 2025-04-17 | 久保木 |  |  | 空焼き/3C | [7 empty] | 6 | 3C | 30 | 0 | 359 | 359 | OK | [21 empty] | 0 | #REF! | #REF! | 0 | 0 | 9162.55
| 2025-04-17 | 久保木 |  |  | KARADEPO(ﾄﾚｲ3C×1枚) | [7 empty] | 1 | 3C | 60 | 0 | 359 | 359 | OK | [6 empty] | 3600 | [14 empty] | 0 | #REF! | #REF! | 0 | 0 | 9222.55
| 2025-04-17 | 檜山 |  |  | 空焼き/2A | [7 empty] | 6 | A | 30 | 0 | 359 | 359 | OK | [21 empty] | 0 | #REF! | #REF! | 0 | 0 | 9222.55
| 2025-04-17 | 檜山 |  |  | KARADEPO(ﾄﾚｲA×1枚) | [7 empty] | 1 | A | 60 | 0 | 359 | 359 | OK | [6 empty] | 3600 | [14 empty] | 0 | #REF! | #REF! | 0 | 0 | 9282.55
| 2025-04-18 | 檜山 |  |  | KARADEPO(ﾄﾚｲA×1枚) | [7 empty] | 1 | A | 60 | 0 | 359 | 359 | OK | [6 empty] | 3600 | [14 empty] | 0 | #REF! | #REF! | 0 | 0 | 9342.55
| 2025-04-18 | 檜山 |  |  | KARADEPO(ﾄﾚｲA×1枚) | [7 empty] | 1 | A | 60 | 0 | 359 | 359 | OK | [6 empty] | 3600 | [14 empty] | 0 | #REF! | #REF! | 0 | 0 | 9402.55
| 2025-04-18 | 檜山 |  |  | KARADEPO(ﾄﾚｲA×1枚) | [7 empty] | 1 | A | 60 | 0 | 359 | 359 | OK | [6 empty] | 3600 | [14 empty] | 0 | #REF! | #REF! | 0 | 0 | 9462.55
| 2025-04-18 | 檜山 |  |  | テスト(338.0℃) | - | - | - | - | - | Si | Si小片×2 | 3 | A | 3 | 44 | 338 | 338 | OK | [6 empty] | 224 |  |  | 111.3 | 2.37 | 110.1 | 95.2 | 14.9 | -3.13361 | -2.51435 | -2.51435 | -1.41946 | 0.61926 | 1.09489 | 29.8125 | 3.733333 | #REF! | #REF! | 0 | 3.733333 | 9466.283
| 2025-04-18 | 渡部 | HL13B8-BT | SiNホト前 | NV304 | NV304 | - |  |  |  | Si | Si小片×1 | 3 | 3C | 3 | 44 | 338 | 338 | OK | [6 empty] | 224 | 114.7 | OK |  | 2.4 | [10 empty] | 3.733333 | #REF! | #REF! | 3.733333 | 7.466667 | 9470.017
| 2025-04-18 | 市島 | HL13B8-BT | SiNホト前 | NV305 | NV305 | - |  |  |  | Si | Si小片×1 | 3 | 3C | 3 | 44 | 338 | 338 | OK | [6 empty] | 224 | 113.5 | OK |  | 2.403 | [10 empty] | 3.733333 | #REF! | #REF! | 7.466667 | 11.2 | 9473.75
| 2025-04-18 | 市島 | HL13B8-BT | SiNホト前 | NV306 | NV306 | - |  |  |  | Si | Si小片×1 | 3 | 3C | 3 | 44 | 338 | 338 | OK | [6 empty] | 224 | 113.5 | OK |  | 2.396 | [10 empty] | 3.733333 | #REF! | #REF! | 11.2 | 14.93333 | 9477.483
| 2025-04-18 | 市島 | HL13B8-BT | SiNホト前 | NV307 | NV307 | - |  |  |  | Si | Si小片×1 | 3 | 3C | 3 | 44 | 338 | 338 | OK | [6 empty] | 224 | 113 | OK |  | 2.395 | [10 empty] | 3.733333 | #REF! | #REF! | 14.93333 | 18.66667 | 9481.217
| 2025-04-18 | 装置管理 |  |  | 除害筒（前処理筒）交換 | [20 empty] | 0 | [14 empty] | 3.733333 | #REF! | #REF! | 14.93333 | 18.66667 | 0 | 除害筒積算リセット
| 2025-04-18 | 渡部 | HL13B8-BT | SiNホト前 | NV308 | NV308 | - |  |  |  | Si | Si小片×1 | 3 | 3C | 3 | 44 | 338 | 338 | OK | [6 empty] | 224 | 113.1 | OK |  | 2.399 | [10 empty] | 3.733333 | #REF! | #REF! | 18.66667 | 22.4 | 3.733333
| 2025-04-18 | 渡部 | HL13B8-BT | SiNホト前 | NV309 | NV309 | - |  |  |  | Si | Si小片×1 | 3 | 3C | 3 | 44 | 338 | 338 | OK | [6 empty] | 224 | 111.5 | OK |  | 2.392 | [10 empty] | 3.733333 | #REF! | #REF! | 22.4 | 26.13333 | 7.466667
| 2025-04-18 | 渡部 | HL13B8-BT | SiNホト前 | NV310 | NV310 | - |  |  |  | Si | Si小片×1 | 3 | 3C | 3 | 44 | 338 | 338 | OK | [6 empty] | 224 | 110.9 | OK |  | 2.388 | [10 empty] | 3.733333 | #REF! | #REF! | 26.13333 | 29.86667 | 11.2
| 2025-04-18 | 渡部 | HL13B8-BT | SiNホト前 | NV311 | NV311 | - |  |  |  | Si | Si小片×1 | 3 | 3C | 3 | 44 | 338 | 338 | OK | [6 empty] | 224 | 95.1 | OK |  | 2.362 | [10 empty] | 3.733333 | #REF! | #REF! | 29.86667 | 33.6 | 14.93333
| 2025-04-18 | 渡部 | HL13B8-BT | SiNホト前 | NT394 | NT394 | - |  |  |  | Si | Si小片×1 | 3 | 3C | 3 | 44 | 338 | 338 | OK | [6 empty] | 224 | 112.4 | OK |  | 2.392 | [10 empty] | 3.733333 | #REF! | #REF! | 33.6 | 37.33333 | 18.66667
| 2025-04-18 | 渡部 | HL13B8-BT | SiNホト前 | NT395 | NT395 | - |  |  |  | Si | Si小片×1 | 3 | 3C | 3 | 44 | 338 | 338 | OK | [6 empty] | 224 | 97.6 | OK |  | 2.356 | [10 empty] | 3.733333 | #REF! | #REF! | 37.33333 | 41.06667 | 22.4
| 2025-04-18 | 渡部 | HL13B8-BT | SiNホト前 | NT396 | NT396 | - |  |  |  | Si | Si小片×1 | 3 | 3C | 3 | 44 | 338 | 338 | OK | [6 empty] | 224 | 111.3 | OK |  | 2.399 | [10 empty] | 3.733333 | #REF! | #REF! | 41.06667 | 44.8 | 26.13333
| 2025-04-18 | 渡部 | HL13B8-BT | SiNホト前 | NT397 | NT397 | - |  |  |  | Si | Si小片×1 | 3 | 3C | 3 | 44 | 338 | 338 | OK | [6 empty] | 224 | 110.9 | OK |  | 2.41 | [10 empty] | 3.733333 | #REF! | #REF! | 44.8 | 48.53333 | 29.86667
| 2025-04-18 | 渡部 | HL13B5-BT | SiNホト前 | DEA5Y | DEA5Y | - |  |  |  | Si | Si小片×1 | 3 | 3C | 3 | 44 | 338 | 338 | OK | [6 empty] | 224 | 111.7 | OK |  | 2.402 | [10 empty] | 3.733333 | #REF! | #REF! | 48.53333 | 52.26667 | 33.6
| 2025-04-18 | 渡部 | HL13B5-BT | SiNホト前 | DEA5Z | DEA5Z | - |  |  |  | Si | Si小片×1 | 3 | 3C | 3 | 44 | 338 | 338 | OK | [6 empty] | 224 | 112.1 | OK |  | 2.405 | [10 empty] | 3.733333 | #REF! | #REF! | 52.26667 | 56 | 37.33333
| 2025-04-18 | 渡部 | HL13B5-BT | SiNホト前 | DEA60 | DEA60 | - |  |  |  | Si | Si小片×1 | 3 | 3C | 3 | 44 | 338 | 338 | OK | [6 empty] | 224 | 96.5 | OK |  | 2.375 | [10 empty] | 3.733333 | #REF! | #REF! | 56 | 59.73333 | 41.06667
| 2025-04-18 | 渡部 | HL13B5-BT | SiNホト前 | DEA61 | DEA61 | - |  |  |  | Si | Si小片×1 | 3 | 3C | 3 | 44 | 338 | 338 | OK | [6 empty] | 224 | 95.1 | OK |  | 2.363 | [10 empty] | 3.733333 | #REF! | #REF! | 59.73333 | 63.46667 | 44.8
| 2025-04-18 | 渡部 | HL13B5-BT | SiNホト前 | DFA5Q | DFA5Q | - |  |  |  | Si | Si小片×1 | 3 | 3C | 3 | 44 | 338 | 338 | OK | [6 empty] | 224 | 95.3 | OK |  | 2.352 | [10 empty] | 3.733333 | #REF! | #REF! | 63.46667 | 67.2 | 48.53333
| 2025-04-18 | 渡部 | HL13B5-BT | SiNホト前 | DFA5R | DFA5R | - |  |  |  | Si | Si小片×1 | 3 | 3C | 3 | 44 | 338 | 338 | OK | [6 empty] | 224 | 96 | OK |  | 2.355 | [10 empty] | 3.733333 | #REF! | #REF! | 67.2 | 70.93333 | 52.26667
| 2025-04-18 | 渡部 | HL13B5-BT | SiNホト前 | DFA5S | DFA5S | - |  |  |  | Si | Si小片×1 | 3 | 3C | 3 | 44 | 338 | 338 | OK | [6 empty] | 224 | 113.5 | OK |  | 2.385 | [10 empty] | 3.733333 | #REF! | #REF! | 70.93333 | 74.66667 | 56
| 2025-04-18 | 渡部 | HL13B5-BT | SiNホト前 | DFA5T | DFA5T | - |  |  |  | Si | Si小片×1 | 3 | 3C | 3 | 44 | 338 | 338 | OK | [6 empty] | 224 | 112.7 | OK |  | 2.385 | [10 empty] | 3.733333 | #REF! | #REF! | 74.66667 | 78.4 | 59.73333
| 2025-04-18 | 渡部 | HL13B8-BT | SiNホト前 | NV312 | NV312 | - |  |  |  | Si | Si小片×1 | 3 | 3C | 3 | 44 | 338 | 338 | OK | [6 empty] | 224 | 97.3 | OK |  | 2.35 | [10 empty] | 3.733333 | #REF! | #REF! | 78.4 | 82.13333 | 63.46667
| 2025-04-18 | 渡部 | HL13B8-BT | SiNホト前 | NV313 | NV313 | - |  |  |  | Si | Si小片×1 | 3 | 3C | 3 | 44 | 338 | 338 | OK | [6 empty] | 224 | 114.3 | OK |  | 2.386 | [10 empty] | 3.733333 | #REF! | #REF! | 82.13333 | 85.86667 | 67.2
| 2025-04-18 | 渡部 | HL13B8-BT | SiNホト前 | NV314 | NV314 | - |  |  |  | Si | Si小片×1 | 3 | 3C | 3 | 44 | 338 | 338 | OK | [6 empty] | 224 | 111.2 | OK |  | 2.389 | [10 empty] | 3.733333 | #REF! | #REF! | 85.86667 | 89.6 | 70.93333
| 2025-04-18 | 渡部 | HL13B8-BT | SiNホト前 | NV315 | NV315 | - |  |  |  | Si | Si小片×1 | 3 | 3C | 3 | 44 | 338 | 338 | OK | [6 empty] | 224 | 113.7 | OK |  | 2.384 | [10 empty] | 3.733333 | #REF! | #REF! | 89.6 | 93.33333 | 74.66667
| 2025-04-19 | 市島 | HL13B8-BT | SiNホト前 | NU466 | NU466 | - |  |  |  | Si | Si小片×1 | 3 | 3C | 3 | 44 | 338 | 338 | OK | [6 empty] | 224 | 95.6 | OK |  | 2.346 | [10 empty] | 3.733333 | #REF! | #REF! | 93.33333 | 97.06667 | 78.4
| 2025-04-19 | 市島 | HL13B8-BT | SiNホト前 | NU467 | NU467 | - |  |  |  | Si | Si小片×1 | 3 | 3C | 3 | 44 | 338 | 338 | OK | [6 empty] | 224 | 113 | OK |  | 2.4 | [10 empty] | 3.733333 | #REF! | #REF! | 97.06667 | 100.8 | 82.13333
| 2025-04-19 | 市島 | HL13B8-BT | SiNホト前 | NU468 | NU468 | - |  |  |  | Si | Si小片×1 | 3 | 3C | 3 | 44 | 338 | 338 | OK | [6 empty] | 224 | 113.2 | OK |  | 2.39 | [10 empty] | 3.733333 | #REF! | #REF! | 100.8 | 104.5333 | 85.86667
| 2025-04-19 | 市島 | HL13B8-BT | SiNホト前 | NU469 | NU469 | - |  |  |  | Si | Si小片×1 | 3 | 3C | 3 | 44 | 338 | 338 | OK | [6 empty] | 224 | 97.9 | OK |  | 2.374 | [10 empty] | 3.733333 | #REF! | #REF! | 104.5333 | 108.2667 | 89.6
| 2025-04-19 | 市島 | 100mW trial1-2試作 | SiNホト前 | CC114 | CC114 | - |  |  |  | Si | Si小片×1 | 3 | 3C | 1 | 9 | 338 | 338 | OK | [6 empty] | 69 | 34 | OK |  | 2.329 | [10 empty] | 3.733333 | #REF! | #REF! | 105.6833 | 109.4167 | 90.75
| 2025-04-19 | 市島 | 100mW trial1-2試作 | SiNホト前 | CC115 | CC115 | - |  |  |  | Si | Si小片×1 | 3 | 3C | 1 | 9 | 338 | 338 | OK | [6 empty] | 69 | 32.7 | OK |  | 2.314 | [10 empty] | 3.733333 | #REF! | #REF! | 106.8333 | 110.5667 | 91.9
| 2025-04-19 | 市島 | 100mW trial1-2試作 | SiNホト前 | CC119 | CC119 | - |  |  |  | Si | Si小片×1 | 3 | 3C | 1 | 9 | 338 | 338 | OK | [6 empty] | 69 | 29.9 | OK |  | 2.293 | [10 empty] | 3.733333 | #REF! | #REF! | 107.9833 | 111.7167 | 93.05
| 2025-04-19 | 市島 | 100mW trial1-2試作 | SiNホト前 | CC120 | CC120 | - |  |  |  | Si | Si小片×1 | 3 | 3C | 1 | 9 | 338 | 338 | OK | [6 empty] | 69 | 30.1 | OK |  | 2.295 | [10 empty] | 3.733333 | #REF! | #REF! | 109.1333 | 112.8667 | 94.2
| 2025-04-19 | 市島 | HL13B5-BT | SiNホト前 | DEA44 | DEA44 | - |  |  |  | Si | Si小片×1 | 3 | 3C | 3 | 44 | 338 | 338 | OK | [6 empty] | 224 | 110.2 | OK |  | 2.382 | [10 empty] | 3.733333 | #REF! | #REF! | 112.8667 | 116.6 | 97.93333
| 2025-04-19 | 市島 | HL13B5-BT | SiNホト前 | DEA45 | DEA45 | - |  |  |  | Si | Si小片×1 | 3 | 3C | 3 | 44 | 338 | 338 | OK | [6 empty] | 224 | 113.7 | OK |  | 2.388 | [10 empty] | 3.733333 | #REF! | #REF! | 116.6 | 120.3333 | 101.6667
| 2025-04-19 | 市島 | HL13B5-BT | SiNホト前 | DEA46 | DEA46 | - |  |  |  | Si | Si小片×1 | 3 | 3C | 3 | 44 | 338 | 338 | OK | [6 empty] | 224 | 111.6 | OK |  | 2.392 | [10 empty] | 3.733333 | #REF! | #REF! | 120.3333 | 124.0667 | 105.4
| 2025-04-19 | 市島 | HL13B5-BT | SiNホト前 | DEA47 | DEA47 | - |  |  |  | Si | Si小片×1 | 3 | 3C | 3 | 44 | 338 | 338 | OK | [6 empty] | 224 | 112.5 | OK |  | 2.397 | [10 empty] | 3.733333 | #REF! | #REF! | 124.0667 | 127.8 | 109.1333
| 2025-04-19 | 渡部 | HL13B5-BT | SiNホト前 | DHA6Z | DHA6Z | - |  |  |  | Si | Si小片×1 | 3 | 3C | 3 | 44 | 338 | 338 | OK | [6 empty] | 224 | 112.4 | OK |  | 2.38 | [10 empty] | 3.733333 | #REF! | #REF! | 127.8 | 131.5333 | 112.8667
| 2025-04-19 | 渡部 | HL13B5-BT | SiNホト前 | DHA70 | DHA70 | - |  |  |  | Si | Si小片×1 | 3 | 3C | 3 | 44 | 338 | 338 | OK | [6 empty] | 224 | 97.2 | OK |  | 2.361 | [10 empty] | 3.733333 | #REF! | #REF! | 131.5333 | 135.2667 | 116.6
| 2025-04-19 | 渡部 | HL13B5-BT | SiNホト前 | DHA71 | DHA71 | - |  |  |  | Si | Si小片×1 | 3 | 3C | 3 | 44 | 338 | 338 | OK | [6 empty] | 224 | 112.6 | OK |  | 2.383 | [10 empty] | 3.733333 | #REF! | #REF! | 135.2667 | 139 | 120.3333
| 2025-04-19 | 渡部 | HL13B5-BT | SiNホト前 | DHA72 | DHA72 | - |  |  |  | Si | Si小片×1 | 3 | 3C | 3 | 44 | 338 | 338 | OK | [6 empty] | 224 | 112.6 | OK |  | 2.319 | [10 empty] | 3.733333 | #REF! | #REF! | 139 | 142.7333 | 124.0667
| 2025-04-20 | 太田 | HL13B8-BT | SiNホト前 | NT381 | NT381 | - |  |  |  | Si | Si小片×1 | 3 | 3C | 3 | 44 | 338 | 338 | OK | [6 empty] | 224 | 112.2 | OK |  | 2.38 | [10 empty] | 3.733333 | #REF! | #REF! | 142.7333 | 146.4667 | 127.8
| 2025-04-20 | 太田 | HL13B8-BT | SiNホト前 | NT382 | NT382 | - |  |  |  | Si | Si小片×1 | 3 | 3C | 3 | 44 | 338 | 338 | OK | [6 empty] | 224 | 112 | OK |  | 2.394 | [10 empty] | 3.733333 | #REF! | #REF! | 146.4667 | 150.2 | 131.5333
| 2025-04-20 | 太田 | HL13B8-BT | SiNホト前 | NT383 | NT383 | - |  |  |  | Si | Si小片×1 | 3 | 3C | 3 | 44 | 338 | 338 | OK | [6 empty] | 224 | 113.4 | OK |  | 2.385 | [10 empty] | 3.733333 | #REF! | #REF! | 150.2 | 153.9333 | 135.2667
| 2025-04-20 | 太田 | HL13B8-BT | SiNホト前 | NT384 | NT384 | - |  |  |  | Si | Si小片×1 | 3 | 3C | 3 | 44 | 338 | 338 | OK | [6 empty] | 224 | 113.2 | OK |  | 2.388 | [10 empty] | 3.733333 | #REF! | #REF! | 153.9333 | 157.6667 | 139
| 2025-04-20 | 有木 | HL13B5-BT | SiNホト前 | DHA7C | DHA7C | - |  |  |  | Si | Si小片×1 | 3 | 3C | 3 | 44 | 338 | 338 | OK | [6 empty] | 224 | 112.7 | OK |  | 2.392 | [10 empty] | 3.733333 | #REF! | #REF! | 157.6667 | 161.4 | 142.7333
| 2025-04-20 | 有木 | HL13B5-BT | SiNホト前 | DHA7D | DHA7D | - |  |  |  | Si | Si小片×1 | 3 | 3C | 3 | 44 | 338 | 338 | OK | [6 empty] | 224 | 114.8 | OK |  | 2.404 | [10 empty] | 3.733333 | #REF! | #REF! | 161.4 | 165.1333 | 146.4667
| 2025-04-20 | 有木 | HL13B5-BT | SiNホト前 | DHA7E | DHA7E | - |  |  |  | Si | Si小片×1 | 3 | 3C | 3 | 44 | 338 | 338 | OK | [6 empty] | 224 | 113.6 | OK |  | 2.383 | [10 empty] | 3.733333 | #REF! | #REF! | 165.1333 | 168.8667 | 150.2
| 2025-04-20 | 有木 | HL13B5-BT | SiNホト前 | D1B5T | D1B5T | - |  |  |  | Si | Si小片×1 | 3 | 3C | 3 | 44 | 338 | 338 | OK | [6 empty] | 224 | 114.1 | OK |  | 2.377 | [10 empty] | 3.733333 | #REF! | #REF! | 168.8667 | 172.6 | 153.9333
| 2025-04-20 | 有木 | HL13B5-BT | SiNホト前 | D1B5U | D1B5U | - |  |  |  | Si | Si小片×1 | 3 | 3C | 3 | 44 | 338 | 338 | OK | [6 empty] | 224 | 113.2 | OK |  | 2.388 | [10 empty] | 3.733333 | #REF! | #REF! | 172.6 | 176.3333 | 157.6667
| 2025-04-20 | 有木 | HL13B5-BT | SiNホト前 | D1B5V | D1B5V | - |  |  |  | Si | Si小片×1 | 3 | 3C | 3 | 44 | 338 | 338 | OK | [6 empty] | 224 | 96.5 | OK |  | 2.344 | [10 empty] | 3.733333 | #REF! | #REF! | 176.3333 | 180.0667 | 161.4
| 2025-04-20 | 有木 | HL13B5-BT | SiNホト前 | D1B5W | D1B5W | - |  |  |  | Si | Si小片×1 | 3 | 3C | 3 | 44 | 338 | 338 | OK | [6 empty] | 224 | 101.2 | OK |  | 2.353 | [10 empty] | 3.733333 | #REF! | #REF! | 180.0667 | 183.8 | 165.1333
| 2025-04-21 | 藤本 |  |  | チャンバークリーニング | [7 empty] | 38 | ｱﾙﾐﾅ | 102 | 0 | 200 | 200 | OK | [21 empty] | 0 | #REF! | #REF! | 0 | 0 | 165.1333 | クリーニング102分 LOAD：75%→73%、PHASE：15%→15%
| 2025-04-21 | 藤本 |  |  | チャンバークリーニング | [7 empty] | 38 | ｱﾙﾐﾅ | 102 | 0 | 200 | 200 | OK | [21 empty] | 0 | #REF! | #REF! | 0 | 0 | 165.1333 | クリーニング102分 LOAD：73%→64%、PHASE：15%→15%
| 2025-04-21 | 藤本 |  |  | 空焼き/3C | [7 empty] | 6 | 3C | 30 | 0 | 359 | 359 | OK | [21 empty] | 0 | #REF! | #REF! | 0 | 0 | 165.1333
| 2025-04-21 | 藤本 |  |  | KARADEPO(ﾄﾚｲ3C×1枚) | [7 empty] | 1 | 3C | 60 | 0 | 359 | 359 | OK | [6 empty] | 3600 | [14 empty] | 0 | #REF! | #REF! | 0 | 0 | 225.1333
| 2025-04-21 | 畠山 |  |  | SiH4ﾎﾞﾝﾍﾞ切り替え(R⇒L)/空流し | [20 empty] | 0 | [14 empty] | 0 | #REF! | #REF! | 0 | 0 | 225.1333
| 2025-04-21 | 藤本 |  |  | 空焼き/2A | [7 empty] | 6 | A | 30 | 0 | 359 | 359 | OK | [21 empty] | 0 | #REF! | #REF! | 0 | 0 | 225.1333
| 2025-04-21 | 清水 |  |  | KARADEPO(ﾄﾚｲA×1枚) | [7 empty] | 1 | A | 60 | 0 | 359 | 359 | OK | [6 empty] | 3600 | [14 empty] | 0 | #REF! | #REF! | 0 | 0 | 285.1333
| 2025-04-21 | 清水 |  |  | KARADEPO(ﾄﾚｲA×1枚) | [7 empty] | 1 | A | 60 | 0 | 359 | 359 | OK | [6 empty] | 3600 | [14 empty] | 0 | #REF! | #REF! | 0 | 0 | 345.1333
| 2025-04-21 | 清水 |  |  | KARADEPO(ﾄﾚｲA×1枚) | [7 empty] | 1 | A | 60 | 0 | 359 | 359 | OK | [6 empty] | 3600 | [14 empty] | 0 | #REF! | #REF! | 0 | 0 | 405.1333
| 2025-04-21 | 清水 |  |  | KARADEPO(ﾄﾚｲA×1枚) | [7 empty] | 1 | A | 60 | 0 | 359 | 359 | OK | [6 empty] | 3600 | [14 empty] | 0 | #REF! | #REF! | 0 | 0 | 465.1333
| 2025-04-21 | 清水 |  |  | テスト(338.0℃) | - | - | - | - | - | Si | Si小片×2 | 3 | A | 3 | 44 | 338 | 338 | OK | [6 empty] | 224 |  |  | 110.6 | 2.376 | 112.1 | 99.9 | 12.2 | 736.8 | 1831.82 | -1041.1 | 859.02 | 1095.02 | 1900.12 | 29.625 | 3.733333 | #REF! | #REF! | 0 | 3.733333 | 468.8667
| 2025-04-21 | 高橋翔 | HL13B5-BT | SiNホト前 | D1B5X | D1B5X | - |  |  |  | Si | Si小片×1 | 3 | 3C | 3 | 44 | 338 | 338 | OK | [6 empty] | 224 | 110.9 | OK |  | 2.382 | [10 empty] | 3.733333 | #REF! | #REF! | 3.733333 | 7.466667 | 472.6
| 2025-04-21 | 高橋翔 | HL13B5-BT | SiNホト前 | D1B5Y | D1B5Y | - |  |  |  | Si | Si小片×1 | 3 | 3C | 3 | 44 | 338 | 338 | OK | [6 empty] | 224 | 110.7 | OK |  | 2.381 | [10 empty] | 3.733333 | #REF! | #REF! | 7.466667 | 11.2 | 476.3333
| 2025-04-21 | 高橋翔 | HL13B5-BT | SiNホト前 | D1B5Z | D1B5Z | - |  |  |  | Si | Si小片×1 | 3 | 3C | 3 | 44 | 338 | 338 | OK | [6 empty] | 224 | 111.2 | OK |  | 2.385 | [10 empty] | 3.733333 | #REF! | #REF! | 11.2 | 14.93333 | 480.0667
| 2025-04-21 | 高橋翔 | HL13B5-BT | SiNホト前 | D1B60 | D1B60 | - |  |  |  | Si | Si小片×1 | 3 | 3C | 3 | 44 | 338 | 338 | OK | [6 empty] | 224 | 110 | OK |  | 2.382 | [10 empty] | 3.733333 | #REF! | #REF! | 14.93333 | 18.66667 | 483.8
| 2025-04-21 | 高橋翔 | HL13B5-BT | SiNホト前 | D1B61 | D1B61 | - |  |  |  | Si | Si小片×1 | 3 | 3C | 3 | 44 | 338 | 338 | OK | [6 empty] | 224 | 96.4 | OK |  | 2.363 | [10 empty] | 3.733333 | #REF! | #REF! | 18.66667 | 22.4 | 487.5333
| 2025-04-21 | 高橋翔 | HL13B5-BT | SiNホト前 | D1B62 | D1B62 | - |  |  |  | Si | Si小片×1 | 3 | 3C | 3 | 44 | 338 | 338 | OK | [6 empty] | 224 | 111 | OK |  | 2.392 | [10 empty] | 3.733333 | #REF! | #REF! | 22.4 | 26.13333 | 491.2667
| 2025-04-21 | 高橋翔 | HL13B5-BT | SiNホト前 | D1B63 | D1B63 | - |  |  |  | Si | Si小片×1 | 3 | 3C | 3 | 44 | 338 | 338 | OK | [6 empty] | 224 | 111.1 | OK |  | 2.393 | [10 empty] | 3.733333 | #REF! | #REF! | 26.13333 | 29.86667 | 495
| 2025-04-21 | 高橋翔 | HL13B5-BT | SiNホト前 | D1B64 | D1B64 | - |  |  |  | Si | Si小片×1 | 3 | 3C | 3 | 44 | 338 | 338 | OK | [6 empty] | 224 | 111.3 | OK |  | 2.382 | [10 empty] | 3.733333 | #REF! | #REF! | 29.86667 | 33.6 | 498.7333
| 2025-04-21 | 高橋翔 | HL13B5-BT | SiNホト前 | D1B6A | D1B6A | - |  |  |  | Si | Si小片×1 | 3 | 3C | 3 | 44 | 338 | 338 | OK | [6 empty] | 224 | 111.3 | OK |  | 2.387 | [10 empty] | 3.733333 | #REF! | #REF! | 33.6 | 37.33333 | 502.4667
| 2025-04-21 | 高橋翔 | HL13B5-BT | SiNホト前 | D1B6B | D1B6B | - |  |  |  | Si | Si小片×1 | 3 | 3C | 3 | 44 | 338 | 338 | OK | [6 empty] | 224 | 111.5 | OK |  | 2.387 | [10 empty] | 3.733333 | #REF! | #REF! | 37.33333 | 41.06667 | 506.2
| 2025-04-21 | 高橋翔 | HL13B5-BT | SiNホト前 | D1B6C | D1B6C | - |  |  |  | Si | Si小片×1 | 3 | 3C | 3 | 44 | 338 | 338 | OK | [6 empty] | 224 |  | OK | [12 empty] | 3.733333 | #REF! | #REF! | 41.06667 | 44.8 | 509.9333
| 2025-04-21 | 高橋翔 | CW-TEGSINドライ検討用サンプル | SiNホト前 | CS1 | CS1 | - |  |  |  | Si | Si小片×1 | 20 | 4-A | 3 | 44 | 338 | 338 | OK | [6 empty] | 224 |  | OK | [12 empty] | 3.733333 | #REF! | #REF! | 41.06667 | 48.53333 | 513.6667
| 2025-04-21 | 高橋翔 | CW-TEGSINドライ検討用サンプル | SiNホト前 | CS2 | CS2 | - |  |  |  | Si | Si小片×1 | 20 | 4-A | 3 | 44 | 338 | 338 | OK | [6 empty] | 224 |  | OK | [12 empty] | 3.733333 | #REF! | #REF! | 41.06667 | 52.26667 | 517.4
| 2025-04-21 | 高橋翔 | CW-TEGSINドライ検討用サンプル | SiNホト前 | CS3 | CS3 | - |  |  |  | Si | Si小片×1 | 20 | 4-A | 3 | 44 | 338 | 338 | OK | [6 empty] | 224 |  | OK | [12 empty] | 3.733333 | #REF! | #REF! | 41.06667 | 56 | 521.1333
| 2025-04-21 | 高橋翔 | CW-TEGSINドライ検討用サンプル | SiNホト前 | CS4 | CS4 | - |  |  |  | Si | Si小片×1 | 20 | 4-A | 3 | 44 | 338 | 338 | OK | [6 empty] | 224 |  | OK | [12 empty] | 3.733333 | #REF! | #REF! | 41.06667 | 59.73333 | 524.8667
| 2025-04-21 | 高橋翔 | CW-TEGSINドライ検討用サンプル | SiNホト前 | CS5 | CS5 | - |  |  |  | Si | Si小片×1 | 20 | 4-A | 3 | 44 | 338 | 338 | OK | [6 empty] | 224 |  | OK | [12 empty] | 3.733333 | #REF! | #REF! | 41.06667 | 63.46667 | 528.6
| 2025-04-21 | 高橋翔 | CW-TEGSINドライ検討用サンプル | SiNホト前 | CS6 | CS6 | - |  |  |  | Si | Si小片×1 | 20 | 4-A | 3 | 44 | 338 | 338 | OK | [6 empty] | 224 |  | OK | [12 empty] | 3.733333 | #REF! | #REF! | 41.06667 | 67.2 | 532.3333
| 2025-04-21 | 高橋翔 | CW-TEGSINドライ検討用サンプル | SiNホト前 | CS7 | CS7 | - |  |  |  | Si | Si小片×1 | 20 | 4-A | 3 | 44 | 338 | 338 | OK | [6 empty] | 224 |  | OK | [12 empty] | 3.733333 | #REF! | #REF! | 41.06667 | 70.93333 | 536.0667
| 2025-04-21 | 高橋翔 | CW-TEGSINドライ検討用サンプル | SiNホト前 | CS8 | CS8 | - |  |  |  | Si | Si小片×1 | 20 | 4-A | 3 | 44 | 338 | 338 | OK | [6 empty] | 224 |  | OK | [12 empty] | 3.733333 | #REF! | #REF! | 41.06667 | 74.66667 | 539.8
| 2025-04-22 | 清水 | HL13B5-BT | SiNホト前 | D1B6J | D1B6J | - |  |  |  | Si | Si小片×1 | 3 | 3C | 3 | 44 | 338 | 338 | OK | [6 empty] | 224 | 114.1 | OK |  | 2.38 | [10 empty] | 3.733333 | #REF! | #REF! | 44.8 | 78.4 | 543.5333
| 2025-04-22 | 有木 | HL13B5-BT | SiNホト前 | D1B6K | D1B6K | - |  |  |  | Si | Si小片×1 | 3 | 3C | 3 | 44 | 338 | 338 | OK | [6 empty] | 224 | 112.1 | OK |  | 2.38 | [10 empty] | 3.733333 | #REF! | #REF! | 48.53333 | 82.13333 | 547.2667
| 2025-04-22 | 有木 | HL13B5-BT | SiNホト前 | D1B6L | D1B6L | - |  |  |  | Si | Si小片×1 | 3 | 3C | 3 | 44 | 338 | 338 | OK | [6 empty] | 224 | 95.6 | OK |  | 2.348 | [10 empty] | 3.733333 | #REF! | #REF! | 52.26667 | 85.86667 | 551
| 2025-04-22 | 太田 | HL13B5-BT | SiNホト前 | D1B6M | D1B6M | - |  |  |  | Si | Si小片×1 | 3 | 3C | 3 | 44 | 338 | 338 | OK | [6 empty] | 224 | 111.3 | OK |  | 2.379 | [10 empty] | 3.733333 | #REF! | #REF! | 56 | 89.6 | 554.7333
| 2025-04-22 | 太田 | HL13B5-BT | SiNホト前 | D1B6N | D1B6N | - |  |  |  | Si | Si小片×1 | 3 | 3C | 3 | 44 | 338 | 338 | OK | [6 empty] | 224 | 111.4 | OK |  | 2.379 | [10 empty] | 3.733333 | #REF! | #REF! | 59.73333 | 93.33333 | 558.4667
| 2025-04-22 | 太田 | HL13B5-BT | SiNホト前 | D1B6P | D1B6P | - |  |  |  | Si | Si小片×1 | 3 | 3C | 3 | 44 | 338 | 338 | OK | [6 empty] | 224 | 111.2 | OK |  | 2.384 | [10 empty] | 3.733333 | #REF! | #REF! | 63.46667 | 97.06667 | 562.2
| 2025-04-22 | 太田 | HL13B5-BT | SiNホト前 | D1B6Q | D1B6Q | - |  |  |  | Si | Si小片×1 | 3 | 3C | 3 | 44 | 338 | 338 | OK | [6 empty] | 224 | 111.2 | OK |  | 2.378 | [10 empty] | 3.733333 | #REF! | #REF! | 67.2 | 100.8 | 565.9333
| 2025-04-22 | 高橋翔 | HL13B5-BT | SiNホト前 | D1B6V | D1B6V | - |  |  |  | Si | Si小片×1 | 3 | 3C | 3 | 44 | 338 | 338 | OK | [6 empty] | 224 | 111.4 | OK |  | 2.379 | [10 empty] | 3.733333 | #REF! | #REF! | 70.93333 | 104.5333 | 569.6667
| 2025-04-22 | 高橋翔 | HL13B5-BT | SiNホト前 | D1B6T | D1B6T | - |  |  |  | Si | Si小片×1 | 3 | 3C | 3 | 44 | 338 | 338 | OK | [6 empty] | 224 | 111.3 | OK |  | 2.375 | [10 empty] | 3.733333 | #REF! | #REF! | 74.66667 | 108.2667 | 573.4
| 2025-04-22 | 高橋翔 | HL13B5-BT | SiNホト前 | D1B6U | D1B6U | - |  |  |  | Si | Si小片×1 | 3 | 3C | 3 | 44 | 338 | 338 | OK | [6 empty] | 224 | 111.5 | OK |  | 2.374 | [10 empty] | 3.733333 | #REF! | #REF! | 78.4 | 112 | 577.1333
| 2025-04-22 | 高橋翔 | HL13B5-BT | SiNホト前 | DFA4E | DFA4E | - |  |  |  | Si | Si小片×1 | 3 | 3C | 3 | 44 | 338 | 338 | OK | [6 empty] | 224 | 112 | OK |  | 2.375 | [10 empty] | 3.733333 | #REF! | #REF! | 82.13333 | 115.7333 | 580.8667
| 2025-04-22 | 高橋翔 | HL13B5-BT | SiNホト前 | DFA4F | DFA4F | - |  |  |  | Si | Si小片×1 | 3 | 3C | 3 | 44 | 338 | 338 | OK | [6 empty] | 224 | 110 | OK |  | 2.376 | [10 empty] | 3.733333 | #REF! | #REF! | 85.86667 | 119.4667 | 584.6
| 2025-04-22 | 高橋翔 | HL13B5-BT | SiNホト前 | DFA4G | DFA4G | - |  |  |  | Si | Si小片×1 | 3 | 3C | 3 | 44 | 338 | 338 | OK | [6 empty] | 224 | 111.2 | OK |  | 2.376 | [10 empty] | 3.733333 | #REF! | #REF! | 89.6 | 123.2 | 588.3333
| 2025-04-22 | 高橋翔 | HL13B5-BT | SiNホト前 | DFA4H | DFA4H | - |  |  |  | Si | Si小片×1 | 3 | 3C | 3 | 44 | 338 | 338 | OK | [6 empty] | 224 | 111 | OK |  | 2.374 | [10 empty] | 3.733333 | #REF! | #REF! | 93.33333 | 126.9333 | 592.0667
| 2025-04-22 | 高橋翔 | HL13B5-BT | SiNホト前 | D1B6Z | D1B6Z | - |  |  |  | Si | Si小片×1 | 3 | 3C | 3 | 44 | 338 | 338 | OK | [6 empty] | 224 | 110.7 | OK |  | 2.378 | [10 empty] | 3.733333 | #REF! | #REF! | 97.06667 | 130.6667 | 595.8
| 2025-04-22 | 高橋翔 | HL13B5-BT | SiNホト前 | D1B70 | D1B70 | - |  |  |  | Si | Si小片×1 | 3 | 3C | 3 | 44 | 338 | 338 | OK | [6 empty] | 224 | 111 | OK |  | 2.376 | [10 empty] | 3.733333 | #REF! | #REF! | 100.8 | 134.4 | 599.5333
| 2025-04-22 | 高橋翔 | HL13B5-BT | SiNホト前 | D1B71 | D1B71 | - |  |  |  | Si | Si小片×1 | 3 | 3C | 3 | 44 | 338 | 338 | OK | [6 empty] | 224 | 110.7 | OK |  | 2.373 | [10 empty] | 3.733333 | #REF! | #REF! | 104.5333 | 138.1333 | 603.2667
| 2025-04-22 | 高橋翔 | HL13B5-BT | SiNホト前 | D1B72 | D1B72 | - |  |  |  | Si | Si小片×1 | 3 | 3C | 3 | 44 | 338 | 338 | OK | [6 empty] | 224 | 110.5 | OK |  | 2.373 | [10 empty] | 3.733333 | #REF! | #REF! | 108.2667 | 141.8667 | 607
| 2025-04-23 | 玉城 | HL13B8-BT | SiNホト前 | NT385 | NT385 | - |  |  |  | Si | Si小片×1 | 3 | 3C | 3 | 44 | 338 | 338 | OK | [6 empty] | 224 | 111.2 | OK |  | 2.372 | [10 empty] | 3.733333 | #REF! | #REF! | 112 | 145.6 | 610.7333
| 2025-04-23 | 玉城 | HL13B8-BT | SiNホト前 | NT386 | NT386 | - |  |  |  | Si | Si小片×1 | 3 | 3C | 3 | 44 | 338 | 338 | OK | [6 empty] | 224 | 111 | OK |  | 2.378 | [10 empty] | 3.733333 | #REF! | #REF! | 115.7333 | 149.3333 | 614.4667
| 2025-04-23 | 玉城 | HL13B8-BT | SiNホト前 | NT387 | NT387 | - |  |  |  | Si | Si小片×1 | 3 | 3C | 3 | 44 | 338 | 338 | OK | [6 empty] | 224 | 111.1 | OK |  | 2.376 | [10 empty] | 3.733333 | #REF! | #REF! | 119.4667 | 153.0667 | 618.2
| 2025-04-23 | 玉城 | HL13B8-BT | SiNホト前 | NT388 | NT388 | - |  |  |  | Si | Si小片×1 | 3 | 3C | 3 | 44 | 338 | 338 | OK | [6 empty] | 224 | 111 | OK |  | 2.376 | [10 empty] | 3.733333 | #REF! | #REF! | 123.2 | 156.8 | 621.9333
| 2025-04-23 | 太田 | HL13B5-BT | SiNホト前 | DFA4J | DFA4J | - |  |  |  | Si | Si小片×1 | 3 | 3C | 3 | 44 | 338 | 338 | OK | [6 empty] | 224 | 110.7 | OK |  | 2.371 | [10 empty] | 3.733333 | #REF! | #REF! | 126.9333 | 160.5333 | 625.6667
| 2025-04-23 | 太田 | HL13B5-BT | SiNホト前 | DFA4L | DFA4L | - |  |  |  | Si | Si小片×1 | 3 | 3C | 3 | 44 | 338 | 338 | OK | [6 empty] | 224 | 111 | OK |  | 2.371 | [10 empty] | 3.733333 | #REF! | #REF! | 130.6667 | 164.2667 | 629.4
| 2025-04-23 | 太田 | HL13B5-BT | SiNホト前 | DFA4M | DFA4M | - |  |  |  | Si | Si小片×1 | 3 | 3C | 3 | 44 | 338 | 338 | OK | [6 empty] | 224 | 113.9 | OK |  | 2.377 | [10 empty] | 3.733333 | #REF! | #REF! | 134.4 | 168 | 633.1333
| 2025-04-23 | 太田 | HL13B5-BT | SiNホト前 | D1B73 | D1B73 | - |  |  |  | Si | Si小片×1 | 3 | 3C | 3 | 44 | 338 | 338 | OK | [6 empty] | 224 | 110.7 | OK |  | 2.369 | [10 empty] | 3.733333 | #REF! | #REF! | 138.1333 | 171.7333 | 636.8667
| 2025-04-23 | 太田 | HL13B5-BT | SiNホト前 | D1B74 | D1B74 | - |  |  |  | Si | Si小片×1 | 3 | 3C | 3 | 44 | 338 | 338 | OK | [6 empty] | 224 | 111.6 | OK |  | 2.37 | [10 empty] | 3.733333 | #REF! | #REF! | 141.8667 | 175.4667 | 640.6
| 2025-04-23 | 高橋翔 | HL13B5-BT | SiNホト前 | D1B75 | D1B75 | - |  |  |  | Si | Si小片×1 | 3 | 3C | 3 | 44 | 338 | 338 | OK | [6 empty] | 224 | 112.5 | OK |  | 2.374 | [10 empty] | 3.733333 | #REF! | #REF! | 145.6 | 179.2 | 644.3333
| 2025-04-23 | 高橋翔 | HL13B5-BT | SiNホト前 | D1B76 | D1B76 | - |  |  |  | Si | Si小片×1 | 3 | 3C | 3 | 44 | 338 | 338 | OK | [6 empty] | 224 | 113.8 | OK |  | 2.374 | [10 empty] | 3.733333 | #REF! | #REF! | 149.3333 | 182.9333 | 648.0667
| 2025-04-23 | 間宮 | HL13B5-BT | SiNホト前 | D1B77 | D1B77 | - |  |  |  | Si | Si小片×1 | 3 | 3C | 3 | 44 | 338 | 338 | OK | [6 empty] | 224 | 112.4 | OK |  | 2.384 | [10 empty] | 3.733333 | #REF! | #REF! | 153.0667 | 186.6667 | 651.8
| 2025-04-23 | 間宮 | HL13B5-BT | SiNホト前 | D1B78 | D1B78 | - |  |  |  | Si | Si小片×1 | 3 | 3C | 3 | 44 | 338 | 338 | OK | [6 empty] | 224 | 110.3 | OK |  | 2.37 | [10 empty] | 3.733333 | #REF! | #REF! | 156.8 | 190.4 | 655.5333
| 2025-04-23 | 間宮 | HL13B5-BT | SiNホト前 | D1B79 | D1B79 | - |  |  |  | Si | Si小片×1 | 3 | 3C | 3 | 44 | 338 | 338 | OK | [6 empty] | 224 | 111.4 | OK |  | 2.37 | [10 empty] | 3.733333 | #REF! | #REF! | 160.5333 | 194.1333 | 659.2667
| 2025-04-23 | 間宮 | HL13B5-BT | SiNホト前 | D1B7A | D1B7A | - |  |  |  | Si | Si小片×1 | 3 | 3C | 3 | 44 | 338 | 338 | OK | [6 empty] | 224 | 115.2 | OK |  | 2.376 | [10 empty] | 3.733333 | #REF! | #REF! | 164.2667 | 197.8667 | 663
| 2025-04-24 | 市島 | HL13B5-BT | SiNホト前 | D1B7B | D1B7B | - |  |  |  | Si | Si小片×1 | 3 | 3C | 3 | 44 | 338 | 338 | OK | [6 empty] | 224 | 111.5 | OK |  | 2.404 | [10 empty] | 3.733333 | #REF! | #REF! | 168 | 201.6 | 666.7333
| 2025-04-24 | 市島 | HL13B5-BT | SiNホト前 | D1B7C | D1B7C | - |  |  |  | Si | Si小片×1 | 3 | 3C | 3 | 44 | 338 | 338 | OK | [6 empty] | 224 | 114.2 | OK |  | 2.37 | [10 empty] | 3.733333 | #REF! | #REF! | 171.7333 | 205.3333 | 670.4667
| 2025-04-24 | 市島 | HL13B5-BT | SiNホト前 | D1B7D | D1B7D | - |  |  |  | Si | Si小片×1 | 3 | 3C | 3 | 44 | 338 | 338 | OK | [6 empty] | 224 | 112.4 | OK |  | 2.369 | [10 empty] | 3.733333 | #REF! | #REF! | 175.4667 | 209.0667 | 674.2
| 2025-04-24 | 市島 | HL13B5-BT | SiNホト前 | D1B7E | D1B7E | - |  |  |  | Si | Si小片×1 | 3 | 3C | 3 | 44 | 338 | 338 | OK | [6 empty] | 224 | 111.8 | OK |  | 2.37 | [10 empty] | 3.733333 | #REF! | #REF! | 179.2 | 212.8 | 677.9333
| 2025-04-24 | 市島 | HL13B5-BT | SiNホト前 | DEA4L | DEA4L | - |  |  |  | Si | Si小片×1 | 3 | 3C | 3 | 44 | 338 | 338 | OK | [6 empty] | 224 | 111.7 | OK |  | 2.369 | [10 empty] | 3.733333 | #REF! | #REF! | 182.9333 | 216.5333 | 681.6667
| 2025-04-24 | 市島 | HL13B5-BT | SiNホト前 | DEA4M | DEA4M | - |  |  |  | Si | Si小片×1 | 3 | 3C | 3 | 44 | 338 | 338 | OK | [6 empty] | 224 | 96.3 | OK |  | 2.342 | [10 empty] | 3.733333 | #REF! | #REF! | 186.6667 | 220.2667 | 685.4
| 2025-04-24 | 市島 | HL13B5-BT | SiNホト前 | DEA4N | DEA4N | - |  |  |  | Si | Si小片×1 | 3 | 3C | 3 | 44 | 338 | 338 | OK | [6 empty] | 224 | 112.4 | OK |  | 2.345 | [10 empty] | 3.733333 | #REF! | #REF! | 190.4 | 224 | 689.1333
| 2025-04-24 | 市島 | HL13B5-BT | SiNホト前 | DEA4P | DEA4P | - |  |  |  | Si | Si小片×1 | 3 | 3C | 3 | 44 | 338 | 338 | OK | [6 empty] | 224 | 96.1 | OK |  | 2.34 | [10 empty] | 3.733333 | #REF! | #REF! | 194.1333 | 227.7333 | 692.8667
| 2025-04-24 | 市島 | HL13B5-BT | SiNホト前 | DEA42 | DEA42 | - |  |  |  | Si | Si小片×1 | 3 | 3C | 3 | 44 | 338 | 338 | OK | [6 empty] | 224 | 113.2 | OK |  | 2.372 | [10 empty] | 3.733333 | #REF! | #REF! | 197.8667 | 231.4667 | 696.6
| 2025-04-24 | 市島 | HL13B5-BT | SiNホト前 | DFA43 | DFA43 | - |  |  |  | Si | Si小片×1 | 3 | 3C | 3 | 44 | 338 | 338 | OK | [6 empty] | 224 | 111.8 | OK |  | 2.371 | [10 empty] | 3.733333 | #REF! | #REF! | 201.6 | 235.2 | 700.3333
| 2025-04-24 | 市島 | HL13B5-BT | SiNホト前 | DFA44 | DFA44 | - |  |  |  | Si | Si小片×1 | 3 | 3C | 3 | 44 | 338 | 338 | OK | [6 empty] | 224 | 111.4 | OK |  | 2.367 | [10 empty] | 3.733333 | #REF! | #REF! | 205.3333 | 238.9333 | 704.0667
| 2025-04-24 | 市島 | HL13B5-BT | SiNホト前 | DFA45 | DFA45 | - |  |  |  | Si | Si小片×1 | 3 | 3C | 3 | 44 | 338 | 338 | OK | [6 empty] | 224 | 94.5 | OK |  | 2.338 | [10 empty] | 3.733333 | #REF! | #REF! | 209.0667 | 242.6667 | 707.8
| 2025-04-24 | 市島 | HL13B5-BT | SiNホト前 | D1B7F | D1B7F | - |  |  |  | Si | Si小片×1 | 3 | 3C | 3 | 44 | 338 | 338 | OK | [6 empty] | 224 | 110.3 | OK |  | 2.367 | [10 empty] | 3.733333 | #REF! | #REF! | 212.8 | 246.4 | 711.5333
| 2025-04-24 | 市島 | HL13B5-BT | SiNホト前 | D1B82 | D1B82 | - |  |  |  | Si | Si小片×1 | 3 | 3C | 3 | 44 | 338 | 338 | OK | [6 empty] | 224 | 111.7 | OK |  | 2.368 | [10 empty] | 3.733333 | #REF! | #REF! | 216.5333 | 250.1333 | 715.2667
| 2025-04-24 | 市島 | HL13B5-BT | SiNホト前 | D1B83 | D1B83 | - |  |  |  | Si | Si小片×1 | 3 | 3C | 3 | 44 | 338 | 338 | OK | [6 empty] | 224 | 95.8 | OK |  | 2.335 | [10 empty] | 3.733333 | #REF! | #REF! | 220.2667 | 253.8667 | 719
| 2025-04-24 | 市島 | HL13B5-BT | SiNホト前 | D1B84 | D1B84 | - |  |  |  | Si | Si小片×1 | 3 | 3C | 3 | 44 | 338 | 338 | OK | [6 empty] | 224 | 111.1 | OK |  | 2.367 | [10 empty] | 3.733333 | #REF! | #REF! | 224 | 257.6 | 722.7333
| 2025-04-24 | 檜山 |  |  | チャンバークリーニング | [7 empty] | 38 | ｱﾙﾐﾅ | 139 | 0 | 200 | 200 | OK | [21 empty] | 0 | #REF! | #REF! | 0 | 0 | 722.7333 | クリーニング139分 LOAD：75%→66%、PHASE：15%→15%
| 2025-04-25 | 檜山 |  |  | チャンバークリーニング | [7 empty] | 38 | ｱﾙﾐﾅ | 139 | 0 | 200 | 200 | OK | [21 empty] | 0 | #REF! | #REF! | 0 | 0 | 722.7333 | クリーニング139分 LOAD：66%→64%、PHASE：15%→15%
| 2025-04-25 | 檜山 |  |  | 空焼き/3C | [7 empty] | 6 | 3C | 30 | 0 | 359 | 359 | OK | [21 empty] | 0 | #REF! | #REF! | 0 | 0 | 722.7333
| 2025-04-25 | 檜山 |  |  | KARADEPO(ﾄﾚｲ3C×1枚) | [7 empty] | 1 | 3C | 60 | 0 | 359 | 359 | OK | [6 empty] | 3600 | [14 empty] | 0 | #REF! | #REF! | 0 | 0 | 782.7333
| 2025-04-25 | 檜山 |  |  | 空焼き/2A | [7 empty] | 6 | A | 30 | 0 | 359 | 359 | OK | [21 empty] | 0 | #REF! | #REF! | 0 | 0 | 782.7333
| 2025-04-25 | 久保木 |  |  | KARADEPO(ﾄﾚｲA×1枚) | [7 empty] | 1 | A | 60 | 0 | 359 | 359 | OK | [6 empty] | 3600 | [14 empty] | 0 | #REF! | #REF! | 0 | 0 | 842.7333
| 2025-04-25 | 久保木 |  |  | KARADEPO(ﾄﾚｲA×1枚) | [7 empty] | 1 | A | 60 | 0 | 359 | 359 | OK | [6 empty] | 3600 | [14 empty] | 0 | #REF! | #REF! | 0 | 0 | 902.7333
| 2025-04-25 | 久保木 |  |  | KARADEPO(ﾄﾚｲA×1枚) | [7 empty] | 1 | A | 60 | 0 | 359 | 359 | OK | [6 empty] | 3600 | [14 empty] | 0 | #REF! | #REF! | 0 | 0 | 962.7333
| 2025-04-25 | 久保木 |  |  | KARADEPO(ﾄﾚｲA×1枚) | [7 empty] | 1 | A | 60 | 0 | 359 | 359 | OK | [6 empty] | 3600 | [14 empty] | 0 | #REF! | #REF! | 0 | 0 | 1022.733
| 2025-04-25 | 鈴木 |  |  | SiH4ﾎﾞﾝﾍﾞ切り替え(L⇒R)/空流し | [20 empty] | 0 | [6 empty] | 0 |  |  |  |  | 0 | 0 | #DIV/0! | 0 | #REF! | #REF! | 0 | 0 | 1022.733
| 2025-04-25 | 久保木 |  |  | テスト(338.0℃) | - | - | - | - | - | Si | Si小片×2 | 3 | A | 3 | 44 | 338 | 338 | OK | [6 empty] | 224 |  |  | 112 | 2.3883 | 112 | 93 | 19 | -2362.48 | -1571.902 | -2650.72 | -1695.883 | 790.578 | 954.837 | 30 | 3.733333 | #REF! | #REF! | 0 | 3.733333 | 1026.467
| 2025-04-25 | 市島 | HL13B5-BT | SiNホト前 | D1B0Y | D1B0Y | - |  |  |  | Si | Si小片×1 | 3 | 3C | 3 | 44 | 338 | 338 | OK | [6 empty] | 224 | 112 | OK |  | 2.392 | [10 empty] | 3.733333 | #REF! | #REF! | 3.733333 | 7.466667 | 1030.2
| 2025-04-25 | 市島 | HL13B5-BT | SiNホト前 | D1B0Z | D1B0Z | - |  |  |  | Si | Si小片×1 | 3 | 3C | 3 | 44 | 338 | 338 | OK | [6 empty] | 224 | 111.3 | OK |  | 2.385 | [10 empty] | 3.733333 | #REF! | #REF! | 7.466667 | 11.2 | 1033.933
| 2025-04-25 | 市島 | HL13B5-BT | SiNホト前 | D1B10 | D1B10 | - |  |  |  | Si | Si小片×1 | 3 | 3C | 3 | 44 | 338 | 338 | OK | [6 empty] | 224 | 96 | OK |  | 2.352 | [10 empty] | 3.733333 | #REF! | #REF! | 11.2 | 14.93333 | 1037.667
| 2025-04-25 | 渡部 | HL13B5-BT | SiNホト前 | D1B11 | D1B11 | - |  |  |  | Si | Si小片×1 | 3 | 3C | 3 | 44 | 338 | 338 | OK | [6 empty] | 224 | 111.6 | OK |  | 2.393 | [10 empty] | 3.733333 | #REF! | #REF! | 14.93333 | 18.66667 | 1041.4
| 2025-04-25 | 渡部 | HL13B5-BT | SiNホト前 | D1B1N | D1B1N | - |  |  |  | Si | Si小片×1 | 3 | 3C | 3 | 44 | 338 | 338 | OK | [6 empty] | 224 | 112.1 | OK |  | 2.384 | [10 empty] | 3.733333 | #REF! | #REF! | 18.66667 | 22.4 | 1045.133
| 2025-04-25 | 渡部 | HL13B5-BT | SiNホト前 | D1B2J | D1B2J | - |  |  |  | Si | Si小片×1 | 3 | 3C | 3 | 44 | 338 | 338 | OK | [6 empty] | 224 | 96.2 | OK |  | 2.356 | [10 empty] | 3.733333 | #REF! | #REF! | 22.4 | 26.13333 | 1048.867
| 2025-04-25 | 渡部 | HL13B5-BT | SiNホト前 | D1B2K | D1B2K | - |  |  |  | Si | Si小片×1 | 3 | 3C | 3 | 44 | 338 | 338 | OK | [6 empty] | 224 | 96 | OK |  | 2.357 | [10 empty] | 3.733333 | #REF! | #REF! | 26.13333 | 29.86667 | 1052.6
| 2025-04-25 | 渡部 | HL13B5-BT | SiNホト前 | D1B2L | D1B2L | - |  |  |  | Si | Si小片×1 | 3 | 3C | 3 | 44 | 338 | 338 | OK | [6 empty] | 224 | 111.8 | OK |  | 2.391 | [10 empty] | 3.733333 | #REF! | #REF! | 29.86667 | 33.6 | 1056.333
| 2025-04-25 | 渡部 | HL13B5-BT | SiNホト前 | D1B3B | D1B3B | - |  |  |  | Si | Si小片×1 | 3 | 3C | 3 | 44 | 338 | 338 | OK | [6 empty] | 224 | 110.8 | OK |  | 2.381 | [10 empty] | 3.733333 | #REF! | #REF! | 33.6 | 37.33333 | 1060.067
| 2025-04-25 | 渡部 | HL13B5-BT | SiNホト前 | D1B3C | D1B3C | - |  |  |  | Si | Si小片×1 | 3 | 3C | 3 | 44 | 338 | 338 | OK | [6 empty] | 224 | 111.6 | OK |  | 2.328 | [10 empty] | 3.733333 | #REF! | #REF! | 37.33333 | 41.06667 | 1063.8
| 2025-04-25 | 渡部 | HL13B5-BT | SiNホト前 | D1B3D | D1B3D | - |  |  |  | Si | Si小片×1 | 3 | 3C | 3 | 44 | 338 | 338 | OK | [6 empty] | 224 | 112.5 | OK |  | 2.389 | [10 empty] | 3.733333 | #REF! | #REF! | 41.06667 | 44.8 | 1067.533
| 2025-04-25 | 渡部 | HL13BS-BT | SiNホト前 | KA047 | KA047 | - |  |  |  | Si | Si小片×1 | 3 | 3C | 3 | 44 | 338 | 338 | OK | [6 empty] | 224 | 112.3 | OK |  | 2.317 | [10 empty] | 3.733333 | #REF! | #REF! | 44.8 | 48.53333 | 1071.267
| 2025-04-25 | 渡部 | HL13BS-BT | SiNホト前 | KB031 | KB031 | - |  |  |  | Si | Si小片×1 | 3 | 3C | 3 | 44 | 338 | 338 | OK | [6 empty] | 224 | 111.5 | OK |  | 2.323 | [10 empty] | 3.733333 | #REF! | #REF! | 48.53333 | 52.26667 | 1075
| 2025-04-25 | 渡部 | HL13BS-BT | SiNホト前 | KC059 | KC059 | - |  |  |  | Si | Si小片×1 | 3 | 3C | 3 | 44 | 338 | 338 | OK | [6 empty] | 224 | 111.9 | OK |  | 2.32 | [10 empty] | 3.733333 | #REF! | #REF! | 52.26667 | 56 | 1078.733
| 2025-04-25 | 渡部 | HL13BS-BT | SiNホト前 | KD043 | KD043 | - |  |  |  | Si | Si小片×1 | 3 | 3C | 3 | 44 | 338 | 338 | OK | [6 empty] | 224 | 112 | OK |  | 2.311 | [10 empty] | 3.733333 | #REF! | #REF! | 56 | 59.73333 | 1082.467
| 2025-04-25 | 渡部 | HL13B5-BT | SiNホト前 | DEA5U | DEA5U | - |  |  |  | Si | Si小片×1 | 3 | 3C | 3 | 44 | 338 | 338 | OK | [6 empty] | 224 | 95.6 | OK |  | 2.336 | [10 empty] | 3.733333 | #REF! | #REF! | 59.73333 | 63.46667 | 1086.2
| 2025-04-25 | 渡部 | HL13B5-BT | SiNホト前 | DEA5V | DEA5V | - |  |  |  | Si | Si小片×1 | 3 | 3C | 3 | 44 | 338 | 338 | OK | [6 empty] | 224 | 111.4 | OK |  | 2.303 | [10 empty] | 3.733333 | #REF! | #REF! | 63.46667 | 67.2 | 1089.933
| 2025-04-25 | 渡部 | HL13B5-BT | SiNホト前 | DEA5W | DEA5W | - |  |  |  | Si | Si小片×1 | 3 | 3C | 3 | 44 | 338 | 338 | OK | [6 empty] | 224 | 112 | OK |  | 2.393 | [10 empty] | 3.733333 | #REF! | #REF! | 67.2 | 70.93333 | 1093.667
| 2025-04-26 | 鈴木 | HL13B5-BT | SiNホト前 | DEA5X | DEA5X | - |  |  |  | Si | Si小片×1 | 3 | 3C | 3 | 44 | 338 | 338 | OK | [6 empty] | 224 | 112 | OK |  | 2.3856 | [10 empty] | 3.733333 | #REF! | #REF! | 70.93333 | 74.66667 | 1097.4
| 2025-04-26 | 鈴木 | HL13B5-BT | SiNホト前 | DEA56 | DEA56 | - |  |  |  | Si | Si小片×1 | 3 | 3C | 3 | 44 | 338 | 338 | OK | [6 empty] | 224 | 113 | OK |  | 2.3918 | [10 empty] | 3.733333 | #REF! | #REF! | 74.66667 | 78.4 | 1101.133
| 2025-04-26 | 鈴木 | HL13B5-BT | SiNホト前 | DEA57 | DEA57 | - |  |  |  | Si | Si小片×1 | 3 | 3C | 3 | 44 | 338 | 338 | OK | [6 empty] | 224 | 112.2 | OK |  | 2.386 | [10 empty] | 3.733333 | #REF! | #REF! | 78.4 | 82.13333 | 1104.867
| 2025-04-26 | 鈴木 | HL13B5-BT | SiNホト前 | DEA5K | DEA5K | - |  |  |  | Si | Si小片×1 | 3 | 3C | 3 | 44 | 338 | 338 | OK | [6 empty] | 224 | 115.1 | OK |  | 2.391 | [10 empty] | 3.733333 | #REF! | #REF! | 82.13333 | 85.86667 | 1108.6
| 2025-04-26 | 鈴木 | HL13B5-BT | SiNホト前 | DEA5L | DEA5L | - |  |  |  | Si | Si小片×1 | 3 | 3C | 3 | 44 | 338 | 338 | OK | [6 empty] | 224 | 111.6 | OK |  | 2.3854 | [10 empty] | 3.733333 | #REF! | #REF! | 85.86667 | 89.6 | 1112.333
| 2025-04-26 | 久保木 | HL13B5-BT | SiNホト前 | DEA5M | DEA5M | - |  |  |  | Si | Si小片×1 | 3 | 3C | 3 | 44 | 338 | 338 | OK | [6 empty] | 224 | 111.9 | OK |  | 2.3882 | [10 empty] | 3.733333 | #REF! | #REF! | 89.6 | 93.33333 | 1116.067
| 2025-04-26 | 久保木 | HL13B5-BT | SiNホト前 | DEA5N | DEA5N | - |  |  |  | Si | Si小片×1 | 3 | 3C | 3 | 44 | 338 | 338 | OK | [6 empty] | 224 | 113.2 | OK |  | 2.3934 | [10 empty] | 3.733333 | #REF! | #REF! | 93.33333 | 97.06667 | 1119.8
| 2025-04-26 | 久保木 | HL13B5-BT | SiNホト前 | DEA5P | DEA5P | - |  |  |  | Si | Si小片×1 | 3 | 3C | 3 | 44 | 338 | 338 | OK | [6 empty] | 224 | 111.5 | OK |  | 2.3879 | [10 empty] | 3.733333 | #REF! | #REF! | 97.06667 | 100.8 | 1123.533
| 2025-04-26 | 久保木 | HL13B5-BT | SiNホト前 | D1B8J | D1B8J | - |  |  |  | Si | Si小片×1 | 3 | 3C | 3 | 44 | 338 | 338 | OK | [6 empty] | 224 | 96.5 | OK |  | 2.3565 | [10 empty] | 3.733333 | #REF! | #REF! | 100.8 | 104.5333 | 1127.267
| 2025-04-26 | 久保木 | HL13B5-BT | SiNホト前 | D1B8K | D1B8K | - |  |  |  | Si | Si小片×1 | 3 | 3C | 3 | 44 | 338 | 338 | OK | [6 empty] | 224 | 113.4 | OK |  | 2.3906 | [10 empty] | 3.733333 | #REF! | #REF! | 104.5333 | 108.2667 | 1131
| 2025-04-26 | 久保木 | HL13B5-BT | SiNホト前 | D1B8L | D1B8L | - |  |  |  | Si | Si小片×1 | 3 | 3C | 3 | 44 | 338 | 338 | OK | [6 empty] | 224 | 112.5 | OK |  | 2.3854 | [10 empty] | 3.733333 | #REF! | #REF! | 108.2667 | 112 | 1134.733
| 2025-04-26 | 久保木 | HL13B5-BT | SiNホト前 | D1B89 | D1B89 | - |  |  |  | Si | Si小片×1 | 3 | 3C | 3 | 44 | 338 | 338 | OK | [6 empty] | 224 | 95.6 | OK |  | 2.3488 | [10 empty] | 3.733333 | #REF! | #REF! | 112 | 115.7333 | 1138.467
| 2025-04-26 | 久保木 | HL13B5-BT | SiNホト前 | D1B8A | D1B8A | - |  |  |  | Si | Si小片×1 | 3 | 3C | 3 | 44 | 338 | 338 | OK | [6 empty] | 224 | 97 | OK |  | 2.3528 | [10 empty] | 3.733333 | #REF! | #REF! | 115.7333 | 119.4667 | 1142.2
| 2025-04-26 | 久保木 | HL13B5-BT | SiNホト前 | D1B8B | D1B8B | - |  |  |  | Si | Si小片×1 | 3 | 3C | 3 | 44 | 338 | 338 | OK | [6 empty] | 224 | 99.9 | OK |  | 2.3652 | [10 empty] | 3.733333 | #REF! | #REF! | 119.4667 | 123.2 | 1145.933
| 2025-04-26 | 久保木 | HL13B5-BT | SiNホト前 | D1B8C | D1B8C | - |  |  |  | Si | Si小片×1 | 3 | 3C | 3 | 44 | 338 | 338 | OK | [6 empty] | 224 | 112.3 | OK |  | 2.4006 | [10 empty] | 3.733333 | #REF! | #REF! | 123.2 | 126.9333 | 1149.667
| 2025-04-26 | 渡部 | HL13B5-BT | SiNホト前 | DFA4W | DFA4W | - |  |  |  | Si | Si小片×1 | 3 | 3C | 3 | 44 | 338 | 338 | OK | [6 empty] | 224 | 111.8 | OK |  | 2.383 | [10 empty] | 3.733333 | #REF! | #REF! | 126.9333 | 130.6667 | 1153.4
| 2025-04-26 | 渡部 | HL13B5-BT | SiNホト前 | DFA4X | DFA4X | - |  |  |  | Si | Si小片×1 | 3 | 3C | 3 | 44 | 338 | 338 | OK | [6 empty] | 224 | 111.7 | OK |  | 2.381 | [10 empty] | 3.733333 | #REF! | #REF! | 130.6667 | 134.4 | 1157.133
| 2025-04-26 | 渡部 | HL13B5-BT | SiNホト前 | DFA4Y | DFA4Y | - |  |  |  | Si | Si小片×1 | 3 | 3C | 3 | 44 | 338 | 338 | OK | [6 empty] | 224 | 113.9 | OK |  | 2.387 | [10 empty] | 3.733333 | #REF! | #REF! | 134.4 | 138.1333 | 1160.867
| 2025-04-26 | 渡部 | HL13B5-BT | SiNホト前 | DFA4Z | DFA4Z | - |  |  |  | Si | Si小片×1 | 3 | 3C | 3 | 44 | 338 | 338 | OK | [6 empty] | 224 | 112.5 | OK |  | 2.388 | [10 empty] | 3.733333 | #REF! | #REF! | 138.1333 | 141.8667 | 1164.6
| 2025-04-26 | 渡部 | HL13B5-BT | SiNホト前 | D1B3K | D1B3K | - |  |  |  | Si | Si小片×1 | 3 | 3C | 3 | 44 | 338 | 338 | OK | [6 empty] | 224 | 96.5 | OK |  | 2.349 | [10 empty] | 3.733333 | #REF! | #REF! | 141.8667 | 145.6 | 1168.333
| 2025-04-26 | 渡部 | HL13B5-BT | SiNホト前 | D1B3L | D1B3L | - |  |  |  | Si | Si小片×1 | 3 | 3C | 3 | 44 | 338 | 338 | OK | [6 empty] | 224 | 113.4 | OK |  | 2.38 | [10 empty] | 3.733333 | #REF! | #REF! | 145.6 | 149.3333 | 1172.067
| 2025-04-26 | 渡部 | HL13B5-BT | SiNホト前 | D1B3M | D1B3M | - |  |  |  | Si | Si小片×1 | 3 | 3C | 3 | 44 | 338 | 338 | OK | [6 empty] | 224 | 112.9 | OK |  | 2.391 | [10 empty] | 3.733333 | #REF! | #REF! | 149.3333 | 153.0667 | 1175.8
| 2025-04-26 | 渡部 | HL13B5-BT | SiNホト前 | D1B3N | D1B3N | - |  |  |  | Si | Si小片×1 | 3 | 3C | 3 | 44 | 338 | 338 | OK | [6 empty] | 224 | 111.7 | OK |  | 2.377 | [10 empty] | 3.733333 | #REF! | #REF! | 153.0667 | 156.8 | 1179.533
| 2025-04-26 | 渡部 | HL13B5-BT | SiNホト前 | DFA54 | DFA54 | - |  |  |  | Si | Si小片×1 | 3 | 3C | 3 | 44 | 338 | 338 | OK | [6 empty] | 224 | 95.9 | OK |  | 2.349 | [10 empty] | 3.733333 | #REF! | #REF! | 156.8 | 160.5333 | 1183.267
| 2025-04-26 | 渡部 | HL13B5-BT | SiNホト前 | DFA55 | DFA55 | - |  |  |  | Si | Si小片×1 | 3 | 3C | 3 | 44 | 338 | 338 | OK | [6 empty] | 224 | 95.8 | OK |  | 2.324 | [10 empty] | 3.733333 | #REF! | #REF! | 160.5333 | 164.2667 | 1187
| 2025-04-26 | 渡部 | HL13B5-BT | SiNホト前 | DFA56 | DFA56 | - |  |  |  | Si | Si小片×1 | 3 | 3C | 3 | 44 | 338 | 338 | OK | [6 empty] | 224 | 96.3 | OK |  | 2.335 | [10 empty] | 3.733333 | #REF! | #REF! | 164.2667 | 168 | 1190.733
| 2025-04-26 | 渡部 | HL13B5-BT | SiNホト前 | DFA57 | DFA57 | - |  |  |  | Si | Si小片×1 | 3 | 3C | 3 | 44 | Q | 338 | OK | [6 empty] | 224 | 95.9 | OK |  | 2.336 | [10 empty] | 3.733333 | #REF! | #REF! | 168 | 171.7333 | 1194.467
| 2025-04-26 | 渡部 | HL13B5-BT | SiNホト前 | D1B3P | D1B3P | - |  |  |  | Si | Si小片×1 | 3 | 3C | 3 | 44 | 338 | 338 | OK | [6 empty] | 224 | 110.3 | OK |  | 2.297 | [10 empty] | 3.733333 | #REF! | #REF! | 171.7333 | 175.4667 | 1198.2
| 2025-04-26 | 渡部 | HL13B5-BT | SiNホト前 | D1B3Q | D1B3Q | - |  |  |  | Si | Si小片×1 | 3 | 3C | 3 | 44 | 338 | 338 | OK | [6 empty] | 224 | 112.2 | OK |  | 2.298 | [10 empty] | 3.733333 | #REF! | #REF! | 175.4667 | 179.2 | 1201.933
| 2025-04-26 | 渡部 | HL13B5-BT | SiNホト前 | D1B3R | D1B3R | - |  |  |  | Si | Si小片×1 | 3 | 3C | 3 | 44 | 338 | 338 | OK | [6 empty] | 224 | 96.2 | OK |  | 2.3491 | [10 empty] | 3.733333 | #REF! | #REF! | 179.2 | 182.9333 | 1205.667
| 2025-04-26 | 久保木 | HL13B5-BT | SiNホト前 | D1B3S | D1B3S | - |  |  |  | Si | Si小片×1 | 3 | 3C | 3 | 44 | 338 | 338 | OK | [6 empty] | 224 | 112.8 | OK |  | 2.3848 | [10 empty] | 3.733333 | #REF! | #REF! | 182.9333 | 186.6667 | 1209.4
| 2025-04-26 | 久保木 | HL13B5-BT | SiNホト前 | D1B8E | D1B8E | - |  |  |  | Si | Si小片×1 | 3 | 3C | 3 | 44 | 338 | 338 | OK | [6 empty] | 224 | 111.5 | OK |  | 2.3767 | [10 empty] | 3.733333 | #REF! | #REF! | 186.6667 | 190.4 | 1213.133
| 2025-04-26 | 久保木 | HL13B5-BT | SiNホト前 | D1B8F | D1B8F | - |  |  |  | Si | Si小片×1 | 3 | 3C | 3 | 44 | 338 | 338 | OK | [6 empty] | 224 | 112.3 | OK |  | 2.3858 | [10 empty] | 3.733333 | #REF! | #REF! | 190.4 | 194.1333 | 1216.867
| 2025-04-26 | 久保木 | HL13B5-BT | SiNホト前 | DFA5L | DFA5L | - |  |  |  | Si | Si小片×1 | 3 | 3C | 3 | 44 | 338 | 338 | OK | [6 empty] | 224 | 97.2 | OK |  | 2.3484 | [10 empty] | 3.733333 | #REF! | #REF! | 194.1333 | 197.8667 | 1220.6
| 2025-04-26 | 久保木 | HL13B5-BT | SiNホト前 | DFA5M | DFA5M | - |  |  |  | Si | Si小片×1 | 3 | 3C | 3 | 44 | 338 | 338 | OK | [6 empty] | 224 | 95.9 | OK |  | 2.3515 | [10 empty] | 3.733333 | #REF! | #REF! | 197.8667 | 201.6 | 1224.333
| 2025-04-26 | 久保木 | HL13B5-BT | SiNホト前 | DFA5N | DFA5N | - |  |  |  | Si | Si小片×1 | 3 | 3C | 3 | 44 | 338 | 338 | OK | [6 empty] | 224 | 112.8 | OK |  | 2.381 | [10 empty] | 3.733333 | #REF! | #REF! | 201.6 | 205.3333 | 1228.067
| 2025-04-26 | 久保木 | HL13B5-BT | SiNホト前 | DFA5P | DFA5P | - |  |  |  | Si | Si小片×1 | 3 | 3C | 3 | 44 | 338 | 338 | OK | [6 empty] | 224 | 97.4 | OK |  | 2.3478 | [10 empty] | 3.733333 | #REF! | #REF! | 205.3333 | 209.0667 | 1231.8
| 2025-04-26 | 久保木 | HL13B5-BT | SiNホト前 | D1B8Z | D1B8Z | - |  |  |  | Si | Si小片×1 | 3 | 3C | 3 | 44 | 338 | 338 | OK | [6 empty] | 224 | 111.7 | OK |  | 2.3865 | [10 empty] | 3.733333 | #REF! | #REF! | 209.0667 | 212.8 | 1235.533
| 2025-04-26 | 久保木 | HL13B5-BT | SiNホト前 | D1B6F | D1B6F | - |  |  |  | Si | Si小片×1 | 3 | 3C | 3 | 44 | 338 | 338 | OK | [6 empty] | 224 | 111.1 | OK |  | 2.3734 | [10 empty] | 3.733333 | #REF! | #REF! | 212.8 | 216.5333 | 1239.267
| 2025-04-26 | 久保木 | HL13B5-BT | SiNホト前 | D1B6G | D1B6G | - |  |  |  | Si | Si小片×1 | 3 | 3C | 3 | 44 | 338 | 338 | OK | [6 empty] | 224 | 112.2 | OK |  | 2.3805 | [10 empty] | 3.733333 | #REF! | #REF! | 216.5333 | 220.2667 | 1243
| 2025-04-26 | 久保木 |  |  | チャンバークリーニング | [7 empty] | 38 | ｱﾙﾐﾅ | 121 | 0 | 200 | 200 | OK | [10 empty] | : | [10 empty] | 0 | #REF! | #REF! | 0 | 0 | 1243 | クリーニング121分 LOAD：75%→73%、PHASE：15%→15%
| 2025-04-27 | 檜山 |  |  | チャンバークリーニング | [7 empty] | 38 | ｱﾙﾐﾅ | 121 | 0 | 200 | 200 | OK | [21 empty] | 0 | #REF! | #REF! | 0 | 0 | 1243 | クリーニング121分 LOAD：73%→64%、PHASE：15%→15%
| 2025-04-28 | 檜山 |  |  | 空焼き/3C | [7 empty] | 6 | 3C | 30 | 0 | 359 | 359 | OK | [21 empty] | 0 | #REF! | #REF! | 0 | 0 | 1243
| 2025-04-28 | 檜山 |  |  | KARADEPO(ﾄﾚｲ3C×1枚) | [7 empty] | 1 | 3C | 60 | 0 | 359 | 359 | OK | [6 empty] | 3600 | [14 empty] | 0 | #REF! | #REF! | 0 | 0 | 1303
| 2025-04-28 | 檜山 |  |  | 空焼き/2A | [7 empty] | 6 | A | 30 | 0 | 359 | 359 | OK | [21 empty] | 0 | #REF! | #REF! | 0 | 0 | 1303
| 2025-04-28 | 檜山 |  |  | KARADEPO(ﾄﾚｲA×1枚) | [7 empty] | 1 | A | 60 | 0 | 359 | 359 | OK | [6 empty] | 3600 | [14 empty] | 0 | #REF! | #REF! | 0 | 0 | 1363
| 2025-04-28 | 畠山 |  |  | KARADEPO(ﾄﾚｲA×1枚) | [7 empty] | 1 | A | 60 | 0 | 359 | 359 | OK | [6 empty] | 3600 | [14 empty] | 0 | #REF! | #REF! | 0 | 0 | 1423
| 2025-04-28 | 畠山 |  |  | KARADEPO(ﾄﾚｲA×1枚) | [7 empty] | 1 | A | 60 | 0 | 359 | 359 | OK | [6 empty] | 3600 | [14 empty] | 0 | #REF! | #REF! | 0 | 0 | 1483
| 2025-04-28 | 畠山 |  |  | KARADEPO(ﾄﾚｲA×1枚) | [7 empty] | 1 | A | 60 | 0 | 359 | 359 | OK | [6 empty] | 3600 | [14 empty] | 0 | #REF! | #REF! | 0 | 0 | 1543
| 2025-04-28 | 高橋翔 |  |  | テスト(338.0℃) | - | - | - | - | - | Si | Si小片×2 | 3 | A | 3 | 44 | 338 | 338 | OK | [6 empty] | 224 |  |  | 111.2 | 2.395 | 111.3 | 99.2 | 12.1 | -6443.12 | -4089.51 | -2550.64 | -2377.51 | 2353.61 | 173.13 | 29.78571 | 3.733333 | #REF! | #REF! | 0 | 3.733333 | 1546.733
| 2025-04-28 | 高橋翔 | HL13B5-BT | SiNホト前 | D1B8Z | D1B8Z | - |  |  |  | Si | Si小片×1 | 3 | 3C | 3 | 44 | 338 | 338 | OK | [6 empty] | 224 | 113.5 | OK |  | 2.397 | [10 empty] | 3.733333 | #REF! | #REF! | 3.733333 | 7.466667 | 1550.467
| 2025-04-28 | 高橋翔 | HL13B5-BT | SiNホト前 | D1B90 | D1B90 | - |  |  |  | Si | Si小片×1 | 3 | 3C | 3 | 44 | 338 | 338 | OK | [6 empty] | 224 | 112.4 | OK |  | 2.396 | [10 empty] | 3.733333 | #REF! | #REF! | 7.466667 | 11.2 | 1554.2
| 2025-04-28 | 高橋翔 | HL13B5-BT | SiNホト前 | D1B91 | D1B91 | - |  |  |  | Si | Si小片×1 | 3 | 3C | 3 | 44 | 338 | 338 | OK | [6 empty] | 224 | 113.6 | OK |  | 2.393 | [10 empty] | 3.733333 | #REF! | #REF! | 11.2 | 14.93333 | 1557.933
| 2025-04-28 | 高橋翔 | HL13B5-BT | SiNホト前 | D1B92 | D1B92 | - |  |  |  | Si | Si小片×1 | 3 | 3C | 3 | 44 | 338 | 338 | OK | [6 empty] | 224 | 113.9 | OK |  | 2.393 | [10 empty] | 3.733333 | #REF! | #REF! | 14.93333 | 18.66667 | 1561.667
| 2025-04-28 | 高橋翔 | HL13B5-BT | SiNホト前 | D1AZE | D1AZE | - |  |  |  | Si | Si小片×1 | 3 | 3C | 3 | 44 | 338 | 338 | OK | [6 empty] | 224 | 113.4 | OK |  | 2.395 | [10 empty] | 3.733333 | #REF! | #REF! | 18.66667 | 22.4 | 1565.4
| 2025-04-28 | 有木 | HL13B5-BT | SiNホト前 | D1AZF | D1AZF | - |  |  |  | Si | Si小片×1 | 3 | 3C | 3 | 44 | 338 | 338 | OK | [6 empty] | 224 | 113.7 | OK |  | 2.395 | [10 empty] | 3.733333 | #REF! | #REF! | 22.4 | 26.13333 | 1569.133
| 2025-04-28 | 有木 | HL13B5-BT | SiNホト前 | D1AZG | D1AZG | - |  |  |  | Si | Si小片×1 | 3 | 3C | 3 | 44 | 338 | 338 | OK | [6 empty] | 224 | 95.4 | OK |  | 2.356 | [10 empty] | 3.733333 | #REF! | #REF! | 26.13333 | 29.86667 | 1572.867
| 2025-04-28 | 有木 | HL13B5-BT | SiNホト前 | D1AZH | D1AZH | - |  |  |  | Si | Si小片×1 | 3 | 3C | 3 | 44 | 338 | 338 | OK | [6 empty] | 224 | 113.3 | OK |  | 2.4 | [10 empty] | 3.733333 | #REF! | #REF! | 29.86667 | 33.6 | 1576.6
| 2025-04-28 | 有木 | HL13B5-BT | SiNホト前 | D1B94 | D1B94 | - |  |  |  | Si | Si小片×1 | 3 | 3C | 3 | 44 | 338 | 338 | OK | [6 empty] | 224 | 111.3 | OK |  | 2.393 | [10 empty] | 3.733333 | #REF! | #REF! | 33.6 | 37.33333 | 1580.333
| 2025-04-28 | 有木 | HL13B5-BT | SiNホト前 | D1B95 | D1B95 | - |  |  |  | Si | Si小片×1 | 3 | 3C | 3 | 44 | 338 | 338 | OK | [6 empty] | 224 | 112.2 | OK |  | 2.39 | [10 empty] | 3.733333 | #REF! | #REF! | 37.33333 | 41.06667 | 1584.067
| 2025-04-28 | 有木 | HL13B5-BT | SiNホト前 | D1B96 | D1B96 | - |  |  |  | Si | Si小片×1 | 3 | 3C | 3 | 44 | 338 | 338 | OK | [6 empty] | 224 | 114.6 | OK |  | 2.404 | [10 empty] | 3.733333 | #REF! | #REF! | 41.06667 | 44.8 | 1587.8
| 2025-04-29 | 有木 | HL13B5-BT | SiNホト前 | D1B1J | D1B1J | - |  |  |  | Si | Si小片×1 | 3 | 3C | 3 | 44 | 338 | 338 | OK | [6 empty] | 224 | 113.6 | OK |  | 2.393 | [10 empty] | 3.733333 | #REF! | #REF! | 44.8 | 48.53333 | 1591.533
| 2025-04-29 | 有木 | HL13B5-BT | SiNホト前 | D1B1K | D1B1K | - |  |  |  | Si | Si小片×1 | 3 | 3C | 3 | 44 | 338 | 338 | OK | [6 empty] | 224 | 112.6 | OK |  | 2.387 | [10 empty] | 3.733333 | #REF! | #REF! | 48.53333 | 52.26667 | 1595.267
| 2025-04-29 | 有木 | HL13B5-BT | SiNホト前 | D1B1L | D1B1L | - |  |  |  | Si | Si小片×1 | 3 | 3C | 3 | 44 | 338 | 338 | OK | [6 empty] | 224 | 95.2 | OK |  | 2.358 | [10 empty] | 3.733333 | #REF! | #REF! | 52.26667 | 56 | 1599
| 2025-04-29 | 有木 | HL13B5-BT | SiNホト前 | D1B1M | D1B1M | - |  |  |  | Si | Si小片×1 | 3 | 3C | 3 | 44 | 338 | 338 | OK | [6 empty] | 224 | 113.5 | OK |  | 2.397 | [10 empty] | 3.733333 | #REF! | #REF! | 56 | 59.73333 | 1602.733
| 2025-04-29 | 有木 | HL13BS-BT | SiNホト前 | KA048 | KA048 | - |  |  |  | Si | Si小片×1 | 3 | 3C | 3 | 44 | 338 | 338 | OK | [6 empty] | 224 | 113.1 | OK |  | 2.389 | [10 empty] | 3.733333 | #REF! | #REF! | 59.73333 | 63.46667 | 1606.467
| 2025-04-29 | 有木 | HL13BS-BT | SiNホト前 | KB032 | KB032 | - |  |  |  | Si | Si小片×1 | 3 | 3C | 3 | 44 | 338 | 338 | OK | [6 empty] | 224 | 112.3 | OK |  | 2.388 | [10 empty] | 3.733333 | #REF! | #REF! | 63.46667 | 67.2 | 1610.2
| 2025-04-29 | 有木 | HL13BS-BT | SiNホト前 | KD044 | KD044 | - |  |  |  | Si | Si小片×1 | 3 | 3C | 3 | 44 | 338 | 338 | OK | [6 empty] | 224 | 99 | OK |  | 2.359 | [10 empty] | 3.733333 | #REF! | #REF! | 67.2 | 70.93333 | 1613.933
| 2025-04-29 | 有木 | HL13BS-BT | SiNホト前 | KD045 | KD045 | - |  |  |  | Si | Si小片×1 | 3 | 3C | 3 | 44 | 338 | 338 | OK | [6 empty] | 224 | 96.1 | OK |  | 2.354 | [10 empty] | 3.733333 | #REF! | #REF! | 70.93333 | 74.66667 | 1617.667
| 2025-04-29 | 有木 | HL13BS-BT | SiNホト前 | KC060 | KC060 | - |  |  |  | Si | Si小片×1 | 3 | 3C | 3 | 44 | 338 | 338 | OK | [6 empty] | 224 | 111.5 | OK |  | 2.394 | [10 empty] | 3.733333 | #REF! | #REF! | 74.66667 | 78.4 | 1621.4
| 2025-04-29 | 有木 | HL13BS-BT | SiNホト前 | KC061 | KC061 | - |  |  |  | Si | Si小片×1 | 3 | 3C | 3 | 44 | 338 | 338 | OK | [6 empty] | 224 | 112.5 | OK |  | 2.388 | [10 empty] | 3.733333 | #REF! | #REF! | 78.4 | 82.13333 | 1625.133
| 2025-04-29 | 有木 | HL13BS-BT | SiNホト前 | KC062 | KC062 | - |  |  |  | Si | Si小片×1 | 3 | 3C | 3 | 44 | 338 | 338 | OK | [6 empty] | 224 | 96.6 | OK |  | 2.359 | [10 empty] | 3.733333 | #REF! | #REF! | 82.13333 | 85.86667 | 1628.867
| 2025-04-29 | 有木 | HL13BS-BT | SiNホト前 | KC063 | KC063 | - |  |  |  | Si | Si小片×1 | 3 | 3C | 3 | 44 | 338 | 338 | OK | [6 empty] | 224 | 112.7 | OK |  | 2.391 | [10 empty] | 3.733333 | #REF! | #REF! | 85.86667 | 89.6 | 1632.6
| 2025-04-29 | 高橋翔 | HL13B5-BT | SiNホト前 | D1B85 | D1B85 | - |  |  |  | Si | Si小片×1 | 3 | 3C | 3 | 44 | 338 | 338 | OK | [6 empty] | 224 | 112 | OK |  | 2.392 | [10 empty] | 3.733333 | #REF! | #REF! | 89.6 | 93.33333 | 1636.333
| 2025-04-29 | 高橋翔 | HL13B5-BT | SiNホト前 | D1B86 | D1B86 | - |  |  |  | Si | Si小片×1 | 3 | 3C | 3 | 44 | 338 | 338 | OK | [6 empty] | 224 | 113 | OK |  | 2.389 | [10 empty] | 3.733333 | #REF! | #REF! | 93.33333 | 97.06667 | 1640.067
| 2025-04-29 | 高橋翔 | HL13B5-BT | SiNホト前 | D1B87 | D1B87 | - |  |  |  | Si | Si小片×1 | 3 | 3C | 3 | 44 | 338 | 338 | OK | [6 empty] | 224 | 113.4 | OK |  | 2.388 | [10 empty] | 3.733333 | #REF! | #REF! | 97.06667 | 100.8 | 1643.8
| 2025-04-29 | 高橋翔 | HL13B5-BT | SiNホト前 | D1B88 | D1B88 | - |  |  |  | Si | Si小片×1 | 3 | 3C | 3 | 44 | 338 | 338 | OK | [6 empty] | 224 | 114.4 | OK |  | 2.39 | [10 empty] | 3.733333 | #REF! | #REF! | 100.8 | 104.5333 | 1647.533
| 2025-04-29 | 高橋翔 | HL13B5-BT | SiNホト前 | D1B8R | D1B8R | - |  |  |  | Si | Si小片×1 | 3 | 3C | 3 | 44 | 338 | 338 | OK | [6 empty] | 224 | 98.3 | OK |  | 2.355 | [10 empty] | 3.733333 | #REF! | #REF! | 104.5333 | 108.2667 | 1651.267
| 2025-04-29 | 高橋翔 | HL13B5-BT | SiNホト前 | D1B8T | D1B8T | - |  |  |  | Si | Si小片×1 | 3 | 3C | 3 | 44 | 338 | 338 | OK | [6 empty] | 224 | 97.7 | OK |  | 2.354 | [10 empty] | 3.733333 | #REF! | #REF! | 108.2667 | 112 | 1655
| 2025-04-29 | 高橋翔 | HL13B5-BT | SiNホト前 | D1B8T | D1B8T | - |  |  |  | Si | Si小片×1 | 3 | 3C | 3 | 44 | 338 | 338 | OK | [6 empty] | 224 | 114.2 | OK |  | 2.397 | [10 empty] | 3.733333 | #REF! | #REF! | 112 | 115.7333 | 1658.733
| 2025-04-29 | 高橋翔 | HL13B8-BT | SiNホト前 | NS366 | NS366 | - |  |  |  | Si | Si小片×1 | 3 | 3C | 3 | 44 | 338 | 338 | OK | [6 empty] | 224 | 114.4 | OK |  | 2.394 | [10 empty] | 3.733333 | #REF! | #REF! | 115.7333 | 119.4667 | 1662.467
| 2025-04-29 | 高橋翔 | HL13B8-BT | SiNホト前 | NS367 | NS367 | - |  |  |  | Si | Si小片×1 | 3 | 3C | 3 | 44 | 338 | 338 | OK | [6 empty] | 224 | 98.7 | OK |  | 2.361 | [10 empty] | 3.733333 | #REF! | #REF! | 119.4667 | 123.2 | 1666.2
| 2025-04-29 | 高橋翔 | HL13B8-BT | SiNホト前 | NS368 | NS368 | - |  |  |  | Si | Si小片×1 | 3 | 3C | 3 | 44 | 338 | 338 | OK | [6 empty] | 224 | 97 | OK |  | 2.355 | [10 empty] | 3.733333 | #REF! | #REF! | 123.2 | 126.9333 | 1669.933
| 2025-04-29 | 高橋翔 | HL13B8-BT | SiNホト前 | NS369 | NS369 | - |  |  |  | Si | Si小片×1 | 3 | 3C | 3 | 44 | 338 | 338 | OK | [6 empty] | 224 | 113.5 | OK |  | 2.395 | [10 empty] | 3.733333 | #REF! | #REF! | 126.9333 | 130.6667 | 1673.667
| 2025-04-29 | 高橋翔 | HL13B5-BT | SiNホト前 | D1B8V | D1B8V | - |  |  |  | Si | Si小片×1 | 3 | 3C | 3 | 44 | 338 | 338 | OK | [6 empty] | 224 | 113.7 | OK |  | 2.389 | [10 empty] | 3.733333 | #REF! | #REF! | 130.6667 | 134.4 | 1677.4
| 2025-04-29 | 高橋翔 | HL13B5-BT | SiNホト前 | D1B8X | D1B8X | - |  |  |  | Si | Si小片×1 | 3 | 3C | 3 | 44 | 338 | 338 | OK | [6 empty] | 224 | 99.9 | OK |  | 2.36 | [10 empty] | 3.733333 | #REF! | #REF! | 134.4 | 138.1333 | 1681.133
| 2025-04-29 | 高橋翔 | HL13B5-BT | SiNホト前 | D1B8Y | D1B8Y | - |  |  |  | Si | Si小片×1 | 3 | 3C | 3 | 44 | 338 | 338 | OK | [6 empty] | 224 | 98 | OK |  | 2.357 | [10 empty] | 3.733333 | #REF! | #REF! | 138.1333 | 141.8667 | 1684.867
| 2025-04-29 | 高橋翔 | HL13B5-BT | SiNホト前 | D1B0U | D1B0U | - |  |  |  | Si | Si小片×1 | 3 | 3C | 3 | 44 | 338 | 338 | OK | [6 empty] | 224 | 112.7 | OK |  | 2.396 | [10 empty] | 3.733333 | #REF! | #REF! | 141.8667 | 145.6 | 1688.6
| 2025-04-29 | 高橋翔 | HL13B5-BT | SiNホト前 | D1B0V | D1B0V | - |  |  |  | Si | Si小片×1 | 3 | 3C | 3 | 44 | 338 | 338 | OK | [6 empty] | 224 | 113.4 | OK |  | 2.395 | [10 empty] | 3.733333 | #REF! | #REF! | 145.6 | 149.3333 | 1692.333
| 2025-04-29 | 高橋翔 | HL13B5-BT | SiNホト前 | D1B0W | D1B0W | - |  |  |  | Si | Si小片×1 | 3 | 3C | 3 | 44 | 338 | 338 | OK | [6 empty] | 224 | 96.8 | OK |  | 2.356 | [10 empty] | 3.733333 | #REF! | #REF! | 149.3333 | 153.0667 | 1696.067
| 2025-04-29 | 高橋翔 | HL13B5-BT | SiNホト前 | D1B0X | D1B0X | - |  |  |  | Si | Si小片×1 | 3 | 3C | 3 | 44 | 338 | 338 | OK | [6 empty] | 224 | 99 | OK |  | 2.354 | [10 empty] | 3.733333 | #REF! | #REF! | 153.0667 | 156.8 | 1699.8
| 2025-04-30 | 有木 | HL13B8-BT | SiNホト前 | NS371 | NS371 | - |  |  |  | Si | Si小片×1 | 3 | 3C | 3 | 44 | 338 | 338 | OK | [6 empty] | 224 | 111.4 | OK |  | 2.387 | [10 empty] | 3.733333 | #REF! | #REF! | 156.8 | 160.5333 | 1703.533
| 2025-04-30 | 有木 | HL13B8-BT | SiNホト前 | NS372 | NS372 | - |  |  |  | Si | Si小片×1 | 3 | 3C | 3 | 44 | 338 | 338 | OK | [6 empty] | 224 | 111.1 | OK |  | 2.384 | [10 empty] | 3.733333 | #REF! | #REF! | 160.5333 | 164.2667 | 1707.267
| 2025-04-30 | 有木 | HL13B8-BT | SiNホト前 | NS373 | NS373 | - |  |  |  | Si | Si小片×1 | 3 | 3C | 3 | 44 | 338 | 338 | OK | [6 empty] | 224 | 112.4 | OK |  | 2.397 | [10 empty] | 3.733333 | #REF! | #REF! | 164.2667 | 168 | 1711
| 2025-04-30 | 太田 | HL13B8-BT | SiNホト前 | NV320 | NV320 | - |  |  |  | Si | Si小片×1 | 3 | 3C | 3 | 44 | 338 | 338 | OK | [6 empty] | 224 | 110.8 | OK |  | 2.382 | [10 empty] | 3.733333 | #REF! | #REF! | 168 | 171.7333 | 1714.733
| 2025-04-30 | 太田 | HL13B8-BT | SiNホト前 | NV321 | NV321 | - |  |  |  | Si | Si小片×1 | 3 | 3C | 3 | 44 | 338 | 338 | OK | [6 empty] | 224 | 112.3 | OK |  | 2.389 | [10 empty] | 3.733333 | #REF! | #REF! | 171.7333 | 175.4667 | 1718.467
| 2025-04-30 | 高橋翔 | HL13B8-BT | SiNホト前 | NV323 | NV323 | - |  |  |  | Si | Si小片×1 | 3 | 3C | 3 | 44 | 338 | 338 | OK | [6 empty] | 224 | 111.1 | OK |  | 2.392 | [10 empty] | 3.733333 | #REF! | #REF! | 175.4667 | 179.2 | 1722.2
| 2025-04-30 | 高橋翔 | HL13B8-BT | SiNホト前 | NV316 | NV316 | - |  |  |  | Si | Si小片×1 | 3 | 3C | 3 | 44 | 338 | 338 | OK | [6 empty] | 224 | 113.8 | OK |  | 2.383 | [10 empty] | 3.733333 | #REF! | #REF! | 179.2 | 182.9333 | 1725.933
| 2025-04-30 | 高橋翔 | HL13B8-BT | SiNホト前 | NV317 | NV317 | - |  |  |  | Si | Si小片×1 | 3 | 3C | 3 | 44 | 338 | 338 | OK | [6 empty] | 224 | 96.8 | OK |  | 2.35 | [10 empty] | 3.733333 | #REF! | #REF! | 182.9333 | 186.6667 | 1729.667
| 2025-04-30 | 高橋翔 | HL13B8-BT | SiNホト前 | NV318 | NV318 | - |  |  |  | Si | Si小片×1 | 3 | 3C | 3 | 44 | 338 | 338 | OK | [6 empty] | 224 | 111.8 | OK |  | 2.387 | [10 empty] | 3.733333 | #REF! | #REF! | 186.6667 | 190.4 | 1733.4
| 2025-04-30 | 畠山 |  |  | SiH4ﾎﾞﾝﾍﾞ切り替え(R⇒L)/空流し | [20 empty] | 0 | [6 empty] | 0 |  |  |  |  | 0 | 0 | #DIV/0! | 3.733333 | #REF! | #REF! | 186.6667 | 190.4 | 1733.4
| 2025-04-30 | 高橋翔 | HL13B8-BT | SiNホト前 | NV319 | NV319 | - |  |  |  | Si | Si小片×1 | 3 | 3C | 3 | 44 | 338 | 338 | OK | [6 empty] | 224 | 110.7 | OK |  | 2.391 | [10 empty] | 3.733333 | #REF! | #REF! | 190.4 | 194.1333 | 1737.133
| 2025-05-01 | 高橋翔 | HL13B8-BT | SiNホト前 | NS374 | NS374 | - |  |  |  | Si | Si小片×1 | 3 | 3C | 3 | 44 | 338 | 338 | OK | [6 empty] | 224 | 112.9 | OK |  | 2.384 | [10 empty] | 3.733333 | #REF! | #REF! | 194.1333 | 197.8667 | 1740.867
| 2025-05-01 | 高橋翔 | HL13B8-BT | SiNホト前 | NS375 | NS375 | - |  |  |  | Si | Si小片×1 | 3 | 3C | 3 | 44 | 338 | 338 | OK | [6 empty] | 224 | 112.3 | OK |  | 2.385 | [10 empty] | 3.733333 | #REF! | #REF! | 197.8667 | 201.6 | 1744.6
| 2025-05-01 | 高橋翔 | HL13B8-BT | SiNホト前 | NS376 | NS376 | - |  |  |  | Si | Si小片×1 | 3 | 3C | 3 | 44 | 338 | 338 | OK | [6 empty] | 224 | 113.1 | OK |  | 2.386 | [10 empty] | 3.733333 | #REF! | #REF! | 201.6 | 205.3333 | 1748.333
| 2025-05-01 | 高橋翔 | HL13B8-BT | SiNホト前 | NS377 | NS377 | - |  |  |  | Si | Si小片×1 | 3 | 3C | 3 | 44 | 338 | 338 | OK | [6 empty] | 224 | 112.7 | OK |  | 2.384 | [10 empty] | 3.733333 | #REF! | #REF! | 205.3333 | 209.0667 | 1752.067
| 2025-05-01 | 高橋翔 | HL13B8-BT | SiNホト前 | NS379 | NS379 | - |  |  |  | Si | Si小片×1 | 3 | 3C | 3 | 44 | 338 | 338 | OK | [6 empty] | 224 | 111.5 | OK |  | 2.384 | [10 empty] | 3.733333 | #REF! | #REF! | 209.0667 | 212.8 | 1755.8
| 2025-05-01 | 高橋翔 | HL13B8-BT | SiNホト前 | NS380 | NS380 | - |  |  |  | Si | Si小片×1 | 3 | 3C | 3 | 44 | 338 | 338 | OK | [6 empty] | 224 | 110.8 | OK |  | 2.383 | [10 empty] | 3.733333 | #REF! | #REF! | 212.8 | 216.5333 | 1759.533
| 2025-05-01 | 高橋翔 | HL13B8-BT | SiNホト前 | NS381 | NS381 | - |  |  |  | Si | Si小片×1 | 3 | 3C | 3 | 44 | 338 | 338 | OK | [6 empty] | 224 | 97.6 | OK |  | 2.357 | [10 empty] | 3.733333 | #REF! | #REF! | 216.5333 | 220.2667 | 1763.267
| 2025-05-02 | 有木 | HL13B5-BT | SiNホト前 | DEA6B | DEA6B | - |  |  |  | Si | Si小片×1 | 3 | 3C | 3 | 44 | 338 | 338 | OK | [6 empty] | 224 | 111.9 | OK |  | 2.383 | [10 empty] | 3.733333 | #REF! | #REF! | 220.2667 | 224 | 1767
| 2025-05-02 | 有木 | HL13B5-BT | SiNホト前 | DEA6C | DEA6C | - |  |  |  | Si | Si小片×1 | 3 | 3C | 3 | 44 | 338 | 338 | OK | [6 empty] | 224 | 95.2 | OK |  | 2.35 | [10 empty] | 3.733333 | #REF! | #REF! | 224 | 227.7333 | 1770.733
| 2025-05-02 | 有木 | HL13B5-BT | SiNホト前 | DEA6D | DEA6D | - |  |  |  | Si | Si小片×1 | 3 | 3C | 3 | 44 | 338 | 338 | OK | [6 empty] | 224 | 111.7 | OK |  | 2.386 | [10 empty] | 3.733333 | #REF! | #REF! | 227.7333 | 231.4667 | 1774.467
| 2025-05-02 | 有木 | HL13B5-BT | SiNホト前 | DEA6F | DEA6F | - |  |  |  | Si | Si小片×1 | 3 | 3C | 3 | 44 | 338 | 338 | OK | [6 empty] | 224 | 111.3 | OK |  | 2.397 | [10 empty] | 3.733333 | #REF! | #REF! | 231.4667 | 235.2 | 1778.2
| 2025-05-02 | 有木 | HL13B5-BT | SiNホト前 | DEA6G | DEA6G | - |  |  |  | Si | Si小片×1 | 3 | 3C | 3 | 44 | 338 | 338 | OK | [6 empty] | 224 | 112.6 | OK |  | 2.386 | [10 empty] | 3.733333 | #REF! | #REF! | 235.2 | 238.9333 | 1781.933
| 2025-05-02 | 有木 | HL13B5-BT | SiNホト前 | DEA6H | DEA6H | - |  |  |  | Si | Si小片×1 | 3 | 3C | 3 | 44 | 338 | 338 | OK | [6 empty] | 224 | 112.5 | OK |  | 2.386 | [10 empty] | 3.733333 | #REF! | #REF! | 238.9333 | 242.6667 | 1785.667
| 2025-05-02 | 清水 |  |  | チャンバークリーニング | [7 empty] | 38 | ｱﾙﾐﾅ | 129 | 0 | 200 | 200 | OK | [10 empty] | : | [10 empty] | 0 | #REF! | #REF! | 0 | 0 | 1785.667 | クリーニング129分 LOAD：75%→73%、PHASE：15%→15%
| 2025-05-02 | 檜山 |  |  | チャンバークリーニング | [7 empty] | 38 | ｱﾙﾐﾅ | 129 | 0 | 200 | 200 | OK | [21 empty] | 0 | #REF! | #REF! | 0 | 0 | 1785.667 | クリーニング129分 LOAD：73%→65%、PHASE：15%→15%
| 2025-05-02 | 檜山 |  |  | 空焼き/3C | [7 empty] | 6 | 3C | 30 | 0 | 359 | 359 | OK | [21 empty] | 0 | #REF! | #REF! | 0 | 0 | 1785.667
| 2025-05-02 | 檜山 |  |  | KARADEPO(ﾄﾚｲ3C×1枚) | [7 empty] | 1 | 3C | 60 | 0 | 359 | 359 | OK | [6 empty] | 3600 | [14 empty] | 0 | #REF! | #REF! | 0 | 0 | 1845.667
| 2025-05-02 | 檜山 |  |  | 空焼き/2A | [7 empty] | 6 | A | 30 | 0 | 359 | 359 | OK | [21 empty] | 0 | #REF! | #REF! | 0 | 0 | 1845.667
| 2025-05-02 | 檜山 |  |  | KARADEPO(ﾄﾚｲA×1枚) | [7 empty] | 1 | A | 60 | 0 | 359 | 359 | OK | [6 empty] | 3600 | [14 empty] | 0 | #REF! | #REF! | 0 | 0 | 1905.667
| 2025-05-02 | 久保木 |  |  | KARADEPO(ﾄﾚｲA×1枚) | [7 empty] | 1 | A | 60 | 0 | 359 | 359 | OK | [6 empty] | 3600 | [14 empty] | 0 | #REF! | #REF! | 0 | 0 | 1965.667
| 2025-05-02 | 久保木 |  |  | KARADEPO(ﾄﾚｲA×1枚) | [7 empty] | 1 | A | 60 | 0 | 359 | 359 | OK | [6 empty] | 3600 | [14 empty] | 0 | #REF! | #REF! | 0 | 0 | 2025.667
| 2025-05-02 | 久保木 |  |  | KARADEPO(ﾄﾚｲA×1枚) | [7 empty] | 1 | A | 60 | 0 | 359 | 359 | OK | [6 empty] | 3600 | [14 empty] | 0 | #REF! | #REF! | 0 | 0 | 2085.667
| 2025-05-02 | 久保木 |  |  | テスト(338.0℃) | - | - | - | - | - | Si | Si小片×2 | 3 | A | 3 | 44 | 338 | 338 | OK | [6 empty] | 224 |  |  | 110.8 | 2.3828 | 111.5 | 99.1 | 12.4 | -3508.458 | -2864.324 | -1491.616 | -911.718 | 644.134 | 579.898 | 29.67857 | 3.733333 | #REF! | #REF! | 0 | 3.733333 | 2089.4
| 2025-05-03 | 久保木 | HL13B8-BT | SiNホト前 | NS382 | NS382 | - |  |  |  | Si | Si小片×1 | 3 | 3C | 3 | 44 | 338 | 338 | [7 empty] | 224 | 110.7 | OK |  | 2.3912 | [10 empty] | 3.733333 | #REF! | #REF! | 3.733333 | 7.466667 | 2093.133
| 2025-05-03 | 久保木 | HL13B8-BT | SiNホト前 | NS383 | NS383 | - |  |  |  | Si | Si小片×1 | 3 | 3C | 3 | 44 | 338 | 338 | [7 empty] | 224 | 111.4 | OK |  | 2.391 | [10 empty] | 3.733333 | #REF! | #REF! | 7.466667 | 11.2 | 2096.867
| 2025-05-03 | 久保木 | HL13B8-BT | SiNホト前 | NS384 | NS384 | - |  |  |  | Si | Si小片×1 | 3 | 3C | 3 | 44 | 338 | 338 | [7 empty] | 224 | 95.1 | OK |  | 2.3509 | [10 empty] | 3.733333 | #REF! | #REF! | 11.2 | 14.93333 | 2100.6
| 2025-05-03 | 久保木 | HL13B8-BT | SiNホト前 | NS386 | NS386 | - |  |  |  | Si | Si小片×1 | 3 | 3C | 3 | 44 | 338 | 338 | [7 empty] | 224 | 110.2 | OK |  | 2.3945 | [10 empty] | 3.733333 | #REF! | #REF! | 14.93333 | 18.66667 | 2104.333
| 2025-05-03 | 久保木 | HL13B8-BT | SiNホト前 | NU462 | NU462 | - |  |  |  | Si | Si小片×1 | 3 | 3C | 3 | 44 | 338 | 338 | [7 empty] | 224 | 111.4 | OK |  | 2.3889 | [10 empty] | 3.733333 | #REF! | #REF! | 18.66667 | 22.4 | 2108.067
| 2025-05-03 | 久保木 | HL13B8-BT | SiNホト前 | NU464 | NU464 | - |  |  |  | Si | Si小片×1 | 3 | 3C | 3 | 44 | 338 | 338 | [7 empty] | 224 | 95.8 | OK |  | 2.3486 | [10 empty] | 3.733333 | #REF! | #REF! | 22.4 | 26.13333 | 2111.8
| 2025-05-03 | 久保木 | HL13B8-BT | SiNホト前 | NU465 | NU465 | - |  |  |  | Si | Si小片×1 | 3 | 3C | 3 | 44 | 338 | 338 | [7 empty] | 224 | 111.9 | OK |  | 2.3984 | [10 empty] | 3.733333 | #REF! | #REF! | 26.13333 | 29.86667 | 2115.533
| 2025-05-03 | 久保木 | HL13B8-BT | SiNホト前 | NV329 | NV329 | - |  |  |  | Si | Si小片×1 | 3 | 3C | 3 | 44 | 338 | 338 | [7 empty] | 224 | 95.9 | OK |  | 2.3028 | [10 empty] | 3.733333 | #REF! | #REF! | 29.86667 | 33.6 | 2119.267
| 2025-05-03 | 久保木 | HL13B8-BT | SiNホト前 | NV330 | NV330 | - |  |  |  | Si | Si小片×1 | 3 | 3C | 3 | 44 | 338 | 338 | [7 empty] | 224 | 112 | OK |  | 2.3935 | [10 empty] | 3.733333 | #REF! | #REF! | 33.6 | 37.33333 | 2123
| 2025-05-03 | 久保木 | HL13B8-BT | SiNホト前 | NV332 | NV332 | - |  |  |  | Si | Si小片×1 | 3 | 3C | 3 | 44 | 338 | 338 | [7 empty] | 224 | 96.3 | OK |  | 2.3523 | [10 empty] | 3.733333 | #REF! | #REF! | 37.33333 | 41.06667 | 2126.733
| 2025-05-03 | 久保木 | HL13B8-BT | SiNホト前 | NT398 | NT398 | - |  |  |  | Si | Si小片×1 | 3 | 3C | 3 | 44 | 338 | 338 | [7 empty] | 224 | 112,6 | OK |  | 2.391 | [10 empty] | 3.733333 | #REF! | #REF! | 41.06667 | 44.8 | 2130.467
| 2025-05-03 | 渡部 | HL13B8-BT | SiNホト前 | NT399 | NT399 | - |  |  |  | Si | Si小片×1 | 3 | 3C | 3 | 44 | 338 | 338 | [7 empty] | 224 | 113.6 | OK |  | 2.392 | [10 empty] | 3.733333 | #REF! | #REF! | 44.8 | 48.53333 | 2134.2
| 2025-05-03 | 渡部 | HL13B8-BT | SiNホト前 | NT400 | NT400 | - |  |  |  | Si | Si小片×1 | 3 | 3C | 3 | 44 | 338 | 338 | [7 empty] | 224 | 112.6 | OK |  | 2.406 | [10 empty] | 3.733333 | #REF! | #REF! | 48.53333 | 52.26667 | 2137.933
| 2025-05-03 | 渡部 | HL13B8-BT | SiNホト前 | NT401 | NT401 | - |  |  |  | Si | Si小片×1 | 3 | 3C | 3 | 44 | 338 | 338 | [7 empty] | 224 | 97.2 | OK |  | 2.367 | [10 empty] | 3.733333 | #REF! | #REF! | 52.26667 | 56 | 2141.667
| 2025-05-03 | 渡部 | HL13B8-BT | SiNホト前 | NT402 | NT402 | - |  |  |  | Si | Si小片×1 | 3 | 3C | 3 | 44 | 338 | 338 | [7 empty] | 224 | 112.3 | OK |  | 2.397 | [10 empty] | 3.733333 | #REF! | #REF! | 56 | 59.73333 | 2145.4
| 2025-05-03 | 渡部 | HL13B8-BT | SiNホト前 | NT417 | NT417 | - |  |  |  | Si | Si小片×1 | 3 | 3C | 3 | 44 | 338 | 338 | [7 empty] | 224 | 97.2 | OK |  | 2.357 | [10 empty] | 3.733333 | #REF! | #REF! | 59.73333 | 63.46667 | 2149.133
| 2025-05-03 | 渡部 | HL13B8-BT | SiNホト前 | NT418 | NT418 | - |  |  |  | Si | Si小片×1 | 3 | 3C | 3 | 44 | 338 | 338 | [7 empty] | 224 | 111.6 | OK |  | 2.396 | [10 empty] | 3.733333 | #REF! | #REF! | 63.46667 | 67.2 | 2152.867
| 2025-05-03 | 渡部 | HL13B8-BT | SiNホト前 | NT419 | NT419 | - |  |  |  | Si | Si小片×1 | 3 | 3C | 3 | 44 | 338 | 338 | [7 empty] | 224 | 112.6 | OK |  | 2.39 | [10 empty] | 3.733333 | #REF! | #REF! | 67.2 | 70.93333 | 2156.6
| 2025-05-03 | 渡部 | HL13B8-BT | SiNホト前 | NV333 | NV333 | - |  |  |  | Si | Si小片×1 | 3 | 3C | 3 | 44 | 338 | 338 | [7 empty] | 224 | 112.3 | OK |  | 2.399 | [10 empty] | 3.733333 | #REF! | #REF! | 70.93333 | 74.66667 | 2160.333
| 2025-05-03 | 渡部 | HL13B8-BT | SiNホト前 | NV334 | NV334 | - |  |  |  | Si | Si小片×1 | 3 | 3C | 3 | 44 | 338 | 338 | [7 empty] | 224 | 112.1 | OK |  | 2.387 | [10 empty] | 3.733333 | #REF! | #REF! | 74.66667 | 78.4 | 2164.067
| 2025-05-03 | 渡部 | HL13B8-BT | SiNホト前 | NV335 | NV335 | - |  |  |  | Si | Si小片×1 | 3 | 3C | 3 | 44 | 338 | 338 | [7 empty] | 224 | 112.6 | OK |  | 2.397 | [10 empty] | 3.733333 | #REF! | #REF! | 78.4 | 82.13333 | 2167.8
| 2025-05-03 | 渡部 | HL13B8-BT | SiNホト前 | NV336 | NV336 | - |  |  |  | Si | Si小片×1 | 3 | 3C | 3 | 44 | 338 | 338 | [7 empty] | 224 | 96.5 | OK |  | 2.356 | [10 empty] | 3.733333 | #REF! | #REF! | 82.13333 | 85.86667 | 2171.533
| 2025-05-03 | 久保木 | HL13B5-BT | SiNホト前 | D1B9K | D1B9K | - |  |  |  | Si | Si小片×1 | 3 | 3C | 3 | 44 | 338 | 338 | [7 empty] | 224 | 113.2 | OK |  | 2.3899 | [10 empty] | 3.733333 | #REF! | #REF! | 85.86667 | 89.6 | 2175.267
| 2025-05-03 | 久保木 | HL13B5-BT | SiNホト前 | Ｄ1Ｂ9L | D1B9L | - |  |  |  | Si | Si小片×1 | 3 | 3C | 3 | 44 | 338 | 338 | [7 empty] | 224 | 111.7 | OK |  | 2.3838 | [10 empty] | 3.733333 | #REF! | #REF! | 89.6 | 93.33333 | 2179
| 2025-05-03 | 久保木 | HL13B5-BT | SiNホト前 | D1B9N | D1B9N | - |  |  |  | Si | Si小片×1 | 3 | 3C | 3 | 44 | 338 | 338 | [7 empty] | 224 | 112.5 | OK |  | 2.3841 | [10 empty] | 3.733333 | #REF! | #REF! | 93.33333 | 97.06667 | 2182.733
| 2025-05-03 | 久保木 | HL13B8-BT | SiNホト前 | NT420 | NT420 | - |  |  |  | Si | Si小片×1 | 3 | 3C | 3 | 44 | 338 | 338 | [7 empty] | 224 | 112.9 | OK |  | 2.387 | [10 empty] | 3.733333 | #REF! | #REF! | 97.06667 | 100.8 | 2186.467
| 2025-05-03 | 久保木 | HL13B8-BT | SiNホト前 | NT421 | NT421 | - |  |  |  | Si | Si小片×1 | 3 | 3C | 3 | 44 | 338 | 338 | [7 empty] | 224 | 96.7 | OK |  | 2.352 | [10 empty] | 3.733333 | #REF! | #REF! | 100.8 | 104.5333 | 2190.2
| 2025-05-03 | 久保木 | HL13B8-BT | SiNホト前 | NT422 | NT422 | - |  |  |  | Si | Si小片×1 | 3 | 3C | 3 | 44 | 338 | 338 | [7 empty] | 224 | 96.4 | OK |  | 2.3501 | [10 empty] | 3.733333 | #REF! | #REF! | 104.5333 | 108.2667 | 2193.933
| 2025-05-03 | 久保木 | HL13B8-BT | SiNホト前 | NT423 | NT423 | - |  |  |  | Si | Si小片×1 | 3 | 3C | 3 | 44 | 338 | 338 | [7 empty] | 224 | 112.3 | OK |  | 2.3897 | [10 empty] | 3.733333 | #REF! | #REF! | 108.2667 | 112 | 2197.667
| 2025-05-03 | 久保木 | HL13B5-BT | SiNホト前 | D1B9U | D1B9U | - |  |  |  | Si | Si小片×1 | 3 | 3C | 3 | 44 | 338 | 338 | [7 empty] | 224 | 97.2 | OK |  | 2.3495 | [10 empty] | 3.733333 | #REF! | #REF! | 112 | 115.7333 | 2201.4
| 2025-05-03 | 久保木 | HL13B5-BT | SiNホト前 | D1B9V | D1B9V | - |  |  |  | Si | Si小片×1 | 3 | 3C | 3 | 44 | 338 | 338 | [7 empty] | 224 | 112.6 | OK |  | 2.3824 | [10 empty] | 3.733333 | #REF! | #REF! | 115.7333 | 119.4667 | 2205.133
| 2025-05-03 | 久保木 | HL13B5-BT | SiNホト前 | D1B9W | D1B9W | - |  |  |  | Si | Si小片×1 | 3 | 3C | 3 | 44 | 338 | 338 | [7 empty] | 224 | 96.1 | OK |  | 2.3548 | [10 empty] | 3.733333 | #REF! | #REF! | 119.4667 | 123.2 | 2208.867
| 2025-05-03 | 久保木 | HL13B5-BT | SiNホト前 | DEA6J | DEA6J | - |  |  |  | Si | Si小片×1 | 3 | 3C | 3 | 44 | 338 | 338 | [7 empty] | 224 | 113 | OK |  | 2.3863 | [10 empty] | 3.733333 | #REF! | #REF! | 123.2 | 126.9333 | 2212.6
| 2025-05-03 | 久保木 | HL13B5-BT | SiNホト前 | DEA6K | DEA6K | - |  |  |  | Si | Si小片×1 | 3 | 3C | 3 | 44 | 338 | 338 | [7 empty] | 224 | 112.9 | OK |  | 2.408 | [10 empty] | 3.733333 | #REF! | #REF! | 126.9333 | 130.6667 | 2216.333
| 2025-05-03 | 久保木 | HL13B5-BT | SiNホト前 | DEA6L | DEA6L | - |  |  |  | Si | Si小片×1 | 3 | 3C | 3 | 44 | 338 | 338 | [7 empty] | 224 | 97.1 | OK |  | 2.3492 | [10 empty] | 3.733333 | #REF! | #REF! | 130.6667 | 134.4 | 2220.067
| 2025-05-03 | 久保木 | HL13B5-BT | SiNホト前 | DEA6M | DEA6M | - |  |  |  | Si | Si小片×1 | 3 | 3C | 3 | 44 | 338 | 338 | [7 empty] | 224 | 113.4 | OK |  | 2.3945 | [10 empty] | 3.733333 | #REF! | #REF! | 134.4 | 138.1333 | 2223.8
| 2025-05-04 | 渡部 | HL13B8-BT | SiNホト前 | D1B97 | D1B97 | - |  |  |  | Si | Si小片×1 | 3 | 3C | 3 | 44 | 338 | 338 | [7 empty] | 224 | 113.1 | OK |  | 2.383 | [10 empty] | 3.733333 | #REF! | #REF! | 138.1333 | 141.8667 | 2227.533
| 2025-05-04 | 渡部 | HL13B8-BT | SiNホト前 | D1B98 | D1B98 | - |  |  |  | Si | Si小片×1 | 3 | 3C | 3 | 44 | 338 | 338 | [7 empty] | 224 | 112.4 | OK |  | 2.384 | [10 empty] | 3.733333 | #REF! | #REF! | 141.8667 | 145.6 | 2231.267
| 2025-05-04 | 渡部 | HL13B8-BT | SiNホト前 | D1B9A | D1B9A | - |  |  |  | Si | Si小片×1 | 3 | 3C | 3 | 44 | 338 | 338 | [7 empty] | 224 | 112.4 | OK |  | 2.383 | [10 empty] | 3.733333 | #REF! | #REF! | 145.6 | 149.3333 | 2235
| 2025-05-04 | 渡部 | HL13B8-BT | SiNホト前 | DEA70 | DEA70 | - |  |  |  | Si | Si小片×1 | 3 | 3C | 3 | 44 | 338 | 338 | [7 empty] | 224 | 113.1 | OK |  | 2.384 | [10 empty] | 3.733333 | #REF! | #REF! | 149.3333 | 153.0667 | 2238.733
| 2025-05-04 | 渡部 | HL13B8-BT | SiNホト前 | DEA71 | DEA71 | - |  |  |  | Si | Si小片×1 | 3 | 3C | 3 | 44 | 338 | 338 | [7 empty] | 224 | 113.1 | OK |  | 2.387 | [10 empty] | 3.733333 | #REF! | #REF! | 153.0667 | 156.8 | 2242.467
| 2025-05-04 | 渡部 | HL13B8-BT | SiNホト前 | DEA72 | DEA72 | - |  |  |  | Si | Si小片×1 | 3 | 3C | 3 | 44 | 338 | 338 | [7 empty] | 224 | 113.6 | OK |  | 2.385 | [10 empty] | 3.733333 | #REF! | #REF! | 156.8 | 160.5333 | 2246.2
| 2025-05-04 | 久保木 | HL13B5-BT | SiNホト前 | DEA73 | DEA73 | - |  |  |  | Si | Si小片×1 | 3 | 3C | 3 | 44 | 338 | 338 | [7 empty] | 224 | 112.2 | OK |  | 2.3831 | [10 empty] | 3.733333 | #REF! | #REF! | 160.5333 | 164.2667 | 2249.933
| 2025-05-04 | 久保木 | HL13B5-BT | SiNホト前 | DEA74 | DEA74 | - |  |  |  | Si | Si小片×1 | 3 | 3C | 3 | 44 | 338 | 338 | [7 empty] | 224 | 112.7 | OK |  | 2.38 | [10 empty] | 3.733333 | #REF! | #REF! | 164.2667 | 168 | 2253.667
| 2025-05-04 | 久保木 | HL13B5-BT | SiNホト前 | DEA75 | DEA75 | - |  |  |  | Si | Si小片×1 | 3 | 3C | 3 | 44 | 338 | 338 | [7 empty] | 224 | 113 | OK |  | 2.3889 | [10 empty] | 3.733333 | #REF! | #REF! | 168 | 171.7333 | 2257.4
| 2025-05-04 | 久保木 | HL13B5-BT | SiNホト前 | DEA76 | DEA76 | - |  |  |  | Si | Si小片×1 | 3 | 3C | 3 | 44 | 338 | 338 | [7 empty] | 224 | 114 | OK |  | 2.3939 | [10 empty] | 3.733333 | #REF! | #REF! | 171.7333 | 175.4667 | 2261.133
| 2025-05-04 | 久保木 | HL13B5-BT | SiNホト前 | DHA7A | DHA7A | - |  |  |  | Si | Si小片×1 | 3 | 3C | 3 | 44 | 338 | 338 | [7 empty] | 224 | 96.2 | OK |  | 2.3563 | [10 empty] | 3.733333 | #REF! | #REF! | 175.4667 | 179.2 | 2264.867
| 2025-05-05 | 久保木 |  |  | チャンバークリーニング | [7 empty] | 38 | ｱﾙﾐﾅ | 100 | 0 | 200 | 200 | OK | [10 empty] | : | [10 empty] | 0 | #REF! | #REF! | 0 | 0 | 2264.867 | クリーニング100分 LOAD：76%→73%、PHASE：15%→15%
| 2025-05-05 | 久保木 |  |  | チャンバークリーニング | [7 empty] | 38 | ｱﾙﾐﾅ | 100 | 0 | 200 | 200 | OK | [21 empty] | 0 | #REF! | #REF! | 0 | 0 | 2264.867 | クリーニング100分 LOAD：73%→64%、PHASE：15%→15%
| 2025-05-05 | 久保木 |  |  | 空焼き/3C | [7 empty] | 6 | 3C | 30 | 0 | 359 | 359 | OK | [21 empty] | 0 | #REF! | #REF! | 0 | 0 | 2264.867
| 2025-05-05 | 久保木 |  |  | KARADEPO(ﾄﾚｲ3C×1枚) | [7 empty] | 1 | 3C | 60 | 0 | 359 | 359 | OK | [6 empty] | 3600 | [14 empty] | 0 | #REF! | #REF! | 0 | 0 | 2324.867
| 2025-05-05 | 檜山 |  |  | 空焼き/2A | [7 empty] | 6 | A | 30 | 0 | 359 | 359 | OK | [21 empty] | 0 | #REF! | #REF! | 0 | 0 | 2324.867
| 2025-05-05 | 檜山 |  |  | KARADEPO(ﾄﾚｲA×1枚) | [7 empty] | 1 | A | 60 | 0 | 359 | 359 | OK | [6 empty] | 3600 | [14 empty] | 0 | #REF! | #REF! | 0 | 0 | 2384.867
| 2025-05-05 | 檜山 |  |  | KARADEPO(ﾄﾚｲA×1枚) | [7 empty] | 1 | A | 60 | 0 | 359 | 359 | OK | [6 empty] | 3600 | [14 empty] | 0 | #REF! | #REF! | 0 | 0 | 2444.867
| 2025-05-05 | 檜山 |  |  | KARADEPO(ﾄﾚｲA×1枚) | [7 empty] | 1 | A | 60 | 0 | 359 | 359 | OK | [6 empty] | 3600 | [14 empty] | 0 | #REF! | #REF! | 0 | 0 | 2504.867
| 2025-05-05 | 檜山 |  |  | KARADEPO(ﾄﾚｲA×1枚) | [7 empty] | 1 | A | 60 | 0 | 359 | 359 | OK | [6 empty] | 3600 | [14 empty] | 0 | #REF! | #REF! | 0 | 0 | 2564.867
| 2025-05-05 | 檜山 |  |  | テスト(338.0℃) | - | - | - | - | - | Si | Si小片×2 | 3 | A | 3 | 44 | 338 | 338 | OK | [6 empty] | 224 |  |  | 112 | 2.3911 | 110.6 | 98.5 | 12.1 | -3.90746 | -2.68977 | -3.76388 | -2.90389 | 1.21769 | 0.85999 | 30 | 3.733333 | #REF! | #REF! | 0 | 3.733333 | 2568.6
| 2025-05-05 | 檜山 | HL13B5-BT | SiNホト前 | DHA8H | DHA8H | - |  |  |  | Si | Si小片×1 | 3 | 3C | 3 | 44 | 338 | 338 | OK | [6 empty] | 224 | 112.6 | OK |  | 2.3915 | [10 empty] | 3.733333 | #REF! | #REF! | 3.733333 | 7.466667 | 2572.333
| 2025-05-05 | 檜山 | HL13B5-BT | SiNホト前 | DHA8K | DHA8K | - |  |  |  | Si | Si小片×1 | 3 | 3C | 3 | 44 | 338 | 338 | OK | [6 empty] | 224 | 96.1 | OK |  | 2.3583 | [10 empty] | 3.733333 | #REF! | #REF! | 7.466667 | 11.2 | 2576.067
| 2025-05-05 | 久保木 | HL13B5-BT | SiNホト前 | DHA8L | DHA8L | - |  |  |  | Si | Si小片×1 | 3 | 3C | 3 | 44 | 338 | 338 | OK | [6 empty] | 224 | 97.1 | OK |  | 2.3559 | [10 empty] | 3.733333 | #REF! | #REF! | 11.2 | 14.93333 | 2579.8
| 2025-05-05 | 久保木 | HL13B5-BT | SiNホト前 | DFA50 | DFA50 | - |  |  |  | Si | Si小片×1 | 3 | 3C | 3 | 44 | 338 | 338 | OK | [6 empty] | 224 | 113.2 | OK |  | 2.3985 | [10 empty] | 3.733333 | #REF! | #REF! | 14.93333 | 18.66667 | 2583.533
| 2025-05-05 | 久保木 | HL13B5-BT | SiNホト前 | DFA51 | DFA51 | - |  |  |  | Si | Si小片×1 | 3 | 3C | 3 | 44 | 338 | 338 | OK | [6 empty] | 224 | 112.7 | OK |  | 2.3888 | [10 empty] | 3.733333 | #REF! | #REF! | 18.66667 | 22.4 | 2587.267
| 2025-05-05 | 久保木 | HL13B5-BT | SiNホト前 | DFA52 | DFA52 | - |  |  |  | Si | Si小片×1 | 3 | 3C | 3 | 44 | 338 | 338 | OK | [6 empty] | 224 | 111.4 | OK |  | 2.3972 | [10 empty] | 3.733333 | #REF! | #REF! | 22.4 | 26.13333 | 2591
| 2025-05-05 | 久保木 | HL13B5-BT | SiNホト前 | DFA53 | DFA53 | - |  |  |  | Si | Si小片×1 | 3 | 3C | 3 | 44 | 338 | 338 | OK | [6 empty] | 224 | 112.7 | OK |  | 2.3962 | [10 empty] | 3.733333 | #REF! | #REF! | 26.13333 | 29.86667 | 2594.733
| 2025-05-05 | 久保木 | HL13B5-BT | SiNホト前 | D1BAD | D1BAD | - |  |  |  | Si | Si小片×1 | 3 | 3C | 3 | 44 | 338 | 338 | OK | [6 empty] | 224 | 112.7 | OK |  | 2.3892 | [10 empty] | 3.733333 | #REF! | #REF! | 29.86667 | 33.6 | 2598.467
| 2025-05-05 | 久保木 | HL13B5-BT | SiNホト前 | D1BAE | D1BAE | - |  |  |  | Si | Si小片×1 | 3 | 3C | 3 | 44 | 338 | 338 | OK | [6 empty] | 224 | 112.3 | OK |  | 2.392 | [10 empty] | 3.733333 | #REF! | #REF! | 33.6 | 37.33333 | 2602.2
| 2025-05-05 | 久保木 | HL13B5-BT | SiNホト前 | D1BAF | D1BAF | - |  |  |  | Si | Si小片×1 | 3 | 3C | 3 | 44 | 338 | 338 | OK | [6 empty] | 224 | 112.9 | OK |  | 2.3915 | [10 empty] | 3.733333 | #REF! | #REF! | 37.33333 | 41.06667 | 2605.933
| 2025-05-05 | 久保木 | HL13B5-BT | SiNホト前 | D1BAG | D1BAG | - |  |  |  | Si | Si小片×1 | 3 | 3C | 3 | 44 | 338 | 338 | OK | [6 empty] | 224 | 113.1 | OK |  | 2.3922 | [10 empty] | 3.733333 | #REF! | #REF! | 41.06667 | 44.8 | 2609.667
| 2025-05-06 | 鈴木 |  |  | SiH4ﾎﾞﾝﾍﾞ切り替え(L⇒R)/空流し | [20 empty] | 0 | [14 empty] | 3.733333 | #REF! | #REF! | 41.06667 | 44.8 | 2609.667
| 2025-05-05 | 太田 | HL13B5-BT | SiNホト前 | D1B8M | D1B8M | - |  |  |  | Si | Si小片×1 | 3 | 3C | 3 | 44 | 338 | 338 | OK | [6 empty] | 224 | 110.3 | OK |  | 2.374 | [10 empty] | 3.733333 | #REF! | #REF! | 44.8 | 48.53333 | 2613.4
| 2025-05-05 | 太田 | HL13B5-BT | SiNホト前 | D1B8N | D1B8N | - |  |  |  | Si | Si小片×1 | 3 | 3C | 3 | 44 | 338 | 338 | OK | [6 empty] | 224 | 110.6 | OK |  | 2.375 | [10 empty] | 3.733333 | #REF! | #REF! | 48.53333 | 52.26667 | 2617.133
| 2025-05-05 | 太田 | HL13B5-BT | SiNホト前 | D1B8P | D1B8P | - |  |  |  | Si | Si小片×1 | 3 | 3C | 3 | 44 | 338 | 338 | OK | [6 empty] | 224 | 110.8 | OK |  | 2.373 | [10 empty] | 3.733333 | #REF! | #REF! | 52.26667 | 56 | 2620.867
| 2025-05-05 | 太田 | HL13B5-BT | SiNホト前 | D1B8Q | D1B8Q | - |  |  |  | Si | Si小片×1 | 3 | 3C | 3 | 44 | 338 | 338 | OK | [6 empty] | 224 | 110.3 | OK |  | 2.375 | [10 empty] | 3.733333 | #REF! | #REF! | 56 | 59.73333 | 2624.6
| 2025-05-07 | 高橋翔 | HL13B5-BT | SiNホト前 | DHA8D | DHA8D | - |  |  |  | Si | Si小片×1 | 3 | 3C | 3 | 44 | 338 | 338 | OK | [6 empty] | 224 | 109.5 | OK |  | 2.374 | [10 empty] | 3.733333 | #REF! | #REF! | 59.73333 | 63.46667 | 2628.333
| 2025-05-07 | 高橋翔 | HL13B5-BT | SiNホト前 | DHA8F | DHA8F | - |  |  |  | Si | Si小片×1 | 3 | 3C | 3 | 44 | 338 | 338 | OK | [6 empty] | 224 | 111.3 | OK |  | 2.374 | [10 empty] | 3.733333 | #REF! | #REF! | 63.46667 | 67.2 | 2632.067
| 2025-05-07 | 高橋翔 | HL13B5-BT | SiNホト前 | DHA8G | DHA8G | - |  |  |  | Si | Si小片×1 | 3 | 3C | 3 | 44 | 338 | 338 | OK | [6 empty] | 224 | 112.2 | OK |  | 2.393 | [10 empty] | 3.733333 | #REF! | #REF! | 67.2 | 70.93333 | 2635.8
| 2025-05-07 | 太田 | HL13B5-BT | SiNホト前 | D1BAH | D1BAH | - |  |  |  | Si | Si小片×1 | 3 | 3C | 3 | 44 | 338 | 338 | OK | [6 empty] | 224 | 111.5 | OK |  | 2.385 | [10 empty] | 3.733333 | #REF! | #REF! | 70.93333 | 74.66667 | 2639.533
| 2025-05-07 | 太田 | HL13B5-BT | SiNホト前 | D1BAJ | D1BAJ | - |  |  |  | Si | Si小片×1 | 3 | 3C | 3 | 44 | 338 | 338 | OK | [6 empty] | 224 | 110.1 | OK |  | 2.366 | [10 empty] | 3.733333 | #REF! | #REF! | 74.66667 | 78.4 | 2643.267
| 2025-05-07 | 太田 | HL13B5-BT | SiNホト前 | D1BAK | D1BAK | - |  |  |  | Si | Si小片×1 | 3 | 3C | 3 | 44 | 338 | 338 | OK | [6 empty] | 224 | 111.5 | OK |  | 2.372 | [10 empty] | 3.733333 | #REF! | #REF! | 78.4 | 82.13333 | 2647
| 2025-05-07 | 太田 | HL13B5-BT | SiNホト前 | D1BAL | D1BAL | - |  |  |  | Si | Si小片×1 | 3 | 3C | 3 | 44 | 338 | 338 | OK | [6 empty] | 224 | 110.7 | OK |  | 2.373 | [10 empty] | 3.733333 | #REF! | #REF! | 82.13333 | 85.86667 | 2650.733
| 2025-05-07 | 太田 | HL13B5-BT | SiNホト前 | D1BAN | D1BAN | - |  |  |  | Si | Si小片×1 | 3 | 3C | 3 | 44 | 338 | 338 | OK | [6 empty] | 224 | 111.1 | OK |  | 2.371 | [10 empty] | 3.733333 | #REF! | #REF! | 85.86667 | 89.6 | 2654.467
| 2025-05-07 | 太田 | HL13B5-BT | SiNホト前 | D1BAP | D1BAP | - |  |  |  | Si | Si小片×1 | 3 | 3C | 3 | 44 | 338 | 338 | OK | [6 empty] | 224 | 110.7 | OK |  | 2.37 | [10 empty] | 3.733333 | #REF! | #REF! | 89.6 | 93.33333 | 2658.2
| 2025-05-07 | 太田 | HL13B5-BT | SiNホト前 | D1BAQ | D1BAQ | - |  |  |  | Si | Si小片×1 | 3 | 3C | 3 | 44 | 338 | 338 | OK | [6 empty] | 224 | 112.2 | OK |  | 2.376 | [10 empty] | 3.733333 | #REF! | #REF! | 93.33333 | 97.06667 | 2661.933
| 2025-05-08 | 高橋翔 | HL13B5-BT | SiNホト前 | D1BCA | D1BCA | - |  |  |  | Si | Si小片×1 | 3 | 3C | 3 | 44 | 338 | 338 | OK | [6 empty] | 224 | 110.2 | OK |  | 2.38 | [10 empty] | 3.733333 | #REF! | #REF! | 97.06667 | 100.8 | 2665.667
| 2025-05-08 | 高橋翔 | HL13B5-BT | SiNホト前 | D1BCB | D1BCB | - |  |  |  | Si | Si小片×1 | 3 | 3C | 3 | 44 | 338 | 338 | OK | [6 empty] | 224 | 109.6 | OK |  | 2.368 | [10 empty] | 3.733333 | #REF! | #REF! | 100.8 | 104.5333 | 2669.4
| 2025-05-08 | 高橋翔 | HL13B5-BT | SiNホト前 | D1BCC | D1BCC | - |  |  |  | Si | Si小片×1 | 3 | 3C | 3 | 44 | 338 | 338 | OK | [6 empty] | 224 | 110.4 | OK |  | 2.369 | [10 empty] | 3.733333 | #REF! | #REF! | 104.5333 | 108.2667 | 2673.133
| 2025-05-08 | 高橋翔 | HL13B5-BT | SiNホト前 | D1BCD | D1BCD | - |  |  |  | Si | Si小片×1 | 3 | 3C | 3 | 44 | 338 | 338 | OK | [6 empty] | 224 | 110.1 | OK |  | 2.368 | [10 empty] | 3.733333 | #REF! | #REF! | 108.2667 | 112 | 2676.867
| 2025-05-08 | 高橋翔 | HL13B8-BT | SiNホト前 | NV337 | NV337 | - |  |  |  | Si | Si小片×1 | 3 | 3C | 3 | 44 | 338 | 338 | OK | [6 empty] | 224 | 110.5 | OK |  | 2.373 | [10 empty] | 3.733333 | #REF! | #REF! | 112 | 115.7333 | 2680.6
| 2025-05-08 | 高橋翔 | HL13B8-BT | SiNホト前 | NV338 | NV338 | - |  |  |  | Si | Si小片×1 | 3 | 3C | 3 | 44 | 338 | 338 | OK | [6 empty] | 224 | 109.6 | OK |  | 2.368 | [10 empty] | 3.733333 | #REF! | #REF! | 115.7333 | 119.4667 | 2684.333
| 2025-05-08 | 高橋翔 | HL13B8-BT | SiNホト前 | NV339 | NV339 | - |  |  |  | Si | Si小片×1 | 3 | 3C | 3 | 44 | 338 | 338 | OK | [6 empty] | 224 | 110.3 | OK |  | 2.371 | [10 empty] | 3.733333 | #REF! | #REF! | 119.4667 | 123.2 | 2688.067
| 2025-05-08 | 高橋翔 | HL13B8-BT | SiNホト前 | NV340 | NV340 | - |  |  |  | Si | Si小片×1 | 3 | 3C | 3 | 44 | 338 | 338 | OK | [6 empty] | 224 | 95 | OK |  | 2.342 | [10 empty] | 3.733333 | #REF! | #REF! | 123.2 | 126.9333 | 2691.8
| 2025-05-09 | 有木 | HL13B5-4inchi | SiNホト前 | WC082 | WC082 | - |  |  |  | Si | Si小片×1 | 3 | 3C | 3 | 44 | 338 | 338 | OK | [6 empty] | 224 | 111.7 | OK |  | 2.379 | [10 empty] | 3.733333 | #REF! | #REF! | 126.9333 | 130.6667 | 2695.533
| 2025-05-09 | 有木 | HL13B5-4inchi | SiNホト前 | WC083 | WC083 | - |  |  |  | Si | Si小片×1 | 3 | 3C | 3 | 44 | 338 | 338 | OK | [6 empty] | 224 | 112.5 | OK |  | 2.377 | [10 empty] | 3.733333 | #REF! | #REF! | 130.6667 | 134.4 | 2699.267
| 2025-05-09 | 有木 | HL13B5-4inchi | SiNホト前 | WC084 | WC084 | - |  |  |  | Si | Si小片×1 | 3 | 3C | 3 | 44 | 338 | 338 | OK | [6 empty] | 224 | 110.7 | OK |  | 2.373 | [10 empty] | 3.733333 | #REF! | #REF! | 134.4 | 138.1333 | 2703
| 2025-05-09 | 有木 | HL13B5-4inchi | SiNホト前 | WC085 | WC085 | - |  |  |  | Si | Si小片×1 | 3 | 3C | 3 | 44 | 338 | 338 | OK | [6 empty] | 224 | 111.8 | OK |  | 2.384 | [10 empty] | 3.733333 | #REF! | #REF! | 138.1333 | 141.8667 | 2706.733
| 2025-05-09 | 有木 | HL13B8-BT | SiNホト前 | NV341 | NV341 | - |  |  |  | Si | Si小片×1 | 3 | 3C | 3 | 44 | 338 | 338 | OK | [6 empty] | 224 | 111.7 | OK |  | 2.371 | [10 empty] | 3.733333 | #REF! | #REF! | 141.8667 | 145.6 | 2710.467
| 2025-05-09 | 有木 | HL13B8-BT | SiNホト前 | NV342 | NV342 | - |  |  |  | Si | Si小片×1 | 3 | 3C | 3 | 44 | 338 | 338 | OK | [6 empty] | 224 | 111.9 | OK |  | 2.368 | [10 empty] | 3.733333 | #REF! | #REF! | 145.6 | 149.3333 | 2714.2
| 2025-05-09 | 有木 | HL13B8-BT | SiNホト前 | NV343 | NV343 | - |  |  |  | Si | Si小片×1 | 3 | 3C | 3 | 44 | 338 | 338 | OK | [6 empty] | 224 | 111.8 | OK |  | 2.337 | [10 empty] | 3.733333 | #REF! | #REF! | 149.3333 | 153.0667 | 2717.933
| 2025-05-09 | 有木 | HL13B8-BT | SiNホト前 | NV344 | NV344 | - |  |  |  | Si | Si小片×1 | 3 | 3C | 3 | 44 | 338 | 338 | OK | [6 empty] | 224 | 96.5 | OK |  | 2.345 | [10 empty] | 3.733333 | #REF! | #REF! | 153.0667 | 156.8 | 2721.667
| 2025-05-09 | 有木 | HL13B5-BT | SiNホト前 | DHA7F | DHA7F | - |  |  |  | Si | Si小片×1 | 3 | 3C | 3 | 44 | 338 | 338 | OK | [6 empty] | 224 | 111.2 | OK |  | 2.371 | [10 empty] | 3.733333 | #REF! | #REF! | 156.8 | 160.5333 | 2725.4
| 2025-05-09 | 有木 | HL13B5-BT | SiNホト前 | DHA7G | DHA7G | - |  |  |  | Si | Si小片×1 | 3 | 3C | 3 | 44 | 338 | 338 | OK | [6 empty] | 224 | 110.5 | OK |  | 2.371 | [10 empty] | 3.733333 | #REF! | #REF! | 160.5333 | 164.2667 | 2729.133
| 2025-05-09 | 有木 | HL13B5-BT | SiNホト前 | DHA7H | DHA7H | - |  |  |  | Si | Si小片×1 | 3 | 3C | 3 | 44 | 338 | 338 | OK | [6 empty] | 224 | 110.4 | OK |  | 2.373 | [10 empty] | 3.733333 | #REF! | #REF! | 164.2667 | 168 | 2732.867
| 2025-05-09 | 有木 | HL13B5-BT | SiNホト前 | DHA7J | DHA7J | - |  |  |  | Si | Si小片×1 | 3 | 3C | 3 | 44 | 338 | 338 | OK | [6 empty] | 224 | 113.9 | OK |  | 2.373 | [10 empty] | 3.733333 | #REF! | #REF! | 168 | 171.7333 | 2736.6
| 2025-05-09 | 有木 | HL13B5-BT | SiNホト前 | DEA77 | DEA77 | - |  |  |  | Si | Si小片×1 | 3 | 3C | 3 | 44 | 338 | 338 | OK | [6 empty] | 224 | 112.4 | OK |  | 2.369 | [10 empty] | 3.733333 | #REF! | #REF! | 171.7333 | 175.4667 | 2740.333
| 2025-05-09 | 有木 | HL13B5-BT | SiNホト前 | DEA78 | DEA78 | - |  |  |  | Si | Si小片×1 | 3 | 3C | 3 | 44 | 338 | 338 | OK | [6 empty] | 224 | 111.5 | OK |  | 2.369 | [10 empty] | 3.733333 | #REF! | #REF! | 175.4667 | 179.2 | 2744.067
| 2025-05-09 | 有木 | HL13B5-BT | SiNホト前 | DEA79 | DEA79 | - |  |  |  | Si | Si小片×1 | 3 | 3C | 3 | 44 | 338 | 338 | OK | [6 empty] | 224 | 112.1 | OK |  | 2.373 | [10 empty] | 3.733333 | #REF! | #REF! | 179.2 | 182.9333 | 2747.8
| 2025-05-09 | 有木 | HL13B5-BT | SiNホト前 | DEA7A | DEA7A | - |  |  |  | Si | Si小片×1 | 3 | 3C | 3 | 44 | 338 | 338 | OK | [6 empty] | 224 | 112.9 | OK |  | 2.37 | [10 empty] | 3.733333 | #REF! | #REF! | 182.9333 | 186.6667 | 2751.533
| 2025-05-09 | 高橋翔 | HL13B5-BT | SiNホト前 | DEA7B | DEA7B | - |  |  |  | Si | Si小片×1 | 3 | 3C | 3 | 44 | 338 | 338 | OK | [6 empty] | 224 | 109.8 | OK |  | 2.365 | [10 empty] | 3.733333 | #REF! | #REF! | 186.6667 | 190.4 | 2755.267
| 2025-05-09 | 高橋翔 | HL13B5-BT | SiNホト前 | DEA7C | DEA7C | - |  |  |  | Si | Si小片×1 | 3 | 3C | 3 | 44 | 338 | 338 | OK | [6 empty] | 224 | 111.2 | OK |  | 2.376 | [10 empty] | 3.733333 | #REF! | #REF! | 190.4 | 194.1333 | 2759
| 2025-05-09 | 高橋翔 | HL13B5-BT | SiNホト前 | DEA7D | DEA7D | - |  |  |  | Si | Si小片×1 | 3 | 3C | 3 | 44 | 338 | 338 | OK | [6 empty] | 224 | 97.8 | OK |  | 2.339 | [10 empty] | 3.733333 | #REF! | #REF! | 194.1333 | 197.8667 | 2762.733
| 2025-05-09 | 高橋翔 | HL13B5-BT | SiNホト前 | DEA7E | DEA7E | - |  |  |  | Si | Si小片×1 | 3 | 3C | 3 | 44 | 338 | 338 | OK | [6 empty] | 224 | 96.1 | OK |  | 2.338 | [10 empty] | 3.733333 | #REF! | #REF! | 197.8667 | 201.6 | 2766.467
| 2025-05-09 | 高橋翔 | HL13BS-BT | SiNホト前 | KA049 | KA049 | - |  |  |  | Si | Si小片×1 | 3 | 3C | 3 | 44 | 338 | 338 | OK | [6 empty] | 224 | 110.7 | OK |  | 2.371 | [10 empty] | 3.733333 | #REF! | #REF! | 201.6 | 205.3333 | 2770.2
| 2025-05-09 | 高橋翔 | HL13BS-BT | SiNホト前 | KB033 | KB033 | - |  |  |  | Si | Si小片×1 | 3 | 3C | 3 | 44 | 338 | 338 | OK | [6 empty] | 224 | 96.6 | OK |  | 2.341 | [10 empty] | 3.733333 | #REF! | #REF! | 205.3333 | 209.0667 | 2773.933
| 2025-05-09 | 高橋翔 | HL13BS-BT | SiNホト前 | KC064 | KC064 | - |  |  |  | Si | Si小片×1 | 3 | 3C | 3 | 44 | 338 | 338 | OK | [6 empty] | 224 | 110.9 | OK |  | 2.368 | [10 empty] | 3.733333 | #REF! | #REF! | 209.0667 | 212.8 | 2777.667
| 2025-05-09 | 高橋翔 | HL13BS-BT | SiNホト前 | KD046 | KD046 | - |  |  |  | Si | Si小片×1 | 3 | 3C | 3 | 44 | 338 | 338 | OK | [6 empty] | 224 | 110.5 | OK |  | 2.371 | [10 empty] | 3.733333 | #REF! | #REF! | 212.8 | 216.5333 | 2781.4
| 2025-05-09 | 高橋翔 | HL13B5-BT | SiNホト前 | D1AZJ | D1AZJ | - |  |  |  | Si | Si小片×1 | 3 | 3C | 3 | 44 | 338 | 338 | OK | [6 empty] | 224 | 110.9 | OK |  | 2.367 | [10 empty] | 3.733333 | #REF! | #REF! | 216.5333 | 220.2667 | 2785.133
| 2025-05-09 | 高橋翔 | HL13B5-BT | SiNホト前 | D1AZK | D1AZK | - |  |  |  | Si | Si小片×1 | 3 | 3C | 3 | 44 | 338 | 338 | OK | [6 empty] | 224 | 110.6 | OK |  | 2.365 | [10 empty] | 3.733333 | #REF! | #REF! | 220.2667 | 224 | 2788.867
| 2025-05-09 | 高橋翔 | HL13B5-BT | SiNホト前 | D1AZL | D1AZL | - |  |  |  | Si | Si小片×1 | 3 | 3C | 3 | 44 | 338 | 338 | OK | [6 empty] | 224 | 95 | OK |  | 2.335 | [10 empty] | 3.733333 | #REF! | #REF! | 224 | 227.7333 | 2792.6
| 2025-05-09 | 高橋翔 | HL13B5-BT | SiNホト前 | D1AZM | D1AZM | - |  |  |  | Si | Si小片×1 | 3 | 3C | 3 | 44 | 338 | 338 | OK | [6 empty] | 224 | 111.7 | OK |  | 2.376 | [10 empty] | 3.733333 | #REF! | #REF! | 227.7333 | 231.4667 | 2796.333
| 2025-05-10 | 渡部 | HL13B5-BT | SiNホト前 | DEA6W | DEA6W | - |  |  |  | Si | Si小片×1 | 3 | 3C | 3 | 44 | 338 | 338 | OK | [6 empty] | 224 | 110.8 | OK |  | 2.367 | [10 empty] | 3.733333 | #REF! | #REF! | 231.4667 | 235.2 | 2800.067
| 2025-05-10 | 渡部 | HL13B5-BT | SiNホト前 | DEA6X | DEA6X | - |  |  |  | Si | Si小片×1 | 3 | 3C | 3 | 44 | 338 | 338 | OK | [6 empty] | 224 | 96.4 | OK |  | 2.336 | [10 empty] | 3.733333 | #REF! | #REF! | 235.2 | 238.9333 | 2803.8
| 2025-05-10 | 檜山 |  |  | チャンバークリーニング | [7 empty] | 38 | ｱﾙﾐﾅ | 130 | 0 | 200 | 200 | OK | [10 empty] | : | [10 empty] | 0 | #REF! | #REF! | 0 | 0 | 2803.8 | クリーニング130分 LOAD：75%→72%、PHASE：15%→15%
| 2025-05-10 | 檜山 |  |  | チャンバークリーニング | [7 empty] | 38 | ｱﾙﾐﾅ | 130 | 0 | 200 | 200 | OK | [21 empty] | 0 | #REF! | #REF! | 0 | 0 | 2803.8 | クリーニング130分 LOAD：72%→64%、PHASE：15%→15%
| 2025-05-10 | 檜山 |  |  | 空焼き/3C | [7 empty] | 6 | 3C | 30 | 0 | 359 | 359 | OK | [21 empty] | 0 | #REF! | #REF! | 0 | 0 | 2803.8
| 2025-05-10 | 久保木 |  |  | KARADEPO(ﾄﾚｲ3C×1枚) | [7 empty] | 1 | 3C | 60 | 0 | 359 | 359 | OK | [6 empty] | 3600 | [14 empty] | 0 | #REF! | #REF! | 0 | 0 | 2863.8
| 2025-05-10 | 久保木 |  |  | 空焼き/2A | [7 empty] | 6 | A | 30 | 0 | 359 | 359 | OK | [21 empty] | 0 | #REF! | #REF! | 0 | 0 | 2863.8
| 2025-05-10 | 久保木 |  |  | KARADEPO(ﾄﾚｲA×1枚) | [7 empty] | 1 | A | 60 | 0 | 359 | 359 | OK | [6 empty] | 3600 | [14 empty] | 0 | #REF! | #REF! | 0 | 0 | 2923.8
| 2025-05-10 | 久保木 |  |  | KARADEPO(ﾄﾚｲA×1枚) | [7 empty] | 1 | A | 60 | 0 | 359 | 359 | OK | [6 empty] | 3600 | [14 empty] | 0 | #REF! | #REF! | 0 | 0 | 2983.8
| 2025-05-10 | 久保木 |  |  | KARADEPO(ﾄﾚｲA×1枚) | [7 empty] | 1 | A | 60 | 0 | 359 | 359 | OK | [6 empty] | 3600 | [14 empty] | 0 | #REF! | #REF! | 0 | 0 | 3043.8
| 2025-05-11 | 久保木 |  |  | KARADEPO(ﾄﾚｲA×1枚) | [7 empty] | 1 | A | 60 | 0 | 359 | 359 | OK | [6 empty] | 3600 | [14 empty] | 0 | #REF! | #REF! | 0 | 0 | 3103.8
| 2025-05-11 | 久保木 |  |  | テスト(338.0℃) | - | - | - | - | - | Si | Si小片×2 | 3 | A | 3 | 44 | 338 | 338 | OK | [6 empty] | 224 |  |  | 109.6 | 2.3922 | 112.5 | 97.6 | 14.9 | -1182.591 | -474.58 | -1700.342 | -901.47 | 708.011 | 798.872 | 29.35714 | 3.733333 | #REF! | #REF! | 0 | 3.733333 | 3107.533
| 2025-05-11 | 市島 | HL13B5-BT | SiNホト前 | NT428 | NT428 | - |  |  |  | Si | Si小片×1 | 3 | 3C | 3 | 44 | 338 | 338 | OK | [6 empty] | 224 | 107.4 | OK |  | 2.383 | [10 empty] | 3.733333 | #REF! | #REF! | 3.733333 | 7.466667 | 3111.267
| 2025-05-11 | 市島 | HL13B5-BT | SiNホト前 | NT429 | NT429 | - |  |  |  | Si | Si小片×1 | 3 | 3C | 3 | 44 | 338 | 338 | OK | [6 empty] | 224 | 111 | OK |  | 2.37 | [10 empty] | 3.733333 | #REF! | #REF! | 7.466667 | 11.2 | 3115
| 2025-05-11 | 渡部 | HL13B8-BT | SiNホト前 | NU470 | NU470 | - |  |  |  | Si | Si小片×1 | 3 | 3C | 3 | 44 | 338 | 338 | OK | [6 empty] | 224 | 111.3 | OK |  | 2.37 | [10 empty] | 3.733333 | #REF! | #REF! | 11.2 | 14.93333 | 3118.733
| 2025-05-11 | 渡部 | HL13B8-BT | SiNホト前 | NU471 | NU471 | - |  |  |  | Si | Si小片×1 | 3 | 3C | 3 | 44 | 338 | 338 | OK | [6 empty] | 224 | 110.7 | OK |  | 2.371 | [10 empty] | 3.733333 | #REF! | #REF! | 14.93333 | 18.66667 | 3122.467
| 2025-05-11 | 渡部 | HL13B8-BT | SiNホト前 | NU472 | NU472 | - |  |  |  | Si | Si小片×1 | 3 | 3C | 3 | 44 | 338 | 338 | OK | [6 empty] | 224 | 110.2 | OK |  | 2.373 | [10 empty] | 3.733333 | #REF! | #REF! | 18.66667 | 22.4 | 3126.2
| 2025-05-11 | 渡部 | HL13B8-BT | SiNホト前 | NU473 | NU473 | - |  |  |  | Si | Si小片×1 | 3 | 3C | 3 | 44 | 338 | 338 | OK | [6 empty] | 224 | 110.1 | OK |  | 2.377 | [10 empty] | 3.733333 | #REF! | #REF! | 22.4 | 26.13333 | 3129.933
| 2025-05-11 | 渡部 | HL13B8-BT | SiNホト前 | NU485 | NU485 | - |  |  |  | Si | Si小片×1 | 3 | 3C | 3 | 44 | 338 | 338 | OK | [6 empty] | 224 | 111.2 | OK |  | 2.369 | [10 empty] | 3.733333 | #REF! | #REF! | 26.13333 | 29.86667 | 3133.667
| 2025-05-11 | 渡部 | HL13B8-BT | SiNホト前 | NU486 | NU486 | - |  |  |  | Si | Si小片×1 | 3 | 3C | 3 | 44 | 338 | 338 | OK | [6 empty] | 224 | 111.5 | OK |  | 2.383 | [10 empty] | 3.733333 | #REF! | #REF! | 29.86667 | 33.6 | 3137.4
| 2025-05-11 | 渡部 | HL13B8-BT | SiNホト前 | NU487 | NU487 | - |  |  |  | Si | Si小片×1 | 3 | 3C | 3 | 44 | 338 | 338 | OK | [6 empty] | 224 | 111 | OK |  | 2.381 | [10 empty] | 3.733333 | #REF! | #REF! | 33.6 | 37.33333 | 3141.133
| 2025-05-11 | 渡部 | HL13B8-BT | SiNホト前 | NU488 | NU488 | - |  |  |  | Si | Si小片×1 | 3 | 3C | 3 | 44 | 338 | 338 | OK | [6 empty] | 224 | 111.7 | OK |  | 2.367 | [10 empty] | 3.733333 | #REF! | #REF! | 37.33333 | 41.06667 | 3144.867
| 2025-05-11 | 檜山 |  |  | SiH4ﾎﾞﾝﾍﾞ切り替え(R⇒L)/空流し | [20 empty] | 0 | [14 empty] | 3.733333 | #REF! | #REF! | 37.33333 | 41.06667 | 3144.867
| 2025-05-11 | 檜山 | HL13B8-BT | SiNホト前 | NT424 | NT424 | - |  |  |  | Si | Si小片×1 | 3 | 3C | 3 | 44 | 338 | 338 | OK | [6 empty] | 224 | 111.7 | OK |  | 2.372 | [10 empty] | 3.733333 | #REF! | #REF! | 41.06667 | 44.8 | 3148.6
| 2025-05-11 | 檜山 | HL13B8-BT | SiNホト前 | NT425 | NT425 | - |  |  |  | Si | Si小片×1 | 3 | 3C | 3 | 44 | 338 | 338 | OK | [6 empty] | 224 | 112.6 | OK |  | 2.37 | [10 empty] | 3.733333 | #REF! | #REF! | 44.8 | 48.53333 | 3152.333
| 2025-05-11 | 檜山 | HL13B8-BT | SiNホト前 | NT426 | NT426 | - |  |  |  | Si | Si小片×1 | 3 | 3C | 3 | 44 | 338 | 338 | OK | [6 empty] | 224 | 95.9 | OK |  | 2.34 | [10 empty] | 3.733333 | #REF! | #REF! | 48.53333 | 52.26667 | 3156.067
| 2025-05-11 | 檜山 | HL13B8-BT | SiNホト前 | NT427 | NT427 | - |  |  |  | Si | Si小片×1 | 3 | 3C | 3 | 44 | 338 | 338 | OK | [6 empty] | 224 | 97.6 | OK |  | 2.345 | [10 empty] | 3.733333 | #REF! | #REF! | 52.26667 | 56 | 3159.8
| 2025-05-11 | 市島 | HL13B5-BT | SiNホト前 | D1BA5 | D1BA5 | - |  |  |  | Si | Si小片×1 | 3 | 3C | 3 | 44 | 338 | 338 | OK | [6 empty] | 224 | 95.3 | OK |  | 2.342 | [10 empty] | 3.733333 | #REF! | #REF! | 56 | 59.73333 | 3163.533
| 2025-05-11 | 市島 | HL13B5-BT | SiNホト前 | D1BA6 | D1BA6 | - |  |  |  | Si | Si小片×1 | 3 | 3C | 3 | 44 | 338 | 338 | OK | [6 empty] | 224 | 111.6 | OK |  | 2.379 | [10 empty] | 3.733333 | #REF! | #REF! | 59.73333 | 63.46667 | 3167.267
| 2025-05-11 | 市島 | HL13B5-BT | SiNホト前 | D1BA7 | D1BA7 | - |  |  |  | Si | Si小片×1 | 3 | 3C | 3 | 44 | 338 | 338 | OK | [6 empty] | 224 | 95.7 | OK |  | 2.344 | [10 empty] | 3.733333 | #REF! | #REF! | 63.46667 | 67.2 | 3171
| 2025-05-11 | 市島 | HL13B5-BT | SiNホト前 | D1BA8 | D1BA8 | - |  |  |  | Si | Si小片×1 | 3 | 3C | 3 | 44 | 338 | 338 | OK | [6 empty] | 224 | 111.7 | OK |  | 2.368 | [10 empty] | 3.733333 | #REF! | #REF! | 67.2 | 70.93333 | 3174.733
| 2025-05-11 | 市島 | HL13B5-BT | SiNホト前 | D1BA9 | D1BA9 | - |  |  |  | Si | Si小片×1 | 3 | 3C | 3 | 44 | 338 | 338 | OK | [6 empty] | 224 | 111.4 | OK |  | 2.367 | [10 empty] | 3.733333 | #REF! | #REF! | 70.93333 | 74.66667 | 3178.467
| 2025-05-11 | 市島 | HL13B5-BT | SiNホト前 | D1BAA | D1BAA | - |  |  |  | Si | Si小片×1 | 3 | 3C | 3 | 44 | 338 | 338 | OK | [6 empty] | 224 | 95.4 | OK |  | 2.339 | [10 empty] | 3.733333 | #REF! | #REF! | 74.66667 | 78.4 | 3182.2
| 2025-05-11 | 市島 | HL13B5-BT | SiNホト前 | D1BAB | D1BAB | - |  |  |  | Si | Si小片×1 | 3 | 3C | 3 | 44 | 338 | 338 | OK | [6 empty] | 224 | 112.9 | OK |  | 2.367 | [10 empty] | 3.733333 | #REF! | #REF! | 78.4 | 82.13333 | 3185.933
| 2025-05-11 | 市島 | HL13B5-BT | SiNホト前 | D1BAC | D1BAC | - |  |  |  | Si | Si小片×1 | 3 | 3C | 3 | 44 | 338 | 338 | OK | [6 empty] | 224 | 111.2 | OK |  | 2.363 | [10 empty] | 3.733333 | #REF! | #REF! | 82.13333 | 85.86667 | 3189.667
| 2025-05-11 | 市島 | HL13B5-BT | SiNホト前 | DHA89 | DHA89 | - |  |  |  | Si | Si小片×1 | 3 | 3C | 3 | 44 | 338 | 338 | OK | [6 empty] | 224 | 95 | OK |  | 2.344 | [10 empty] | 3.733333 | #REF! | #REF! | 85.86667 | 89.6 | 3193.4
| 2025-05-11 | 市島 | HL13B5-BT | SiNホト前 | DHA8A | DHA8A | - |  |  |  | Si | Si小片×1 | 3 | 3C | 3 | 44 | 338 | 338 | OK | [6 empty] | 224 | 111.7 | OK |  | 2.367 | [10 empty] | 3.733333 | #REF! | #REF! | 89.6 | 93.33333 | 3197.133
| 2025-05-11 | 市島 | HL13B5-BT | SiNホト前 | DHA8B | DHA8B | - |  |  |  | Si | Si小片×1 | 3 | 3C | 3 | 44 | 338 | 338 | OK | [6 empty] | 224 | 112.3 | OK |  | 2.372 | [10 empty] | 3.733333 | #REF! | #REF! | 93.33333 | 97.06667 | 3200.867
| 2025-05-11 | 市島 | HL13B5-BT | SiNホト前 | DHA8C | DHA8C | - |  |  |  | Si | Si小片×1 | 3 | 3C | 3 | 44 | 338 | 338 | OK | [6 empty] | 224 | 96.8 | OK |  | 2.341 | [10 empty] | 3.733333 | #REF! | #REF! | 97.06667 | 100.8 | 3204.6
| 2025-05-11 | 市島 | HL13B5-BT | SiNホト前 | D1BCS | D1BCS | - |  |  |  | Si | Si小片×1 | 3 | 3C | 3 | 44 | 338 | 338 | OK | [6 empty] | 224 | 110.7 | OK |  | 2.37 | [10 empty] | 3.733333 | #REF! | #REF! | 100.8 | 104.5333 | 3208.333
| 2025-05-11 | 市島 | HL13B5-BT | SiNホト前 | D1BCT | D1BCT | - |  |  |  | Si | Si小片×1 | 3 | 3C | 3 | 44 | 338 | 338 | OK | [6 empty] | 224 | 95.7 | OK |  | 2.337 | [10 empty] | 3.733333 | #REF! | #REF! | 104.5333 | 108.2667 | 3212.067
| 2025-05-11 | 市島 | HL13B5-BT | SiNホト前 | D1BCU | D1BCU | - |  |  |  | Si | Si小片×1 | 3 | 3C | 3 | 44 | 338 | 338 | OK | [6 empty] | 224 | 110.2 | OK |  | 2.371 | [10 empty] | 3.733333 | #REF! | #REF! | 108.2667 | 112 | 3215.8
| 2025-05-11 | 市島 | HL13B5-BT | SiNホト前 | D1BCV | D1BCV | - |  |  |  | Si | Si小片×1 | 3 | 3C | 3 | 44 | 338 | 338 | OK | [6 empty] | 224 | 111 | OK |  | 2.366 | [10 empty] | 3.733333 | #REF! | #REF! | 112 | 115.7333 | 3219.533
| 2025-05-11 | 市島 | HL13B5-BT | SiNホト前 | DEA7Z | DEA7Z | - |  |  |  | Si | Si小片×1 | 3 | 3C | 3 | 44 | 338 | 338 | OK | [6 empty] | 224 | 111 | OK |  | 2.374 | [10 empty] | 3.733333 | #REF! | #REF! | 115.7333 | 119.4667 | 3223.267
| 2025-05-11 | 市島 | HL13B5-BT | SiNホト前 | DEA80 | DEA80 | - |  |  |  | Si | Si小片×1 | 3 | 3C | 3 | 44 | 338 | 338 | OK | [6 empty] | 224 | 95.7 | OK |  | 2.337 | [10 empty] | 3.733333 | #REF! | #REF! | 119.4667 | 123.2 | 3227
| 2025-05-11 | 市島 | HL13B5-BT | SiNホト前 | DEA77 | DEA77 | - |  |  |  | Si | Si小片×1 | 3 | 3C | 3 | 44 | 338 | 338 | OK | [6 empty] | 224 | 111 | OK |  | 2.375 | [10 empty] | 3.733333 | #REF! | #REF! | 123.2 | 126.9333 | 3230.733
| 2025-05-11 | 市島 | HL13B5-BT | SiNホト前 | D1BCJ | D1BCJ | - |  |  |  | Si | Si小片×1 | 3 | 3C | 3 | 44 | 338 | 338 | OK | [6 empty] | 224 | 95 | OK |  | 2.356 | [10 empty] | 3.733333 | #REF! | #REF! | 126.9333 | 130.6667 | 3234.467
| 2025-05-11 | 市島 | HL13B5-BT | SiNホト前 | D1BCK | D1BCK | - |  |  |  | Si | Si小片×1 | 3 | 3C | 3 | 44 | 338 | 338 | OK | [6 empty] | 224 | 111.4 | OK |  | 2.374 | [10 empty] | 3.733333 | #REF! | #REF! | 130.6667 | 134.4 | 3238.2
| 2025-05-11 | 市島 | HL13B5-BT | SiNホト前 | D1BCL | D1BCL | - |  |  |  | Si | Si小片×1 | 3 | 3C | 3 | 44 | 338 | 338 | OK | [6 empty] | 224 | 112.7 | OK |  | 2.375 | [10 empty] | 3.733333 | #REF! | #REF! | 134.4 | 138.1333 | 3241.933
| 2025-05-11 | 市島 | HL13B5-BT | SiNホト前 | D1BCM | D1BCM | - |  |  |  | Si | Si小片×1 | 3 | 3C | 3 | 44 | 338 | 338 | OK | [6 empty] | 224 | 112.4 | OK |  | 2.378 | [10 empty] | 3.733333 | #REF! | #REF! | 138.1333 | 141.8667 | 3245.667
| 2025-05-12 | 渡部 | HL13B5-BT | SiNホト前 | D1BCN | D1BCN | - |  |  |  | Si | Si小片×1 | 3 | 3C | 3 | 44 | 338 | 338 | OK | [6 empty] | 224 | 111.6 | OK |  | 2.375 | [10 empty] | 3.733333 | #REF! | #REF! | 141.8667 | 145.6 | 3249.4
| 2025-05-12 | 渡部 | HL13B5-BT | SiNホト前 | D1BCP | D1BCP | - |  |  |  | Si | Si小片×1 | 3 | 3C | 3 | 44 | 338 | 338 | OK | [6 empty] | 224 | 110.5 | OK |  | 2.37 | [10 empty] | 3.733333 | #REF! | #REF! | 145.6 | 149.3333 | 3253.133
| 2025-05-12 | 渡部 | HL13B5-BT | SiNホト前 | D1BCQ | D1BCQ | - |  |  |  | Si | Si小片×1 | 3 | 3C | 3 | 44 | 338 | 338 | OK | [6 empty] | 224 | 111.1 | OK |  | 2.379 | [10 empty] | 3.733333 | #REF! | #REF! | 149.3333 | 153.0667 | 3256.867
| 2025-05-12 | 渡部 | HL13B5-BT | SiNホト前 | D1BCR | D1BCR | - |  |  |  | Si | Si小片×1 | 3 | 3C | 3 | 44 | 338 | 338 | OK | [6 empty] | 224 | 96.3 | OK |  | 2.336 | [10 empty] | 3.733333 | #REF! | #REF! | 153.0667 | 156.8 | 3260.6
| 2025-05-12 | 渡部 | HL13B5-BT | SiNホト前 | D1B9F | D1B9F | - |  |  |  | Si | Si小片×1 | 3 | 3C | 3 | 44 | 338 | 338 | OK | [6 empty] | 224 | 110.7 | OK |  | 2.375 | [10 empty] | 3.733333 | #REF! | #REF! | 156.8 | 160.5333 | 3264.333
| 2025-05-12 | 渡部 | HL13B5-BT | SiNホト前 | D1B9G | D1B9G | - |  |  |  | Si | Si小片×1 | 3 | 3C | 3 | 44 | 338 | 338 | OK | [6 empty] | 224 | 111.3 | OK |  | 2.369 | [10 empty] | 3.733333 | #REF! | #REF! | 160.5333 | 164.2667 | 3268.067
| 2025-05-12 | 渡部 | HL13B5-BT | SiNホト前 | D1B9H | D1B9H | - |  |  |  | Si | Si小片×1 | 3 | 3C | 3 | 44 | 338 | 338 | OK | [6 empty] | 224 | 95.7 | OK |  | 2.336 | [10 empty] | 3.733333 | #REF! | #REF! | 164.2667 | 168 | 3271.8
| 2025-05-12 | 渡部 | HL13B5-BT | SiNホト前 | D1B9J | D1B9J | - |  |  |  | Si | Si小片×1 | 3 | 3C | 3 | 44 | 338 | 338 | OK | [6 empty] | 224 | 112.5 | OK |  | 2.38 | [10 empty] | 3.733333 | #REF! | #REF! | 168 | 171.7333 | 3275.533
| 2025-05-12 | 檜山 | HL13B5-BT | SiNホト前 | DHA89(再生) | DHA89 | - |  |  |  | Si | Si小片×1 | 3 | 3C | 3 | 44 | 338 | 338 | OK | [6 empty] | 224 | 113.4 | OK |  | 2.3878 | [10 empty] | 3.733333 | #REF! | #REF! | 171.7333 | 175.4667 | 3279.267
| 2025-05-12 | 檜山 | HL13B5-BT | SiNホト前 | DHA8A(再生) | DHA8A | - |  |  |  | Si | Si小片×1 | 3 | 3C | 3 | 44 | 338 | 338 | OK | [6 empty] | 224 | 111.9 | OK |  | 2.3811 | [10 empty] | 3.733333 | #REF! | #REF! | 175.4667 | 179.2 | 3283
| 2025-05-12 | 市島 | HL13B5-BT | SiNホト前 | DEA6R | DEA6R | - |  |  |  | Si | Si小片×1 | 3 | 3C | 3 | 44 | 338 | 338 | OK | [6 empty] | 224 | 112.9 | OK |  | 2.382 | [10 empty] | 3.733333 | #REF! | #REF! | 179.2 | 182.9333 | 3286.733
| 2025-05-12 | 市島 | HL13B5-BT | SiNホト前 | DEA6S | DEA6S | - |  |  |  | Si | Si小片×1 | 3 | 3C | 3 | 44 | 338 | 338 | OK | [6 empty] | 224 | 112.1 | OK |  | 2.37 | [10 empty] | 3.733333 | #REF! | #REF! | 182.9333 | 186.6667 | 3290.467
| 2025-05-12 | 市島 | HL13B5-BT | SiNホト前 | DEA6T | DEA6T | - |  |  |  | Si | Si小片×1 | 3 | 3C | 3 | 44 | 338 | 338 | OK | [6 empty] | 224 | 112.1 | OK |  | 2.367 | [10 empty] | 3.733333 | #REF! | #REF! | 186.6667 | 190.4 | 3294.2
| 2025-05-12 | 市島 | HL13B5-BT | SiNホト前 | DEA6U | DEA6U | - |  |  |  | Si | Si小片×1 | 3 | 3C | 3 | 44 | 338 | 338 | OK | [6 empty] | 224 | 111.1 | OK |  | 2.363 | [10 empty] | 3.733333 | #REF! | #REF! | 190.4 | 194.1333 | 3297.933
| 2025-05-13 | 市島 | HL13B5-BT | SiNホト前 | DHA8P | DHA8P | - |  |  |  | Si | Si小片×1 | 3 | 3C | 3 | 44 | 338 | 338 | OK | [6 empty] | 224 | 111.2 | OK |  | 2.363 | [10 empty] | 3.733333 | #REF! | #REF! | 194.1333 | 197.8667 | 3301.667
| 2025-05-13 | 市島 | HL13B5-BT | SiNホト前 | DFA6E | DFA6E | - |  |  |  | Si | Si小片×1 | 3 | 3C | 3 | 44 | 338 | 338 | OK | [6 empty] | 224 | 110.2 | OK |  | 2.361 | [10 empty] | 3.733333 | #REF! | #REF! | 197.8667 | 201.6 | 3305.4
| 2025-05-13 | 市島 | HL13B5-BT | SiNホト前 | DFA6G | DFA6G | - |  |  |  | Si | Si小片×1 | 3 | 3C | 3 | 44 | 338 | 338 | OK | [6 empty] | 224 | 112 | OK |  | 2.365 | [10 empty] | 3.733333 | #REF! | #REF! | 201.6 | 205.3333 | 3309.133
| 2025-05-13 | 市島 | HL13B5-BT | SiNホト前 | DFA6H | DFA6H | - |  |  |  | Si | Si小片×1 | 3 | 3C | 3 | 44 | 338 | 338 | OK | [6 empty] | 224 | 96.5 | OK |  | 2.336 | [10 empty] | 3.733333 | #REF! | #REF! | 205.3333 | 209.0667 | 3312.867
| 2025-05-13 | 渡部 | HL13B5-BT | SiNホト前 | DFA6J | DFA6J | - |  |  |  | Si | Si小片×1 | 3 | 3C | 3 | 44 | 338 | 338 | OK | [6 empty] | 224 | 110.9 | OK |  | 2;368 | [10 empty] | 3.733333 | #REF! | #REF! | 209.0667 | 212.8 | 3316.6
| 2025-05-13 | 渡部 | HL13B5-BT | SiNホト前 | DFA6K | DFA6K | - |  |  |  | Si | Si小片×1 | 3 | 3C | 3 | 44 | 338 | 338 | OK | [6 empty] | 224 | 111.6 | OK |  | 2.362 | [10 empty] | 3.733333 | #REF! | #REF! | 212.8 | 216.5333 | 3320.333
| 2025-05-13 | 渡部 | HL13B5-BT | SiNホト前 | DFA6L | DFA6L | - |  |  |  | Si | Si小片×1 | 3 | 3C | 3 | 44 | 338 | 338 | OK | [6 empty] | 224 | 113.1 | OK |  | 2.367 | [10 empty] | 3.733333 | #REF! | #REF! | 216.5333 | 220.2667 | 3324.067
| 2025-05-13 | 渡部 | HL13B5-BT | SiNホト前 | DFA6M | DFA6M | - |  |  |  | Si | Si小片×1 | 3 | 3C | 3 | 44 | 338 | 338 | OK | [6 empty] | 224 | 112.9 | OK |  | 2.365 | [10 empty] | 3.733333 | #REF! | #REF! | 220.2667 | 224 | 3327.8
| 2025-05-13 | 渡部 | HL13B5-BT | SiNホト前 | DFA73 | DFA73 | - |  |  |  | Si | Si小片×1 | 3 | 3C | 3 | 44 | 338 | 338 | OK | [6 empty] | 224 | 110.7 | OK |  | 2.361 | [10 empty] | 3.733333 | #REF! | #REF! | 224 | 227.7333 | 3331.533
| 2025-05-13 | 渡部 | HL13B5-BT | SiNホト前 | DFA74 | DFA74 | - |  |  |  | Si | Si小片×1 | 3 | 3C | 3 | 44 | 338 | 338 | OK | [6 empty] | 224 | 111.1 | OK |  | 2.362 | [10 empty] | 3.733333 | #REF! | #REF! | 227.7333 | 231.4667 | 3335.267
| 2025-05-13 | 渡部 | HL13B5-BT | SiNホト前 | DFA75 | DFA75 | - |  |  |  | Si | Si小片×1 | 3 | 3C | 3 | 44 | 338 | 338 | OK | [6 empty] | 224 | 111.6 | OK |  | 2.368 | [10 empty] | 3.733333 | #REF! | #REF! | 231.4667 | 235.2 | 3339
| 2025-05-13 | 渡部 | HL13B5-BT | SiNホト前 | DFA6Y | DFA6Y | - |  |  |  | Si | Si小片×1 | 3 | 3C | 3 | 44 | 338 | 338 | OK | [6 empty] | 224 | 110.7 | OK |  | 2.376 | [10 empty] | 3.733333 | #REF! | #REF! | 235.2 | 238.9333 | 3342.733
| 2025-05-13 | 渡部 | HL13B5-BT | SiNホト前 | DFA6Z | DFA6Z | - |  |  |  | Si | Si小片×1 | 3 | 3C | 3 | 44 | 338 | 338 | OK | [6 empty] | 224 | 96.1 | OK |  | 2.342 | [10 empty] | 3.733333 | #REF! | #REF! | 238.9333 | 242.6667 | 3346.467
| 2025-05-13 | 渡部 | HL13B5-BT | SiNホト前 | DFA70 | DFA70 | - |  |  |  | Si | Si小片×1 | 3 | 3C | 3 | 44 | 338 | 338 | OK | [6 empty] | 224 | 111.2 | OK |  | 2.382 | [10 empty] | 3.733333 | #REF! | #REF! | 242.6667 | 246.4 | 3350.2
| 2025-05-13 | 渡部 | HL13B5-BT | SiNホト前 | DFA71 | DFA71 | - |  |  |  | Si | Si小片×1 | 3 | 3C | 3 | 44 | 338 | 338 | OK | [6 empty] | 224 | 113.4 | OK |  | 2.375 | [10 empty] | 3.733333 | #REF! | #REF! | 246.4 | 250.1333 | 3353.933
| 2025-05-13 | 久保木 |  |  | チャンバークリーニング | [7 empty] | 38 | ｱﾙﾐﾅ | 136 | 0 | 200 | 200 | OK | [10 empty] | : | [10 empty] | 0 | #REF! | #REF! | 0 | 0 | 3353.933 | クリーニング136分 LOAD：75%→73%、PHASE：15%→15%
| 2025-05-13 | 久保木 |  |  | チャンバークリーニング | [7 empty] | 38 | ｱﾙﾐﾅ | 136 | 0 | 200 | 200 | OK | [21 empty] | 0 | #REF! | #REF! | 0 | 0 | 3353.933 | クリーニング136分 LOAD：%73→63%、PHASE：15%→15%
| 2025-05-13 | 久保木 |  |  | 空焼き/3C | [7 empty] | 6 | 3C | 30 | 0 | 359 | 359 | OK | [21 empty] | 0 | #REF! | #REF! | 0 | 0 | 3353.933
| 2025-05-13 | 久保木 |  |  | KARADEPO(ﾄﾚｲ3C×1枚) | [7 empty] | 1 | 3C | 60 | 0 | 359 | 359 | OK | [6 empty] | 3600 | [14 empty] | 0 | #REF! | #REF! | 0 | 0 | 3413.933
| 2025-05-13 | 久保木 |  |  | 空焼き/2A | [7 empty] | 6 | A | 30 | 0 | 359 | 359 | OK | [21 empty] | 0 | #REF! | #REF! | 0 | 0 | 3413.933
| 2025-05-13 | 久保木 |  |  | KARADEPO(ﾄﾚｲA×1枚) | [7 empty] | 1 | A | 60 | 0 | 359 | 359 | OK | [6 empty] | 3600 | [14 empty] | 0 | #REF! | #REF! | 0 | 0 | 3473.933
| 2025-05-14 | 藤本 |  |  | KARADEPO(ﾄﾚｲA×1枚) | [7 empty] | 1 | A | 60 | 0 | 359 | 359 | OK | [6 empty] | 3600 | [14 empty] | 0 | #REF! | #REF! | 0 | 0 | 3533.933
| 2025-05-14 | 藤本 |  |  | KARADEPO(ﾄﾚｲA×1枚) | [7 empty] | 1 | A | 60 | 0 | 359 | 359 | OK | [6 empty] | 3600 | [14 empty] | 0 | #REF! | #REF! | 0 | 0 | 3593.933
| 2025-05-14 | 藤本 |  |  | KARADEPO(ﾄﾚｲA×1枚) | [7 empty] | 1 | A | 60 | 0 | 359 | 359 | OK | [6 empty] | 3600 | [14 empty] | 0 | #REF! | #REF! | 0 | 0 | 3653.933
| 2025-05-14 | 高橋翔 |  |  | テスト(338.0℃) | - | - | - | - | - | Si | Si小片×2 | 3 | A | 3 | 44 | 338 | 338 | OK | [6 empty] | 224 |  |  | 108.9 | 2.375 | 108.1 | 93.9 | 14.2 | -1182.591 | -474.58 | -1700.342 | -901.47 | 708.011 | 798.872 | 29.16964 | 3.733333 | #REF! | #REF! | 0 | 3.733333 | 3657.667
| 2025-05-14 | 高橋翔 | HL13B5-BT | SiNホト前 | DFA76 | DFA76 | - |  |  |  | Si | Si小片×1 | 3 | 3C | 3 | 44 | 338 | 338 | OK | [6 empty] | 224 | 111.6 | OK |  | 2.373 | [10 empty] | 3.733333 | #REF! | #REF! | 3.733333 | 7.466667 | 3661.4
| 2025-05-14 | 高橋翔 | HL13B5-BT | SiNホト前 | DFA77 | DFA77 | - |  |  |  | Si | Si小片×1 | 3 | 3C | 3 | 44 | 338 | 338 | OK | [6 empty] | 224 | 95.6 | OK |  | 2.342 | [10 empty] | 3.733333 | #REF! | #REF! | 7.466667 | 11.2 | 3665.133
| 2025-05-14 | 高橋翔 | HL13B5-BT | SiNホト前 | DFA78 | DFA78 | - |  |  |  | Si | Si小片×1 | 3 | 3C | 3 | 44 | 338 | 338 | OK | [6 empty] | 224 | 111.6 | OK |  | 2.381 | [10 empty] | 3.733333 | #REF! | #REF! | 11.2 | 14.93333 | 3668.867
| 2025-05-14 | 有木 | HL13B5-BT | SiNホト前 | D1BD0 | D1BD0 | - |  |  |  | Si | Si小片×1 | 3 | 3C | 3 | 44 | 338 | 338 | OK | [6 empty] | 224 | 112.8 | OK |  | 2.373 | [10 empty] | 3.733333 | #REF! | #REF! | 14.93333 | 18.66667 | 3672.6
| 2025-05-14 | 有木 | HL13B5-BT | SiNホト前 | D1BD1 | D1BD1 | - |  |  |  | Si | Si小片×1 | 3 | 3C | 3 | 44 | 338 | 338 | OK | [6 empty] | 224 | 96.6 | OK |  | 2.345 | [10 empty] | 3.733333 | #REF! | #REF! | 18.66667 | 22.4 | 3676.333
| 2025-05-14 | 有木 | HL13B5-BT | SiNホト前 | D1BD2 | D1BD2 | - |  |  |  | Si | Si小片×1 | 3 | 3C | 3 | 44 | 338 | 338 | OK | [6 empty] | 224 | 112.1 | OK |  | 2.376 | [10 empty] | 3.733333 | #REF! | #REF! | 22.4 | 26.13333 | 3680.067
| 2025-05-14 | 有木 | HL13B5-BT | SiNホト前 | D1BD3 | D1BD3 | - |  |  |  | Si | Si小片×1 | 3 | 3C | 3 | 44 | 338 | 338 | OK | [6 empty] | 224 | 111.9 | OK |  | 2.374 | [10 empty] | 3.733333 | #REF! | #REF! | 26.13333 | 29.86667 | 3683.8
| 2025-05-15 | 有木 |  |  | 空焼き空デポ338℃ | [7 empty] | 9 | 3C | 2 | 0 | 338 | 338 | OK | [6 empty] | 120 | [14 empty] | 3.733333 | #REF! | #REF! | 28.13333 | 31.86667 | 3685.8
| 2025-05-15 | 有木 | HL13B5-BT | SiNホト前 | TESTデポ | - | Si小片×1 | DF774 | - | - | - | - | 3 | 3C | 3 | 44 | 338 | 338 | OK | [6 empty] | 224 |  |  | 109.7 | 2.368 | [10 empty] | 3.733333 | #REF! | #REF! | 31.86667 | 35.6 | 3689.533
| 2025-05-15 | 有木 | HL13B5-BT4枚ﾊﾞｯﾁ化 | SiNホト前 | D1BD4/5/6/7 | D1BD4/5/6/7 | - |  |  |  | Si | Si小片×1 | 27 | 3C | 3 | 44 | 338 | 338 | OK | [6 empty] | 224 | 96.2 | OK |  | 2.322 | [10 empty] | 3.733333 | #REF! | #REF! | 35.6 | 39.33333 | 3693.267
| 2025-05-15 | 有木 | HL13B8-BT | SiNホト前 | NV347 | NV347 | - |  |  |  | Si | Si小片×1 | 3 | 3C | 3 | 44 | 338 | 338 | OK | [6 empty] | 224 | 112.9 | OK |  | 2.374 | [10 empty] | 3.733333 | #REF! | #REF! | 39.33333 | 43.06667 | 3697
| 2025-05-15 | 有木 | HL13B8-BT | SiNホト前 | NV348 | NV348 | - |  |  |  | Si | Si小片×1 | 3 | 3C | 3 | 44 | 338 | 338 | OK | [6 empty] | 224 | 95.2 | OK |  | 2.339 | [10 empty] | 3.733333 | #REF! | #REF! | 43.06667 | 46.8 | 3700.733
| 2025-05-15 | 有木 | HL13B8-BT | SiNホト前 | NV349 | NV349 | - |  |  |  | Si | Si小片×1 | 3 | 3C | 3 | 44 | 338 | 338 | OK | [6 empty] | 224 | 113 | OK |  | 2.387 | [10 empty] | 3.733333 | #REF! | #REF! | 46.8 | 50.53333 | 3704.467
| 2025-05-15 | 有木 | HL13B8-BT | SiNホト前 | NV350 | NV350 | - |  |  |  | Si | Si小片×1 | 3 | 3C | 3 | 44 | 338 | 338 | OK | [6 empty] | 224 | 112.2 | OK |  | 2.377 | [10 empty] | 3.733333 | #REF! | #REF! | 50.53333 | 54.26667 | 3708.2
| 2025-05-15 | 有木 | HL13B8-BT | SiNホト前 | NV351 | NV351 | - |  |  |  | Si | Si小片×1 | 3 | 3C | 3 | 44 | 338 | 338 | OK | [6 empty] | 224 | 111.1 | OK |  | 2.372 | [10 empty] | 3.733333 | #REF! | #REF! | 54.26667 | 58 | 3711.933
| 2025-05-15 | 有木 | HL13B8-BT | SiNホト前 | NV369 | NV369 | - |  |  |  | Si | Si小片×1 | 3 | 3C | 3 | 44 | 338 | 338 | OK | [6 empty] | 224 | 111.9 | OK |  | 2.378 | [10 empty] | 3.733333 | #REF! | #REF! | 58 | 61.73333 | 3715.667
| 2025-05-15 | 有木 | HL13B8-BT | SiNホト前 | NV370 | NV370 | - |  |  |  | Si | Si小片×1 | 3 | 3C | 3 | 44 | 338 | 338 | OK | [6 empty] | 224 | 111.8 | OK |  | 2.375 | [10 empty] | 3.733333 | #REF! | #REF! | 61.73333 | 65.46667 | 3719.4
| 2025-05-15 | 間宮 | HL13B8-BT | SiNホト前 | NV371 | NV371 | - |  |  |  | Si | Si小片×1 | 3 | 3C | 3 | 44 | 338 | 338 | OK | [6 empty] | 224 | 11.7 | OK |  | 2.37 | [10 empty] | 3.733333 | #REF! | #REF! | 65.46667 | 69.2 | 3723.133
| 2025-05-15 | 間宮 | HL13B8-BT | SiNホト前 | NV372 | NV372 | - |  |  |  | Si | Si小片×1 | 3 | 3C | 3 | 44 | 338 | 338 | OK | [6 empty] | 224 | 113.5 | OK |  | 2.375 | [10 empty] | 3.733333 | #REF! | #REF! | 69.2 | 72.93333 | 3726.867
| 2025-05-15 | 間宮 | HL13B5-4inchi | SiNホト前 | WC063 | WC063 | - |  |  |  | Si | Si小片×1 | 3 | 4A | 3 | 44 | 338 | 338 | OK | [6 empty] | 224 | 110.3 | OK |  | 2.371 | [10 empty] | 3.733333 | #REF! | #REF! | 69.2 | 76.66667 | 3730.6
| 2025-05-15 | 間宮 | HL13B5-4inchi | SiNホト前 | WC064 | WC064 | - |  |  |  | Si | Si小片×1 | 3 | 4A | 3 | 44 | 338 | 338 | OK | [6 empty] | 224 | 111.3 | OK |  | 2.371 | [10 empty] | 3.733333 | #REF! | #REF! | 69.2 | 80.4 | 3734.333
| 2025-05-15 | 間宮 | HL13B5-4inchi | SiNホト前 | WC092 | WC092 | - |  |  |  | Si | Si小片×1 | 3 | 4A | 3 | 44 | 338 | 338 | OK | [6 empty] | 224 | 98.1 | OK |  | 2.344 | [10 empty] | 3.733333 | #REF! | #REF! | 69.2 | 84.13333 | 3738.067
| 2025-05-15 | 間宮 | HL13B5-4inchi | SiNホト前 | WC093 | WC093 | - |  |  |  | Si | Si小片×1 | 3 | 4A | 3 | 44 | 338 | 338 | OK | [6 empty] | 224 | 96.5 | OK |  | 2.343 | [10 empty] | 3.733333 | #REF! | #REF! | 69.2 | 87.86667 | 3741.8
| 2025-05-15 | 間宮 | HL13B8-BT | SiNホト前 | NV374 | NV374 | - |  |  |  | Si | Si小片×1 | 3 | 3C | 3 | 44 | 338 | 338 | OK | [6 empty] | 224 | 111.9 | OK |  | 2.379 | [10 empty] | 3.733333 | #REF! | #REF! | 72.93333 | 91.6 | 3745.533
| 2025-05-15 | 間宮 | HL13B8-BT | SiNホト前 | NV375 | NV375 | - |  |  |  | Si | Si小片×1 | 3 | 3C | 3 | 44 | 338 | 338 | OK | [6 empty] | 224 | 96.2 | OK |  | 2.344 | [10 empty] | 3.733333 | #REF! | #REF! | 76.66667 | 95.33333 | 3749.267
| 2025-05-15 | 間宮 | HL13B8-BT | SiNホト前 | NV376 | NV376 | - |  |  |  | Si | Si小片×1 | 3 | 3C | 3 | 44 | 338 | 338 | OK | [6 empty] | 224 | 96.1 | OK |  | 2.341 | [10 empty] | 3.733333 | #REF! | #REF! | 80.4 | 99.06667 | 3753
| 2025-05-15 | 間宮 | HL13B8-BT | SiNホト前 | NV377 | NV377 | - |  |  |  | Si | Si小片×1 | 3 | 3C | 3 | 44 | 338 | 338 | OK | [6 empty] | 224 | 111.2 | OK |  | 2.377 | [10 empty] | 3.733333 | #REF! | #REF! | 84.13333 | 102.8 | 3756.733
| 2025-05-15 | 間宮 | HL13B8-BT | SiNホト前 | NV378 | NV378 | - |  |  |  | Si | Si小片×1 | 3 | 3C | 3 | 44 | 338 | 338 | OK | [6 empty] | 224 | 95.7 | OK |  | 2.339 | [10 empty] | 3.733333 | #REF! | #REF! | 87.86667 | 106.5333 | 3760.467
| 2025-05-15 | 間宮 | HL13B8-BT | SiNホト前 | NV379 | NV379 | - |  |  |  | Si | Si小片×1 | 3 | 3C | 3 | 44 | 338 | 338 | OK | [6 empty] | 224 | 96.5 | OK |  | 2.341 | [10 empty] | 3.733333 | #REF! | #REF! | 91.6 | 110.2667 | 3764.2
| 2025-05-15 | 間宮 | HL13B8-BT | SiNホト前 | NV380 | NV380 | - |  |  |  | Si | Si小片×1 | 3 | 3C | 3 | 44 | 338 | 338 | OK | [6 empty] | 224 | 96.4 | OK |  | 2.343 | [10 empty] | 3.733333 | #REF! | #REF! | 95.33333 | 114 | 3767.933
| 2025-05-15 | 間宮 | HL13B8-BT | SiNホト前 | NV381 | NV381 | - |  |  |  | Si | Si小片×1 | 3 | 3C | 3 | 44 | 338 | 338 | OK | [6 empty] | 224 | 111.6 | OK |  | 2.381 | [10 empty] | 3.733333 | #REF! | #REF! | 99.06667 | 117.7333 | 3771.667
| 2025-05-15 | 間宮 | HL13B8-BT | SiNホト前 | NV382 | NV382 | - |  |  |  | Si | Si小片×1 | 3 | 3C | 3 | 44 | 338 | 338 | OK | [6 empty] | 224 | 95.2 | OK |  | 2.337 | [10 empty] | 3.733333 | #REF! | #REF! | 102.8 | 121.4667 | 3775.4
| 2025-05-15 | 間宮 | HL13B8-BT | SiNホト前 | NV383 | NV383 | - |  |  |  | Si | Si小片×1 | 3 | 3C | 3 | 44 | 338 | 338 | OK | [6 empty] | 224 | 111.9 | OK |  | 2.378 | [10 empty] | 3.733333 | #REF! | #REF! | 106.5333 | 125.2 | 3779.133
| 2025-05-15 | 間宮 | HL13B8-BT | SiNホト前 | NV384 | NV384 | - |  |  |  | Si | Si小片×1 | 3 | 3C | 3 | 44 | 338 | 338 | OK | [6 empty] | 224 | 97.2 | OK |  | 2.344 | [10 empty] | 3.733333 | #REF! | #REF! | 110.2667 | 128.9333 | 3782.867
| 2025-05-15 | 間宮 | HL13B8-BT | SiNホト前 | NV385 | NV385 | - |  |  |  | Si | Si小片×1 | 3 | 3C | 3 | 44 | 338 | 338 | OK | [6 empty] | 224 | 111.4 | OK |  | 2.378 | [10 empty] | 3.733333 | #REF! | #REF! | 114 | 132.6667 | 3786.6
| 2025-05-15 | 間宮 | HL13BS-BT | SiNホト前 | KA050 | KA050 | - |  |  |  | Si | Si小片×1 | 3 | 3C | 3 | 44 | 338 | 338 | OK | [6 empty] | 224 | 112.2 | OK |  | 2.371 | [10 empty] | 3.733333 | #REF! | #REF! | 117.7333 | 136.4 | 3790.333
| 2025-05-15 | 間宮 | HL13BS-BT | SiNホト前 | KB034 | KB034 | - |  |  |  | Si | Si小片×1 | 3 | 3C | 3 | 44 | 338 | 338 | OK | [6 empty] | 224 | 96.3 | OK |  | 2.339 | [10 empty] | 3.733333 | #REF! | #REF! | 121.4667 | 140.1333 | 3794.067
| 2025-05-15 | 間宮 | HL13BS-BT | SiNホト前 | KC065 | KC065 | - |  |  |  | Si | Si小片×1 | 3 | 3C | 3 | 44 | 338 | 338 | OK | [6 empty] | 224 | 111.3 | OK |  | 2.372 | [10 empty] | 3.733333 | #REF! | #REF! | 125.2 | 143.8667 | 3797.8
| 2025-05-15 | 間宮 | HL13BS-BT | SiNホト前 | KC067 | KC067 | - |  |  |  | Si | Si小片×1 | 3 | 3C | 3 | 44 | 338 | 338 | OK | [6 empty] | 224 | 96.5 | OK |  | 2.34 | [10 empty] | 3.733333 | #REF! | #REF! | 128.9333 | 147.6 | 3801.533
| 2025-05-15 | 有木 | HL13B5-BT | SiNホト前 | DEA7F | DEA7F | - |  |  |  | Si | Si小片×1 | 3 | 3C | 3 | 44 | 338 | 338 | OK | [6 empty] | 224 | 111.8 | OK |  | 2.382 | [10 empty] | 3.733333 | #REF! | #REF! | 132.6667 | 151.3333 | 3805.267
| 2025-05-15 | 有木 | HL13B5-BT | SiNホト前 | DEA7G | DEA7G | - |  |  |  | Si | Si小片×1 | 3 | 3C | 3 | 44 | 338 | 338 | OK | [6 empty] | 224 | 113.7 | OK |  | 2.374 | [10 empty] | 3.733333 | #REF! | #REF! | 136.4 | 155.0667 | 3809
| 2025-05-15 | 有木 | HL13B5-BT | SiNホト前 | DEA7H | DEA7H | - |  |  |  | Si | Si小片×1 | 3 | 3C | 3 | 44 | 338 | 338 | OK | [6 empty] | 224 | 112.7 | OK |  | 2.369 | [10 empty] | 3.733333 | #REF! | #REF! | 140.1333 | 158.8 | 3812.733
| 2025-05-15 | 有木 | HL13B5-BT | SiNホト前 | DEA7J | DEA7J | - |  |  |  | Si | Si小片×1 | 3 | 3C | 3 | 44 | 338 | 338 | OK | [6 empty] | 224 | 116.1 | OK |  | 2.379 | [10 empty] | 3.733333 | #REF! | #REF! | 143.8667 | 162.5333 | 3816.467
| 2025-05-15 | 内田 | ﾄﾚｲ切り替え | - | 空焼き/空ﾃﾞﾎﾟ(4A) | [7 empty] | 8 | 4A | 2 | 0 | 359 | 359 | OK | [6 empty] | 120 | [14 empty] | 3.733333 | #REF! | #REF! | 143.8667 | 164.5333 | 3818.467
| 2025-05-15 | 内田 | 200G-RIPD | SiNホト前 | TESTデポ | - | Si小片×1 | DF774 | - | - | - | - | 24 | 4A | 6 | 11 | 370 | 370 | OK | [6 empty] | 371 | 110.5 |  |  | 1.9405 | 110.5 | 70 | 40.5 | [7 empty] | 3.733333 | #REF! | #REF! | 143.8667 | 170.7167 | 3824.65
| 2025-05-15 | 内田 | 200G-RIPD | SiNホト前 | RT005 |  | - |  |  |  | Si | Si小片×1 | 24 | 4A | 6 | 11 | 370 | 370 | OK | [6 empty] | 371 | 110.1 |  |  | 1.9431 | [10 empty] | 3.733333 | #REF! | #REF! | 143.8667 | 176.9 | 3830.833
| 2025-05-15 | 内田 | 200G-RIPD | SiNホト前 | RT007 |  | - |  |  |  | Si | Si小片×1 | 24 | 4A | 6 | 11 | 370 | 370 | OK | [6 empty] | 371 | 110.6 |  |  | 1.9401 | [10 empty] | 3.733333 | #REF! | #REF! | 143.8667 | 183.0833 | 3837.017
| 2025-05-15 | 内田 | 200G-RIPD | SiNホト前 | RT008 |  | - |  |  |  | Si | Si小片×1 | 24 | 4A | 6 | 11 | 370 | 370 | OK | [6 empty] | 371 | 110.2 |  |  | 1.9294 | [10 empty] | 3.733333 | #REF! | #REF! | 143.8667 | 189.2667 | 3843.2
| 2025-05-16 | 有木 | HL13B5-BT | SiNホト前 | D1BCW | D1BCW | - |  |  |  | Si | Si小片×1 | 3 | 3C | 3 | 44 | 338 | 338 | OK | [6 empty] | 224 | 109.3 | OK |  | 2.375 | [10 empty] | 3.733333 | #REF! | #REF! | 147.6 | 193 | 3846.933
| 2025-05-16 | 有木 | HL13B5-BT | SiNホト前 | D1BCX | D1BCX | - |  |  |  | Si | Si小片×1 | 3 | 3C | 3 | 44 | 338 | 338 | OK | [6 empty] | 224 | 110.1 | OK |  | 2.385 | [10 empty] | 3.733333 | #REF! | #REF! | 151.3333 | 196.7333 | 3850.667
| 2025-05-16 | 有木 | HL13B5-BT | SiNホト前 | D1BCY | D1BCY | - |  |  |  | Si | Si小片×1 | 3 | 3C | 3 | 44 | 338 | 338 | OK | [6 empty] | 224 | 109.1 | OK |  | 2.373 | [10 empty] | 3.733333 | #REF! | #REF! | 155.0667 | 200.4667 | 3854.4
| 2025-05-16 | 有木 | HL13B5-BT | SiNホト前 | D1BCZ | D1BCZ | - |  |  |  | Si | Si小片×1 | 3 | 3C | 3 | 44 | 338 | 338 | OK | [6 empty] | 224 | 111.6 | OK |  | 2.374 | [10 empty] | 3.733333 | #REF! | #REF! | 158.8 | 204.2 | 3858.133
| 2025-05-16 | 有木 | HL13B5-BT | SiNホト前 | D1B9B | D1B9B | - |  |  |  | Si | Si小片×1 | 3 | 3C | 3 | 44 | 338 | 338 | OK | [6 empty] | 224 | 112.5 | OK |  | 2.371 | [10 empty] | 3.733333 | #REF! | #REF! | 162.5333 | 207.9333 | 3861.867
| 2025-05-16 | 内田 |  |  | SiH4ﾎﾞﾝﾍﾞ切り替え(L⇒R)/空流し | [20 empty] | 0 | [14 empty] | 3.733333 | #REF! | #REF! | 162.5333 | 207.9333 | 3861.867
| 2025-05-16 | 有木 | HL13B5-BT | SiNホト前 | D1B9C | D1B9C | - |  |  |  | Si | Si小片×1 | 3 | 3C | 3 | 44 | 338 | 338 | OK | [6 empty] | 224 | 113.4 | OK |  | 2.372 | [10 empty] | 3.733333 | #REF! | #REF! | 166.2667 | 211.6667 | 3865.6
| 2025-05-16 | 有木 | HL13B5-BT | SiNホト前 | D1B9D | D1B9D | - |  |  |  | Si | Si小片×1 | 3 | 3C | 3 | 44 | 338 | 338 | OK | [6 empty] | 224 | 112.2 | OK |  | 2.37 | [10 empty] | 3.733333 | #REF! | #REF! | 170 | 215.4 | 3869.333
| 2025-05-16 | 有木 | HL13B5-BT | SiNホト前 | D1B9E | D1B9E | - |  |  |  | Si | Si小片×1 | 3 | 3C | 3 | 44 | 338 | 338 | OK | [6 empty] | 224 | 114.2 | OK |  | 2.391 | [10 empty] | 3.733333 | #REF! | #REF! | 173.7333 | 219.1333 | 3873.067
| 2025-05-16 | 藤本 |  |  | チャンバークリーニング | [7 empty] | 38 | ｱﾙﾐﾅ | 120 | 0 | 200 | 200 | OK | [10 empty] | : | [10 empty] | 0 | #REF! | #REF! | 0 | 0 | 3873.067 | クリーニング120分 LOAD：76%→72%、PHASE：15%→15%
| 2025-05-16 | 藤本 |  |  | チャンバークリーニング | [7 empty] | 38 | ｱﾙﾐﾅ | 120 | 0 | 200 | 200 | OK | [21 empty] | 0 | #REF! | #REF! | 0 | 0 | 3873.067 | クリーニング120分 LOAD：72%→64%、PHASE：15%→15%
| 2025-05-16 | 藤本 |  |  | 空焼き/3C | [7 empty] | 6 | 3C | 30 | 0 | 359 | 359 | OK | [21 empty] | 0 | #REF! | #REF! | 0 | 0 | 3873.067
| 2025-05-16 | 藤本 |  |  | KARADEPO(ﾄﾚｲ3C×1枚) | [7 empty] | 1 | 3C | 60 | 0 | 359 | 359 | OK | [6 empty] | 3600 | [14 empty] | 0 | #REF! | #REF! | 0 | 0 | 3933.067
| 2025-05-16 | 藤本 |  |  | 空焼き/2A | [7 empty] | 6 | A | 30 | 0 | 359 | 359 | OK | [21 empty] | 0 | #REF! | #REF! | 0 | 0 | 3933.067
| 2025-05-16 | 藤本 |  |  | KARADEPO(ﾄﾚｲA×1枚) | [7 empty] | 1 | A | 60 | 0 | 359 | 359 | OK | [6 empty] | 3600 | [14 empty] | 0 | #REF! | #REF! | 0 | 0 | 3993.067
| 2025-05-16 | 清水 |  |  | KARADEPO(ﾄﾚｲA×1枚) | [7 empty] | 1 | A | 60 | 0 | 359 | 359 | OK | [6 empty] | 3600 | [14 empty] | 0 | #REF! | #REF! | 0 | 0 | 4053.067
| 2025-05-16 | 清水 |  |  | KARADEPO(ﾄﾚｲA×1枚) | [7 empty] | 1 | A | 60 | 0 | 359 | 359 | OK | [6 empty] | 3600 | [14 empty] | 0 | #REF! | #REF! | 0 | 0 | 4113.067
| 2025-05-17 | 清水 |  |  | KARADEPO(ﾄﾚｲA×1枚) | [7 empty] | 1 | A | 60 | 0 | 359 | 359 | OK | [6 empty] | 3600 | [14 empty] | 0 | #REF! | #REF! | 0 | 0 | 4173.067
| 2025-05-17 | 清水 |  |  | テスト(338.0℃) | - | - | - | - | - | Si | Si小片×2 | 3 | A | 3 | 44 | 338 | 338 | OK | [6 empty] | 224 |  |  | 111.9 | 2.401 | 112.2 | 97.9 | 14.3 | -1246.81 | 268.22 | -1150.84 | -281.789 | 1515.03 | 869.051 | 29.97321 | 3.733333 | #REF! | #REF! | 0 | 3.733333 | 4176.8
| 2025-05-17 | 有木 | HL13B5-BT | SiNホト前 | D1B9X | D1B9X | - |  |  |  | - | Si小片×1 | 3 | 3C | 3 | 44 | 338 | 338 | OK | [6 empty] | 224 | 113.5 | OK |  | 2.411 | [10 empty] | 3.733333 | #REF! | #REF! | 3.733333 | 7.466667 | 4180.533
| 2025-05-17 | 有木 | HL13B5-BT | SiNホト前 | D1B9Y | D1B9Y | - |  |  |  | - | Si小片×1 | 3 | 3C | 3 | 44 | 338 | 338 | OK | [6 empty] | 224 | 113 | OK |  | 2.406 | [10 empty] | 3.733333 | #REF! | #REF! | 7.466667 | 11.2 | 4184.267
| 2025-05-17 | 有木 | HL13B5-BT | SiNホト前 | D1B9Z | D1B9Z | - |  |  |  | - | Si小片×1 | 3 | 3C | 3 | 44 | 338 | 338 | OK | [6 empty] | 224 | 114.2 | OK |  | 2.394 | [10 empty] | 3.733333 | #REF! | #REF! | 11.2 | 14.93333 | 4188
| 2025-05-17 | 有木 | HL13B5-BT | SiNホト前 | D1BA0 | D1BA0 | - |  |  |  | - | Si小片×1 | 3 | 3C | 3 | 44 | 338 | 338 | OK | [6 empty] | 224 | 113.1 | OK |  | 2.396 | [10 empty] | 3.733333 | #REF! | #REF! | 14.93333 | 18.66667 | 4191.733
| 2025-05-17 | 有木 | HL13B5-BT | SiNホト前 | DEA85 | DEA85 | - |  |  |  | - | Si小片×1 | 3 | 3C | 3 | 44 | 338 | 338 | OK | [6 empty] | 224 | 113.2 | OK |  | 2.394 | [10 empty] | 3.733333 | #REF! | #REF! | 18.66667 | 22.4 | 4195.467
| 2025-05-17 | 有木 | HL13B5-BT | SiNホト前 | DEA8H | DEA8H | - |  |  |  | - | Si小片×1 | 3 | 3C | 3 | 44 | 338 | 338 | OK | [6 empty] | 224 | 96.8 | OK |  | 2.366 | [10 empty] | 3.733333 | #REF! | #REF! | 22.4 | 26.13333 | 4199.2
| 2025-05-17 | 有木 | HL13B5-BT | SiNホト前 | DEA8J | DEA8J | - |  |  |  | - | Si小片×1 | 3 | 3C | 3 | 44 | 338 | 338 | OK | [6 empty] | 224 | 97.7 | OK |  | 2.361 | [10 empty] | 3.733333 | #REF! | #REF! | 26.13333 | 29.86667 | 4202.933
| 2025-05-17 | 有木 | HL13B5-BT | SiNホト前 | DEA8K | DEA8K | - |  |  |  | - | Si小片×1 | 3 | 3C | 3 | 44 | 338 | 338 | OK | [6 empty] | 224 | 114.1 | OK |  | 2.393 | [10 empty] | 3.733333 | #REF! | #REF! | 29.86667 | 33.6 | 4206.667
| 2025-05-17 | 高橋翔 | HL13B5-BT | SiNホト前 | DEA8L | DEA8L | - |  |  |  | - | Si小片×1 | 3 | 3C | 3 | 44 | 338 | 338 | OK | [6 empty] | 224 | 113 | OK |  | 2.402 | [10 empty] | 3.733333 | #REF! | #REF! | 33.6 | 37.33333 | 4210.4
| 2025-05-17 | 高橋翔 | HL13B5-BT | SiNホト前 | DEA8M | DEA8M | - |  |  |  | - | Si小片×1 | 3 | 3C | 3 | 44 | 338 | 338 | OK | [6 empty] | 224 | 113.3 | OK |  | 2.391 | [10 empty] | 3.733333 | #REF! | #REF! | 37.33333 | 41.06667 | 4214.133
| 2025-05-17 | 高橋翔 | HL13B5-BT | SiNホト前 | DEA8N | DEA8N | - |  |  |  | - | Si小片×1 | 3 | 3C | 3 | 44 | 338 | 338 | OK | [6 empty] | 224 | 97.6 | OK |  | 2.354 | [10 empty] | 3.733333 | #REF! | #REF! | 41.06667 | 44.8 | 4217.867
| 2025-05-17 | 高橋翔 | HL13B5-BT | SiNホト前 | DEA8P | DEA8P | - |  |  |  | - | Si小片×1 | 3 | 3C | 3 | 44 | 338 | 338 | OK | [6 empty] | 224 | 97.3 | OK |  | 2.356 | [10 empty] | 3.733333 | #REF! | #REF! | 44.8 | 48.53333 | 4221.6
| 2025-05-17 | 高橋翔 | HL13B5-BT | SiNホト前 | DFA7H | DFA7H | - |  |  |  | - | Si小片×1 | 3 | 3C | 3 | 44 | 338 | 338 | OK | [6 empty] | 224 | 112.7 | OK |  | 2.397 | [10 empty] | 3.733333 | #REF! | #REF! | 48.53333 | 52.26667 | 4225.333
| 2025-05-17 | 高橋翔 | HL13B5-BT | SiNホト前 | DFA7J | DFA7J | - |  |  |  | - | Si小片×1 | 3 | 3C | 3 | 44 | 338 | 338 | OK | [6 empty] | 224 | 113 | OK |  | 2.391 | [10 empty] | 3.733333 | #REF! | #REF! | 52.26667 | 56 | 4229.067
| 2025-05-17 | 高橋翔 | HL13B5-BT | SiNホト前 | DFA7K | DFA7K | - |  |  |  | - | Si小片×1 | 3 | 3C | 3 | 44 | 338 | 338 | OK | [6 empty] | 224 | 113.2 | OK |  | 2.371 | [10 empty] | 3.733333 | #REF! | #REF! | 56 | 59.73333 | 4232.8
| 2025-05-17 | 高橋翔 | HL13B5-BT | SiNホト前 | DFA7L | DFA7L | - |  |  |  | - | Si小片×1 | 3 | 3C | 3 | 44 | 338 | 338 | OK | [6 empty] | 224 | 113.2 | OK |  | 2.406 | [10 empty] | 3.733333 | #REF! | #REF! | 59.73333 | 63.46667 | 4236.533
| 2025-05-17 | 高橋翔 | HL13B5-BT | SiNホト前 | DFA7M | DFA7M | - |  |  |  | - | Si小片×1 | 3 | 3C | 3 | 44 | 338 | 338 | OK | [6 empty] | 224 | 113.7 | OK |  | 2.398 | [10 empty] | 3.733333 | #REF! | #REF! | 63.46667 | 67.2 | 4240.267
| 2025-05-17 | 高橋翔 | HL13B5-BT | SiNホト前 | DFA7N | DFA7N | - |  |  |  | - | Si小片×1 | 3 | 3C | 3 | 44 | 338 | 338 | OK | [6 empty] | 224 | 100.2 | OK |  | 2.352 | [10 empty] | 3.733333 | #REF! | #REF! | 67.2 | 70.93333 | 4244
| 2025-05-17 | 高橋翔 | HL13B5-BT | SiNホト前 | DFA7P | DFA7P | - |  |  |  | - | Si小片×1 | 3 | 3C | 3 | 44 | 338 | 338 | OK | [6 empty] | 224 | 113 | OK |  | 2.391 | [10 empty] | 3.733333 | #REF! | #REF! | 70.93333 | 74.66667 | 4247.733
| 2025-05-17 | 高橋翔 | HL13B5-BT | SiNホト前 | DFA7Q | DFA7Q | - |  |  |  | - | Si小片×1 | 3 | 3C | 3 | 44 | 338 | 338 | OK | [6 empty] | 224 | 112 | OK |  | 2.386 | [10 empty] | 3.733333 | #REF! | #REF! | 74.66667 | 78.4 | 4251.467
| 2025-05-17 | 高橋翔 | HL13B5-BT | SiNホト前 | DFA7V | DFA7V | - |  |  |  | - | Si小片×1 | 3 | 3C | 3 | 44 | 338 | 338 | OK | [6 empty] | 224 | 112.8 | OK |  | 2.395 | [10 empty] | 3.733333 | #REF! | #REF! | 78.4 | 82.13333 | 4255.2
| 2025-05-17 | 高橋翔 | HL13B5-BT | SiNホト前 | DFA7W | DFA7W | - |  |  |  | - | Si小片×1 | 3 | 3C | 3 | 44 | 338 | 338 | OK | [6 empty] | 224 | 113.9 | OK |  | 2.394 | [10 empty] | 3.733333 | #REF! | #REF! | 82.13333 | 85.86667 | 4258.933
| 2025-05-17 | 高橋翔 | HL13B5-BT | SiNホト前 | DFA7X | DFA7X | - |  |  |  | - | Si小片×1 | 3 | 3C | 3 | 44 | 338 | 338 | OK | [6 empty] | 224 | 114.4 | OK |  | 2.392 | [10 empty] | 3.733333 | #REF! | #REF! | 85.86667 | 89.6 | 4262.667
| 2025-05-17 | 高橋翔 | HL13B5-BT | SiNホト前 | DFA7Y | DFA7Y | - |  |  |  | - | Si小片×1 | 3 | 3C | 3 | 44 | 338 | 338 | OK | [6 empty] | 224 | 113.9 | OK |  | 2.411 | [10 empty] | 3.733333 | #REF! | #REF! | 89.6 | 93.33333 | 4266.4
| 2025-05-18 | 清水 | HL13B5-BT | SiNホト前 | DFA5Y | DFA5Y | - |  |  |  | - | Si小片×1 | 3 | 3C | 3 | 44 | 338 | 338 | OK | [6 empty] | 224 | 114.8 | OK |  | 2.412 | [10 empty] | 3.733333 | #REF! | #REF! | 93.33333 | 97.06667 | 4270.133
| 2025-05-18 | 清水 | HL13B5-BT | SiNホト前 | DFA5Z | DFA5Z | - |  |  |  | - | Si小片×1 | 3 | 3C | 3 | 44 | 338 | 338 | OK | [6 empty] | 224 | 98.7 | OK |  | 2.3757 | [10 empty] | 3.733333 | #REF! | #REF! | 97.06667 | 100.8 | 4273.867
| 2025-05-18 | 鈴木 | HL13B5-BT | SiNホト前 | DFA60 | DFA60 | - |  |  |  | - | Si小片×1 | 3 | 3C | 3 | 44 | 338 | 338 | OK | [6 empty] | 224 | 115.6 | OK |  | 2.3985 | [10 empty] | 3.733333 | #REF! | #REF! | 100.8 | 104.5333 | 4277.6
| 2025-05-18 | 平塚 | HL13B5-BT | SiNホト前 | DFA61 | DFA61 | - |  |  |  | - | Si小片×1 | 3 | 3C | 3 | 44 | 338 | 338 | OK | [6 empty] | 224 | 97.7 | OK |  | 2.35 | [10 empty] | 3.733333 | #REF! | #REF! | 104.5333 | 108.2667 | 4281.333
| 2025-05-18 | 平塚 | HL13B5-BT | SiNホト前 | DFA84 | DFA84 | - |  |  |  | - | Si小片×1 | 3 | 3C | 3 | 44 | 338 | 338 | OK | [6 empty] | 224 | 113.2 | OK |  | 2.389 | [10 empty] | 3.733333 | #REF! | #REF! | 108.2667 | 112 | 4285.067
| 2025-05-18 | 平塚 | HL13B5-BT | SiNホト前 | DFA85 | DFA85 | - |  |  |  | - | Si小片×1 | 3 | 3C | 3 | 44 | 338 | 338 | OK | [6 empty] | 224 | 113.3 | OK |  | 2.391 | [10 empty] | 3.733333 | #REF! | #REF! | 112 | 115.7333 | 4288.8
| 2025-05-18 | 平塚 | HL13B5-BT | SiNホト前 | DFA86 | DFA86 | - |  |  |  | - | Si小片×1 | 3 | 3C | 3 | 44 | 338 | 338 | OK | [6 empty] | 224 | 114.3 | OK |  | 2.387 | [10 empty] | 3.733333 | #REF! | #REF! | 115.7333 | 119.4667 | 4292.533
| 2025-05-18 | 平塚 | HL13B8-BT | SiNホト前 | NU489 | NU489 | - |  |  |  | - | Si小片×1 | 3 | 3C | 3 | 44 | 338 | 338 | OK | [6 empty] | 224 | 97.2 | OK |  | 2.357 | [10 empty] | 3.733333 | #REF! | #REF! | 119.4667 | 123.2 | 4296.267
| 2025-05-18 | 平塚 | HL13B8-BT | SiNホト前 | NU491 | NJ491 | - |  |  |  | - | Si小片×1 | 3 | 3C | 3 | 44 | 338 | 338 | OK | [6 empty] | 224 | 97.2 | OK |  | 2.355 | [10 empty] | 3.733333 | #REF! | #REF! | 123.2 | 126.9333 | 4300
| 2025-05-18 | 平塚 | HL13B8-BT | SiNホト前 | NU492 | NU492 | - |  |  |  | - | Si小片×1 | 3 | 3C | 3 | 44 | 338 | 338 | OK | [6 empty] | 224 | 113.7 | OK |  | 2.405 | [10 empty] | 3.733333 | #REF! | #REF! | 126.9333 | 130.6667 | 4303.733
| 2025-05-18 | 平塚 | HL13B8-BT | SiNホト前 | NS412 | NS412 | - |  |  |  | - | Si小片×1 | 3 | 3C | 3 | 44 | 338 | 338 | OK | [6 empty] | 224 | 113.8 | OK |  | 2.388 | [10 empty] | 3.733333 | #REF! | #REF! | 130.6667 | 134.4 | 4307.467
| 2025-05-18 | 平塚 | HL13B8-BT | SiNホト前 | NS413 | NS413 | - |  |  |  | - | Si小片×1 | 3 | 3C | 3 | 44 | 338 | 338 | OK | [6 empty] | 224 | 97.3 | OK |  | 2.349 | [10 empty] | 3.733333 | #REF! | #REF! | 134.4 | 138.1333 | 4311.2
| 2025-05-18 | 平塚 | HL13B8-BT | SiNホト前 | NS390 | NS390 | - |  |  |  | - | Si小片×1 | 3 | 3C | 3 | 44 | 338 | 338 | OK | [6 empty] | 224 | 115 | OK |  | 2.393 | [10 empty] | 3.733333 | #REF! | #REF! | 138.1333 | 141.8667 | 4314.933
| 2025-05-18 | 平塚 | HL13B8-BT | SiNホト前 | NS391 | NS391 | - |  |  |  | - | Si小片×1 | 3 | 3C | 3 | 44 | 338 | 338 | OK | [6 empty] | 224 | 97.9 | OK |  | 2.354 | [10 empty] | 3.733333 | #REF! | #REF! | 141.8667 | 145.6 | 4318.667
| 2025-05-18 | 平塚 | HL13B8-BT | SiNホト前 | NS408 | NS408 | - |  |  |  | - | Si小片×1 | 3 | 3C | 3 | 44 | 338 | 338 | OK | [6 empty] | 224 | 98 | OK |  | 2.358 | [10 empty] | 3.733333 | #REF! | #REF! | 145.6 | 149.3333 | 4322.4
| 2025-05-18 | 平塚 | HL13B8-BT | SiNホト前 | NS409 | NS409 | - |  |  |  | - | Si小片×1 | 3 | 3C | 3 | 44 | 338 | 338 | OK | [6 empty] | 224 | 98.6 | OK |  | 2.354 | [10 empty] | 3.733333 | #REF! | #REF! | 149.3333 | 153.0667 | 4326.133
| 2025-05-18 | 平塚 | HL13B8-BT | SiNホト前 | NU493 | NU493 | - |  |  |  | - | Si小片×1 | 3 | 3C | 3 | 44 | 338 | 338 | OK | [6 empty] | 224 | 97.9 | OK |  | 2.3549 | [10 empty] | 3.733333 | #REF! | #REF! | 153.0667 | 156.8 | 4329.867
| 2025-05-18 | 平塚 | HL13B8-BT | SiNホト前 | NU494 | NU494 | - |  |  |  | - | Si小片×1 | 3 | 3C | 3 | 44 | 338 | 338 | OK | [6 empty] | 224 | 97.8 | OK |  | 2.3586 | [10 empty] | 3.733333 | #REF! | #REF! | 156.8 | 160.5333 | 4333.6
| 2025-05-18 | 平塚 | HL13B8-BT | SiNホト前 | NU495 | NU495 | - |  |  |  | - | Si小片×1 | 3 | 3C | 3 | 44 | 338 | 338 | OK | [6 empty] | 224 | 98.7 | OK |  | 2.356 | [10 empty] | 3.733333 | #REF! | #REF! | 160.5333 | 164.2667 | 4337.333
| 2025-05-18 | 平塚 | HL13B8-BT | SiNホト前 | NU496 | NU496 | - |  |  |  | - | Si小片×1 | 3 | 3C | 3 | 44 | 338 | 338 | OK | [6 empty] | 224 | 115.3 | OK |  | 2.406 | [10 empty] | 3.733333 | #REF! | #REF! | 164.2667 | 168 | 4341.067
| 2025-05-18 | 鈴木 | HL13B5_4インチ | SiNホト前 | WC067 | WC067 | - |  |  |  | - | Si小片×1 | 3 | 4A | 3 | 44 | 338 | 338 | OK | [6 empty] | 224 | 114 |  |  | 2.4071 | [10 empty] | 3.733333 | #REF! | #REF! | 164.2667 | 171.7333 | 4344.8
| 2025-05-18 | 鈴木 | HL13B5_4インチ | SiNホト前 | WC068 | WC068 | - |  |  |  | - | Si小片×1 | 3 | 4A | 3 | 44 | 338 | 338 | OK | [6 empty] | 224 | 100 |  |  | 2.3648 | [10 empty] | 3.733333 | #REF! | #REF! | 164.2667 | 175.4667 | 4348.533
| 2025-05-18 | 檜山 | HL13B5_4インチ | SiNホト前 | WC086 | WC086 | - |  |  |  | - | Si小片×1 | 3 | 4A | 3 | 44 | 338 | 338 | OK | [6 empty] | 224 | 112.8 |  |  | 2.3872 | [10 empty] | 3.733333 | #REF! | #REF! | 164.2667 | 179.2 | 4352.267
| 2025-05-18 | 檜山 | HL13B5_4インチ | SiNホト前 | WC094 | WC094 | - |  |  |  | - | Si小片×1 | 3 | 4A | 3 | 44 | 338 | 338 | OK | [6 empty] | 224 | 113.3 |  |  | 2.3936 | [10 empty] | 3.733333 | #REF! | #REF! | 164.2667 | 182.9333 | 4356
| 2025-05-18 | 渡部 | HL13B8-BT | SiNホト前 | NS418 | NS418 | - |  |  |  | - | Si小片×1 | 3 | 3C | 3 | 44 | 338 | 338 | OK | [6 empty] | 224 | 113.5 | OK |  | 2.386 | [10 empty] | 3.733333 | #REF! | #REF! | 168 | 186.6667 | 4359.733
| 2025-05-18 | 渡部 | HL13B8-BT | SiNホト前 | NS419 | NS419 | - |  |  |  | - | Si小片×1 | 3 | 3C | 3 | 44 | 338 | 338 | OK | [6 empty] | 224 | 98.2 | OK |  | 2.364 | [10 empty] | 3.733333 | #REF! | #REF! | 171.7333 | 190.4 | 4363.467
| 2025-05-18 | 渡部 | HL13B8-BT | SiNホト前 | NS420 | NS420 | - |  |  |  | - | Si小片×1 | 3 | 3C | 3 | 44 | 338 | 338 | OK | [6 empty] | 224 | 113.1 | OK |  | 2.406 | [10 empty] | 3.733333 | #REF! | #REF! | 175.4667 | 194.1333 | 4367.2
| 2025-05-18 | 渡部 | HL13B8-BT | SiNホト前 | NS421 | NS421 | - |  |  |  | - | Si小片×1 | 3 | 3C | 3 | 44 | 338 | 338 | OK | [6 empty] | 224 | 113.4 | OK |  | 2.399 | [10 empty] | 3.733333 | #REF! | #REF! | 179.2 | 197.8667 | 4370.933
| 2025-05-18 | 渡部 | HL13B8-BT | SiNホト前 | NS416 | NS416 | - |  |  |  | - | Si小片×1 | 3 | 3C | 3 | 44 | 338 | 338 | OK | [6 empty] | 224 | 114.3 | OK |  | 2.416 | [10 empty] | 3.733333 | #REF! | #REF! | 182.9333 | 201.6 | 4374.667
| 2025-05-18 | 渡部 | HL13B8-BT | SiNホト前 | NS417 | NS417 | - |  |  |  | - | Si小片×1 | 3 | 3C | 3 | 44 | 338 | 338 | OK | [6 empty] | 224 | 113.5 | OK |  | 2.397 | [10 empty] | 3.733333 | #REF! | #REF! | 186.6667 | 205.3333 | 4378.4
| 2025-05-19 | 久保木 |  |  | チャンバークリーニング | [7 empty] | 38 | ｱﾙﾐﾅ | 113 | 0 | 200 | 200 | OK | [10 empty] | : | [10 empty] | 0 | #REF! | #REF! | 0 | 0 | 4378.4 | クリーニング113分 LOAD：76%→73%、PHASE：15%→15%
| 2025-05-19 | 久保木 |  |  | チャンバークリーニング | [7 empty] | 38 | ｱﾙﾐﾅ | 113 | 0 | 200 | 200 | OK | [21 empty] | 0 | #REF! | #REF! | 0 | 0 | 4378.4 | クリーニング113分 LOAD：73%→64%、PHASE：15%→15%
| 2025-05-19 | 久保木 |  |  | 空焼き/3C | [7 empty] | 6 | 3C | 30 | 0 | 359 | 359 | OK | [21 empty] | 0 | #REF! | #REF! | 0 | 0 | 4378.4
| 2025-05-19 | 久保木 |  |  | KARADEPO(ﾄﾚｲ3C×1枚) | [7 empty] | 1 | 3C | 60 | 0 | 359 | 359 | OK | [6 empty] | 3600 | [14 empty] | 0 | #REF! | #REF! | 0 | 0 | 4438.4
| 2025-05-19 | 久保木 |  |  | 空焼き/2A | [7 empty] | 6 | A | 30 | 0 | 359 | 359 | OK | [21 empty] | 0 | #REF! | #REF! | 0 | 0 | 4438.4
| 2025-05-19 | 久保木 |  |  | KARADEPO(ﾄﾚｲA×1枚) | [7 empty] | 1 | A | 60 | 0 | 359 | 359 | OK | [6 empty] | 3600 | [14 empty] | 0 | #REF! | #REF! | 0 | 0 | 4498.4
| 2025-05-19 | 檜山 |  |  | KARADEPO(ﾄﾚｲA×1枚) | [7 empty] | 1 | A | 60 | 0 | 359 | 359 | OK | [6 empty] | 3600 | [14 empty] | 0 | #REF! | #REF! | 0 | 0 | 4558.4
| 2025-05-20 | 檜山 |  |  | KARADEPO(ﾄﾚｲA×1枚) | [7 empty] | 1 | A | 60 | 0 | 359 | 359 | OK | [6 empty] | 3600 | [14 empty] | 0 | #REF! | #REF! | 0 | 0 | 4618.4
| 2025-05-20 | 檜山 |  |  | KARADEPO(ﾄﾚｲA×1枚) | [7 empty] | 1 | A | 60 | 0 | 359 | 359 | OK | [6 empty] | 3600 | [14 empty] | 0 | #REF! | #REF! | 0 | 0 | 4678.4
| 2025-05-20 | 檜山 |  |  | テスト(338.0℃) | - | - | - | - | - | Si | Si小片×2 | 3 | A | 3 | 44 | 338 | 338 | OK | [6 empty] | 224 |  |  | 111.6 | 2.3895 | 110.8 | 97.3 | 13.5 | -1.92237 | -0.55174 | -0.50835 | 0.79292 | 1.37063 | 1.30127 | 29.89286 | 3.733333 | #REF! | #REF! | 0 | 3.733333 | 4682.133
| 2025-05-19 | 渡部 | HL13B8-BT | SiNホト前 | NU497 | NU497 | - |  |  |  | - | Si小片×1 | 3 | 3C | 3 | 44 | 338 | 338 | OK | [6 empty] | 224 | 112.9 | OK |  | 2.392 | [10 empty] | 3.733333 | #REF! | #REF! | 3.733333 | 7.466667 | 4685.867
| 2025-05-19 | 渡部 | HL13B8-BT | SiNホト前 | NU498 | NU498 | - |  |  |  | - | Si小片×1 | 3 | 3C | 3 | 44 | 338 | 338 | OK | [6 empty] | 224 | 113.3 | OK |  | 2.394 | [10 empty] | 3.733333 | #REF! | #REF! | 7.466667 | 11.2 | 4689.6
| 2025-05-19 | 渡部 | HL13B8-BT | SiNホト前 | NU499 | NU499 | - |  |  |  | - | Si小片×1 | 3 | 3C | 3 | 44 | 338 | 338 | OK | [6 empty] | 224 | 112.5 | OK |  | 2.407 | [10 empty] | 3.733333 | #REF! | #REF! | 11.2 | 14.93333 | 4693.333
| 2025-05-19 | 渡部 | HL13B8-BT | SiNホト前 | NU500 | NU500 | - |  |  |  | - | Si小片×1 | 3 | 3C | 3 | 44 | 338 | 338 | OK | [6 empty] | 224 | 97.9 | OK |  | 2.354 | [10 empty] | 3.733333 | #REF! | #REF! | 14.93333 | 18.66667 | 4697.067
| 2025-05-19 | 渡部 | HL13B8-BT | SiNホト前 | NT432 | NT432 | - |  |  |  | - | Si小片×1 | 3 | 3C | 3 | 44 | 338 | 338 | OK | [6 empty] | 224 | 114.2 | OK |  | 2.39 | [10 empty] | 3.733333 | #REF! | #REF! | 18.66667 | 22.4 | 4700.8
| 2025-05-19 | 渡部 | HL13B8-BT | SiNホト前 | NT434 | NT434 | - |  |  |  | - | Si小片×1 | 3 | 3C | 3 | 44 | 338 | 338 | OK | [6 empty] | 224 | 97 | OK |  | 2.352 | [10 empty] | 3.733333 | #REF! | #REF! | 22.4 | 26.13333 | 4704.533
| 2025-05-19 | 渡部 | HL13B8-BT | SiNホト前 | NT435 | NT435 | - |  |  |  | - | Si小片×1 | 3 | 3C | 3 | 44 | 338 | 338 | OK | [6 empty] | 224 | 113.7 | OK |  | 2.393 | [10 empty] | 3.733333 | #REF! | #REF! | 26.13333 | 29.86667 | 4708.267
| 2025-05-20 | 市島 | HL13B8-BT | SiNホト前 | NT436 | NT436 | - |  |  |  | - | Si小片×1 | 3 | 3C | 3 | 44 | 338 | 338 | OK | [6 empty] | 224 | 113.9 | OK |  | 2.391 | [10 empty] | 3.733333 | #REF! | #REF! | 29.86667 | 33.6 | 4712
| 2025-05-20 | 市島 | HL13B8-BT | SiNホト前 | NT437 | NT437 | - |  |  |  | - | Si小片×1 | 3 | 3C | 3 | 44 | 338 | 338 | OK | [6 empty] | 224 | 113.1 | OK |  | 2.385 | [10 empty] | 3.733333 | #REF! | #REF! | 33.6 | 37.33333 | 4715.733
| 2025-05-20 | 市島 | HL13B8-BT | SiNホト前 | NT438 | NT438 | - |  |  |  | - | Si小片×1 | 3 | 3C | 3 | 44 | 338 | 338 | OK | [6 empty] | 224 | 98 | OK |  | 2.357 | [10 empty] | 3.733333 | #REF! | #REF! | 37.33333 | 41.06667 | 4719.467
| 2025-05-20 | 市島 | HL13B8-BT | SiNホト前 | NT439 | NT439 | - |  |  |  | - | Si小片×1 | 3 | 3C | 3 | 44 | 338 | 338 | OK | [6 empty] | 224 | 113.3 | OK |  | 2.387 | [10 empty] | 3.733333 | #REF! | #REF! | 41.06667 | 44.8 | 4723.2
| 2025-05-20 | 市島 | HL13B5-BT | SiNホト前 | DHA8Z | DHA8Z | - |  |  |  | - | Si小片×1 | 3 | 3C | 3 | 44 | 338 | 338 | OK | [6 empty] | 224 | 114 | OK |  | 2.386 | [10 empty] | 3.733333 | #REF! | #REF! | 44.8 | 48.53333 | 4726.933
| 2025-05-20 | 市島 | HL13B5-BT | SiNホト前 | DHA91 | DHA91 | - |  |  |  | - | Si小片×1 | 3 | 3C | 3 | 44 | 338 | 338 | OK | [6 empty] | 224 | 96.4 | OK |  | 2.353 | [10 empty] | 3.733333 | #REF! | #REF! | 48.53333 | 52.26667 | 4730.667
| 2025-05-20 | 市島 | HL13B5-BT | SiNホト前 | DHA92 | DHA92 | - |  |  |  | - | Si小片×1 | 3 | 3C | 3 | 44 | 338 | 338 | OK | [6 empty] | 224 | 112.7 | OK |  | 2.388 | [10 empty] | 3.733333 | #REF! | #REF! | 52.26667 | 56 | 4734.4
| 2025-05-20 | 市島 | HL13B5-BT | SiNホト前 | D1B3E | D1B3E | - |  |  |  | - | Si小片×1 | 3 | 3C | 3 | 44 | 338 | 338 | OK | [6 empty] | 224 | 96.8 | OK |  | 2.349 | [10 empty] | 3.733333 | #REF! | #REF! | 56 | 59.73333 | 4738.133
| 2025-05-20 | 市島 | HL13B5-BT | SiNホト前 | D1B3F | D1B3F | - |  |  |  | - | Si小片×1 | 3 | 3C | 3 | 44 | 338 | 338 | OK | [6 empty] | 224 | 112.4 | OK |  | 2.395 | [10 empty] | 3.733333 | #REF! | #REF! | 59.73333 | 63.46667 | 4741.867
| 2025-05-20 | 市島 | HL13B5-BT | SiNホト前 | D1B3H | D1B3H | - |  |  |  | - | Si小片×1 | 3 | 3C | 3 | 44 | 338 | 338 | OK | [6 empty] | 224 | 111.9 | OK |  | 2.383 | [10 empty] | 3.733333 | #REF! | #REF! | 63.46667 | 67.2 | 4745.6
| 2025-05-20 | 市島 | HL13B5-BT | SiNホト前 | D1B3J | D1B3J | - |  |  |  | - | Si小片×1 | 3 | 3C | 3 | 44 | 338 | 338 | OK | [6 empty] | 224 | 111.9 | OK |  | 2.383 | [10 empty] | 3.733333 | #REF! | #REF! | 67.2 | 70.93333 | 4749.333
| 2025-05-20 | 市島 | HL13B5-BT | SiNホト前 | D1B33 | D1B33 | - |  |  |  | - | Si小片×1 | 3 | 3C | 3 | 44 | 338 | 338 | OK | [6 empty] | 224 | 112 | OK |  | 2.383 | [10 empty] | 3.733333 | #REF! | #REF! | 70.93333 | 74.66667 | 4753.067
| 2025-05-20 | 市島 | HL13B5-BT | SiNホト前 | D1B34 | D1B34 | - |  |  |  | - | Si小片×1 | 3 | 3C | 3 | 44 | 338 | 338 | OK | [6 empty] | 224 | 111 | OK |  | 2.384 | [10 empty] | 3.733333 | #REF! | #REF! | 74.66667 | 78.4 | 4756.8
| 2025-05-20 | 市島 | HL13B5-BT | SiNホト前 | D1B35 | D1B35 | - |  |  |  | - | Si小片×1 | 3 | 3C | 3 | 44 | 338 | 338 | OK | [6 empty] | 224 | 96.4 | OK |  | 2.352 | [10 empty] | 3.733333 | #REF! | #REF! | 78.4 | 82.13333 | 4760.533
| 2025-05-20 | 市島 | HL13B5-BT | SiNホト前 | D1B36 | D1B36 | - |  |  |  | - | Si小片×1 | 3 | 3C | 3 | 44 | 338 | 338 | OK | [6 empty] | 224 | 112.2 | OK |  | 96.4 | [10 empty] | 3.733333 | #REF! | #REF! | 82.13333 | 85.86667 | 4764.267
| 2025-05-20 | 市島 | HL13B5-BT | SiNホト前 | DEA5Q | DEA5Q | - |  |  |  | - | Si小片×1 | 3 | 3C | 3 | 44 | 338 | 338 | OK | [6 empty] | 224 | 95.8 | OK |  | 2.354 | [10 empty] | 3.733333 | #REF! | #REF! | 85.86667 | 89.6 | 4768
| 2025-05-20 | 市島 | HL13B5-BT | SiNホト前 | DEA5R | DEA5R | - |  |  |  | - | Si小片×1 | 3 | 3C | 3 | 44 | 338 | 338 | OK | [6 empty] | 224 | 113.1 | OK |  | 2.392 | [10 empty] | 3.733333 | #REF! | #REF! | 89.6 | 93.33333 | 4771.733
| 2025-05-20 | 市島 | HL13B5-BT | SiNホト前 | DEA5S | DEA5S | - |  |  |  | - | Si小片×1 | 3 | 3C | 3 | 44 | 338 | 338 | OK | [6 empty] | 224 | 112.9 | OK |  | 2.381 | [10 empty] | 3.733333 | #REF! | #REF! | 93.33333 | 97.06667 | 4775.467
| 2025-05-20 | 市島 | HL13B5-BT | SiNホト前 | DEA5T | DEA5T | - |  |  |  | - | Si小片×1 | 3 | 3C | 3 | 44 | 338 | 338 | OK | [6 empty] | 224 | 113 | OK |  | 2.384 | [10 empty] | 3.733333 | #REF! | #REF! | 97.06667 | 100.8 | 4779.2
| 2025-05-20 | 鈴木 |  |  | SiH4ﾎﾞﾝﾍﾞ切り替え(R⇒L)/空流し | [20 empty] | 0 | [14 empty] | 3.733333 | #REF! | #REF! | 97.06667 | 100.8 | 4779.2
| 2025-05-20 | 渡部 | HL13B5-BT | SiNホト前 | DQB37 | D1B37 | - |  |  |  | - | Si小片×1 | 3 | 3C | 3 | 44 | 338 | 338 | OK | [6 empty] | 224 | 110.7 | OK |  | 2.384 | [10 empty] | 3.733333 | #REF! | #REF! | 100.8 | 104.5333 | 4782.933
| 2025-05-20 | 渡部 | HL13B5-BT | SiNホト前 | D1B38 | D1B38 | - |  |  |  | - | Si小片×1 | 3 | 3C | 3 | 44 | 338 | 338 | OK | [6 empty] | 224 | 112.3 | OK |  | 2.352 | [10 empty] | 3.733333 | #REF! | #REF! | 104.5333 | 108.2667 | 4786.667
| 2025-05-20 | 渡部 | HL13B5-BT | SiNホト前 | D1B39 | D1B39 | - |  |  |  | - | Si小片×1 | 3 | 3C | 3 | 44 | 338 | 338 | OK | [6 empty] | 224 | 112.3 | OK |  | 2.387 | [10 empty] | 3.733333 | #REF! | #REF! | 108.2667 | 112 | 4790.4
| 2025-05-20 | 渡部 | HL13B5-BT | SiNホト前 | D1B3A | D1B3A | - |  |  |  | - | Si小片×1 | 3 | 3C | 3 | 44 | 338 | 338 | OK | [6 empty] | 224 | 96.2 | OK |  | 2.355 | [10 empty] | 3.733333 | #REF! | #REF! | 112 | 115.7333 | 4794.133
| 2025-05-20 | 渡部 | HL13B5-BT | SiNホト前 | DHA93 | DHA93 | - |  |  |  | - | Si小片×1 | 3 | 3C | 3 | 44 | 338 | 338 | OK | [6 empty] | 224 | 96.9 | OK |  | 2.354 | [10 empty] | 3.733333 | #REF! | #REF! | 115.7333 | 119.4667 | 4797.867
| 2025-05-20 | 渡部 | HL13B5-BT | SiNホト前 | DHA94 | DHA94 | - |  |  |  | - | Si小片×1 | 3 | 3C | 3 | 44 | 338 | 338 | OK | [6 empty] | 224 | 96.4 | OK |  | 2.351 | [10 empty] | 3.733333 | #REF! | #REF! | 119.4667 | 123.2 | 4801.6
| 2025-05-20 | 渡部 | HL13B5-BT | SiNホト前 | DHA95 | DHA95 | - |  |  |  | - | Si小片×1 | 3 | 3C | 3 | 44 | 338 | 338 | OK | [6 empty] | 224 | 96.6 | OK |  | 2.354 | [10 empty] | 3.733333 | #REF! | #REF! | 123.2 | 126.9333 | 4805.333
| 2025-05-20 | 渡部 | HL13B5-BT | SiNホト前 | DHA96 | DHA96 | - |  |  |  | - | Si小片×1 | 3 | 3C | 3 | 44 | 338 | 338 | OK | [6 empty] | 224 | 112.5 | OK |  | 2.385 | [10 empty] | 3.733333 | #REF! | #REF! | 126.9333 | 130.6667 | 4809.067
| 2025-05-20 | 渡部 | HL13B5-BT | SiNホト前 | DHA9G | DHA9G | - |  |  |  | - | Si小片×1 | 3 | 3C | 3 | 44 | 338 | 338 | OK | [6 empty] | 224 | 112 | OK |  | 2.392 | [10 empty] | 3.733333 | #REF! | #REF! | 130.6667 | 134.4 | 4812.8
| 2025-05-20 | 渡部 | HL13B5-BT | SiNホト前 | DHA9H | DHA9H | - |  |  |  | - | Si小片×1 | 3 | 3C | 3 | 44 | 338 | 338 | OK | [6 empty] | 224 | 112.2 | OK |  | 2.386 | [10 empty] | 3.733333 | #REF! | #REF! | 134.4 | 138.1333 | 4816.533
| 2025-05-20 | 渡部 | HL13B5-BT | SiNホト前 | DHA9J | DHA9J | - |  |  |  | - | Si小片×1 | 3 | 3C | 3 | 44 | 338 | 338 | OK | [6 empty] | 224 | 112.1 | OK |  | 2.382 | [10 empty] | 3.733333 | #REF! | #REF! | 138.1333 | 141.8667 | 4820.267
| 2025-05-20 | 渡部 | HL13B5-BT | SiNホト前 | DHA7K | DHA7K | - |  |  |  | - | Si小片×1 | 3 | 3C | 3 | 44 | 338 | 338 | OK | [6 empty] | 224 | 111.9 | OK |  | 2.398 | [10 empty] | 3.733333 | #REF! | #REF! | 141.8667 | 145.6 | 4824
| 2025-05-20 | 渡部 | HL13B5-BT | SiNホト前 | DFA5U | DFA5U | - |  |  |  | - | Si小片×1 | 3 | 3C | 3 | 44 | 338 | 338 | OK | [6 empty] | 224 | 112 | OK |  | 2.385 | [10 empty] | 3.733333 | #REF! | #REF! | 145.6 | 149.3333 | 4827.733
| 2025-05-20 | 渡部 | HL13B5-BT | SiNホト前 | DFA5V | DFA5V | - |  |  |  | - | Si小片×1 | 3 | 3C | 3 | 44 | 338 | 338 | OK | [6 empty] | 224 | 96.5 | OK |  | 2.349 | [10 empty] | 3.733333 | #REF! | #REF! | 149.3333 | 153.0667 | 4831.467
| 2025-05-20 | 渡部 | HL13B5-BT | SiNホト前 | DFA5W | DFA5W | - |  |  |  | - | Si小片×1 | 3 | 3C | 3 | 44 | 338 | 338 | OK | [6 empty] | 224 | 96.6 | OK |  | 2.363 | [10 empty] | 3.733333 | #REF! | #REF! | 153.0667 | 156.8 | 4835.2
| 2025-05-20 | 渡部 | HL13B5-BT | SiNホト前 | DFA5X | DFA5X | - |  |  |  | - | Si小片×1 | 3 | 3C | 3 | 44 | 338 | 338 | OK | [6 empty] | 224 | 113.2 | OK |  | 2.406 | [10 empty] | 3.733333 | #REF! | #REF! | 156.8 | 160.5333 | 4838.933
| 2025-05-21 | 檜山 | HL13B5-BT | SiNホト前 | DHA8Z | DHA8Z | - |  |  |  | - | Si小片×1 | 3 | 3C | 3 | 44 | 338 | 338 | OK | [6 empty] | 224 | 118.8 | OK |  | 2.447 | [10 empty] | 3.733333 | #REF! | #REF! | 160.5333 | 164.2667 | 4842.667
| 2025-05-21 | 市島 | HL13B5-BT | SiNホト前 | D1B5P | D1B5P | - |  |  |  | - | Si小片×1 | 3 | 3C | 3 | 44 | 338 | 338 | OK | [6 empty] | 224 | 112 | OK |  | 2.385 | [10 empty] | 3.733333 | #REF! | #REF! | 164.2667 | 168 | 4846.4
| 2025-05-21 | 市島 | HL13B5-BT | SiNホト前 | D1B5Q | D1B5Q | - |  |  |  | - | Si小片×1 | 3 | 3C | 3 | 44 | 338 | 338 | OK | [6 empty] | 224 | 96.6 | OK |  | 2.351 | [10 empty] | 3.733333 | #REF! | #REF! | 168 | 171.7333 | 4850.133
| 2025-05-21 | 市島 | HL13B5-BT | SiNホト前 | D1B5R | D1B5R | - |  |  |  | - | Si小片×1 | 3 | 3C | 3 | 44 | 338 | 338 | OK | [6 empty] | 224 | 96.1 | OK |  | 2.35 | [10 empty] | 3.733333 | #REF! | #REF! | 171.7333 | 175.4667 | 4853.867
| 2025-05-21 | 市島 | HL13B5-BT | SiNホト前 | D1B5S | D1B5S | - |  |  |  | - | Si小片×1 | 3 | 3C | 3 | 44 | 338 | 338 | OK | [6 empty] | 224 | 112.2 | OK |  | 2.388 | [10 empty] | 3.733333 | #REF! | #REF! | 175.4667 | 179.2 | 4857.6
| 2025-05-21 | 市島 | HL13B5-BT | SiNホト前 | NT443 | NT443 | - |  |  |  | - | Si小片×1 | 3 | 3C | 3 | 44 | 338 | 338 | OK | [6 empty] | 224 | 96.5 | OK |  | 2.355 | [10 empty] | 3.733333 | #REF! | #REF! | 179.2 | 182.9333 | 4861.333
| 2025-05-21 | 市島 | HL13B5-BT | SiNホト前 | NT444 | NT444 | - |  |  |  | - | Si小片×1 | 3 | 3C | 3 | 44 | 338 | 338 | OK | [6 empty] | 224 | 112.2 | OK |  | 2.382 | [10 empty] | 3.733333 | #REF! | #REF! | 182.9333 | 186.6667 | 4865.067
| 2025-05-21 | 市島 | HL13B5-BT | SiNホト前 | NT445 | NT445 | - |  |  |  | - | Si小片×1 | 3 | 3C | 3 | 44 | 338 | 338 | OK | [6 empty] | 224 | 112.2 | OK |  | 2.385 | [10 empty] | 3.733333 | #REF! | #REF! | 186.6667 | 190.4 | 4868.8
| 2025-05-21 | 市島 | HL13B5-BT | SiNホト前 | NT446 | NT446 | - |  |  |  | - | Si小片×1 | 3 | 3C | 3 | 44 | 338 | 338 | OK | [6 empty] | 224 | 96.7 | OK |  | 2.351 | [10 empty] | 3.733333 | #REF! | #REF! | 190.4 | 194.1333 | 4872.533
| 2025-05-21 | 市島 | HL13B5-BT | SiNホト前 | NU501 | NU501 | - |  |  |  | - | Si小片×1 | 3 | 3C | 3 | 44 | 338 | 338 | OK | [6 empty] | 224 | 112 | OK |  | 2.385 | [10 empty] | 3.733333 | #REF! | #REF! | 194.1333 | 197.8667 | 4876.267
| 2025-05-21 | 市島 | HL13B5-BT | SiNホト前 | NU502 | NU502 | - |  |  |  | - | Si小片×1 | 3 | 3C | 3 | 44 | 338 | 338 | OK | [6 empty] | 224 | 112.8 | OK |  | 2.385 | [10 empty] | 3.733333 | #REF! | #REF! | 197.8667 | 201.6 | 4880
| 2025-05-21 | 市島 | HL13B5-BT | SiNホト前 | NU504 | NU504 | - |  |  |  | - | Si小片×1 | 3 | 3C | 3 | 44 | 338 | 338 | OK | [6 empty] | 224 | 112.6 | OK |  | 2.387 | [10 empty] | 3.733333 | #REF! | #REF! | 201.6 | 205.3333 | 4883.733
| 2025-05-21 | 市島 | HL13B5-BT | SiNホト前 | DEA62 | DEA62 | - |  |  |  | - | Si小片×1 | 3 | 3C | 3 | 44 | 338 | 338 | OK | [6 empty] | 224 | 112.4 | OK |  | 2.384 | [10 empty] | 3.733333 | #REF! | #REF! | 205.3333 | 209.0667 | 4887.467
| 2025-05-21 | 市島 | HL13B5-BT | SiNホト前 | DEA63 | DEA63 | - |  |  |  | - | Si小片×1 | 3 | 3C | 3 | 44 | 338 | 338 | OK | [6 empty] | 224 | 113.2 | OK |  | 2.384 | [10 empty] | 3.733333 | #REF! | #REF! | 209.0667 | 212.8 | 4891.2
| 2025-05-21 | 市島 | HL13B5-BT | SiNホト前 | DEA64 | DEA64 | - |  |  |  | - | Si小片×1 | 3 | 3C | 3 | 44 | 338 | 338 | OK | [6 empty] | 224 | 112.6 | OK |  | 2.385 | [10 empty] | 3.733333 | #REF! | #REF! | 212.8 | 216.5333 | 4894.933
| 2025-05-21 | 市島 | HL13B5-BT | SiNホト前 | DEA65 | DEA65 | - |  |  |  | - | Si小片×1 | 3 | 3C | 3 | 44 | 338 | 338 | OK | [6 empty] | 224 | 112.4 | OK |  | 2.384 | [10 empty] | 3.733333 | #REF! | #REF! | 216.5333 | 220.2667 | 4898.667
| 2025-05-21 | 市島 | HL13BS-BT | SiNホト前 | KC068 | KC068 | - |  |  |  | - | Si小片×1 | 3 | 3C | 3 | 44 | 338 | 338 | OK | [6 empty] | 224 | 114.3 | OK |  | 2.386 | [10 empty] | 3.733333 | #REF! | #REF! | 220.2667 | 224 | 4902.4
| 2025-05-21 | 市島 | HL13BSBT | SiNホト前 | KC069 | KC069 | - |  |  |  | - | Si小片×1 | 3 | 3C | 3 | 44 | 338 | 338 | OK | [6 empty] | 224 | 114 | OK |  | 2.384 | [10 empty] | 3.733333 | #REF! | #REF! | 224 | 227.7333 | 4906.133
| 2025-05-21 | 鈴木 | HL13B8-BT | SiNホト前 | NU505 | NU505 | - |  |  |  | - | Si小片×1 | 3 | 3C | 3 | 44 | 338 | 338 | OK | [6 empty] | 224 | 111.8 | OK |  | 2.383 | [10 empty] | 3.733333 | #REF! | #REF! | 227.7333 | 231.4667 | 4909.867
| 2025-05-21 | 鈴木 | HL13B8-BT | SiNホト前 | NU506 | NU506 | - |  |  |  | - | Si小片×1 | 3 | 3C | 3 | 44 | 338 | 338 | OK | [6 empty] | 224 | 112 | OK |  | 2.383 | [10 empty] | 3.733333 | #REF! | #REF! | 231.4667 | 235.2 | 4913.6
| 2025-05-21 | 渡部 | HL13B8-BT | SiNホト前 | NU507 | NU507 | - |  |  |  | - | Si小片×1 | 3 | 3C | 3 | 44 | 338 | 338 | OK | [6 empty] | 224 | 112.5 | OK |  | 2.385 | [10 empty] | 3.733333 | #REF! | #REF! | 235.2 | 238.9333 | 4917.333
| 2025-05-21 | 檜山 |  |  | チャンバークリーニング | [7 empty] | 38 | ｱﾙﾐﾅ | 129 | 0 | 200 | 200 | OK | [10 empty] | : | [10 empty] | 0 | #REF! | #REF! | 0 | 0 | 4917.333 | クリーニング129分 LOAD：76%→73%、PHASE：15%→15%
| 2025-05-22 | 檜山 |  |  | チャンバークリーニング | [7 empty] | 38 | ｱﾙﾐﾅ | 129 | 0 | 200 | 200 | OK | [21 empty] | 0 | #REF! | #REF! | 0 | 0 | 4917.333 | クリーニング129分 LOAD：73%→64%、PHASE：15%→15%
| 2025-05-22 | 檜山 |  |  | 空焼き/3C | [7 empty] | 6 | 3C | 30 | 0 | 359 | 359 | OK | [21 empty] | 0 | #REF! | #REF! | 0 | 0 | 4917.333
| 2025-05-22 | 檜山 |  |  | KARADEPO(ﾄﾚｲ3C×1枚) | [7 empty] | 1 | 3C | 60 | 0 | 359 | 359 | OK | [6 empty] | 3600 | [14 empty] | 0 | #REF! | #REF! | 0 | 0 | 4977.333
| 2025-05-22 | 藤本 |  |  | 空焼き/2A | [7 empty] | 6 | A | 30 | 0 | 359 | 359 | OK | [21 empty] | 0 | #REF! | #REF! | 0 | 0 | 4977.333
| 2025-05-22 | 藤本 |  |  | KARADEPO(ﾄﾚｲA×1枚) | [7 empty] | 1 | A | 60 | 0 | 359 | 359 | OK | [6 empty] | 3600 | [14 empty] | 0 | #REF! | #REF! | 0 | 0 | 5037.333
| 2025-05-22 | 藤本 |  |  | KARADEPO(ﾄﾚｲA×1枚) | [7 empty] | 1 | A | 60 | 0 | 359 | 359 | OK | [6 empty] | 3600 | [14 empty] | 0 | #REF! | #REF! | 0 | 0 | 5097.333
| 2025-05-22 | 藤本 |  |  | KARADEPO(ﾄﾚｲA×1枚) | [7 empty] | 1 | A | 60 | 0 | 359 | 359 | OK | [6 empty] | 3600 | [14 empty] | 0 | #REF! | #REF! | 0 | 0 | 5157.333
| 2025-05-22 | 藤本 |  |  | KARADEPO(ﾄﾚｲA×1枚) | [7 empty] | 1 | A | 60 | 0 | 359 | 359 | OK | [6 empty] | 3600 | [14 empty] | 0 | #REF! | #REF! | 0 | 0 | 5217.333
| 2025-05-22 | 高橋翔 |  |  | テスト(338.0℃) | - | - | - | - | - | Si | Si小片×2 | 3 | A | 3 | 44 | 338 | 338 | OK | [6 empty] | 224 |  |  | 109.9 | 2.385 | 111.3 | 97.5 | 13.8 | -3068.085 | -2013.3314 | -3090.367 | -2342.2816 | 1054.7536 | 748.0854 | 29.4375 | 3.733333 | #REF! | #REF! | 0 | 3.733333 | 5221.067
| 2025-05-22 | 高橋翔 | HL13B5-BT | SiNホト前 | D1B41 | D1B41 | - |  |  |  | - | Si小片×1 | 3 | 3C | 3 | 44 | 338 | 338 | OK | [6 empty] | 224 | 114.3 | OK |  | 2.406 | [10 empty] | 3.733333 | #REF! | #REF! | 3.733333 | 7.466667 | 5224.8
| 2025-05-22 | 高橋翔 | HL13B5-BT | SiNホト前 | D1B42 | D1B42 | - |  |  |  | - | Si小片×1 | 3 | 3C | 3 | 44 | 338 | 338 | OK | [6 empty] | 224 | 111.6 | OK |  | 2.402 | [10 empty] | 3.733333 | #REF! | #REF! | 7.466667 | 11.2 | 5228.533
| 2025-05-22 | 高橋翔 | HL13B5-BT | SiNホト前 | D1B43 | D1B43 | - |  |  |  | - | Si小片×1 | 3 | 3C | 3 | 44 | 338 | 338 | OK | [6 empty] | 224 | 94.9 | OK |  | 2.361 | [10 empty] | 3.733333 | #REF! | #REF! | 11.2 | 14.93333 | 5232.267
| 2025-05-22 | 高橋翔 | HL13B5-BT | SiNホト前 | D1B5N | D1B5N | - |  |  |  | - | Si小片×1 | 3 | 3C | 3 | 44 | 338 | 338 | OK | [6 empty] | 224 | 96.6 | OK |  | 2.363 | [10 empty] | 3.733333 | #REF! | #REF! | 14.93333 | 18.66667 | 5236
| 2025-05-22 | 有木 | HL13B5-BT | SiNホト前 | DEA98 | DEA98 | - |  |  |  | - | Si小片×1 | 3 | 3C | 3 | 44 | 338 | 338 | OK | [6 empty] | 224 | 111.6 | OK |  | 2.391 | [10 empty] | 3.733333 | #REF! | #REF! | 18.66667 | 22.4 | 5239.733
| 2025-05-22 | 有木 | HL13B5-BT | SiNホト前 | DEA99 | DEA99 | - |  |  |  | - | Si小片×1 | 3 | 3C | 3 | 44 | 338 | 338 | OK | [6 empty] | 224 | 112 | OK |  | 2.392 | [10 empty] | 3.733333 | #REF! | #REF! | 22.4 | 26.13333 | 5243.467
| 2025-05-22 | 有木 | HL13B5-BT | SiNホト前 | DEA9A | DEA9A | - |  |  |  | - | Si小片×1 | 3 | 3C | 3 | 44 | 338 | 338 | OK | [6 empty] | 224 | 97.1 | OK |  | 2.354 | [10 empty] | 3.733333 | #REF! | #REF! | 26.13333 | 29.86667 | 5247.2
| 2025-05-22 | 有木 | HL13B5-BT | SiNホト前 | DEA9B | DEA9B | - |  |  |  | - | Si小片×1 | 3 | 3C | 3 | 44 | 338 | 338 | OK | [6 empty] | 224 | 112.4 | OK |  | 2.392 | [10 empty] | 3.733333 | #REF! | #REF! | 29.86667 | 33.6 | 5250.933
| 2025-05-22 | 有木 | HL13B8-BT | SiNホト前 | NU509 | NU509 | - |  |  |  | - | Si小片×1 | 3 | 3C | 3 | 44 | 338 | 338 | OK | [6 empty] | 224 | 112.7 | OK |  | 2.39 | [10 empty] | 3.733333 | #REF! | #REF! | 33.6 | 37.33333 | 5254.667
| 2025-05-22 | 有木 | HL13B8-BT | SiNホト前 | NU510 | NY510 | - |  |  |  | - | Si小片×1 | 3 | 3C | 3 | 44 | 338 | 338 | OK | [6 empty] | 224 | 114.1 | OK |  | 2.393 | [10 empty] | 3.733333 | #REF! | #REF! | 37.33333 | 41.06667 | 5258.4
| 2025-05-22 | 有木 | HL13B8-BT | SiNホト前 | NU525 | NU525 | - |  |  |  | - | Si小片×1 | 3 | 3C | 3 | 44 | 338 | 338 | OK | [6 empty] | 224 | 111.6 | OK |  | 2.391 | [10 empty] | 3.733333 | #REF! | #REF! | 41.06667 | 44.8 | 5262.133
| 2025-05-22 | 有木 | HL13B8-BT | SiNホト前 | NU526 | NU526 | - |  |  |  | - | Si小片×1 | 3 | 3C | 3 | 44 | 338 | 338 | OK | [6 empty] | 224 | 96.4 | OK |  | 2.353 | [10 empty] | 3.733333 | #REF! | #REF! | 44.8 | 48.53333 | 5265.867
| 2025-05-23 | 有木 | HL13B8-BT | SiNホト前 | NU527 | NU527 | - |  |  |  | - | Si小片×1 | 3 | 3C | 3 | 44 | 338 | 338 | OK | [6 empty] | 224 | 112 | OK |  | 2.392 | [10 empty] | 3.733333 | #REF! | #REF! | 48.53333 | 52.26667 | 5269.6
| 2025-05-23 | 有木 | HL13B8-BT | SiNホト前 | NU528 | NU528 | - |  |  |  | - | Si小片×1 | 3 | 3C | 3 | 44 | 338 | 338 | OK | [6 empty] | 224 | 113.6 | OK |  | 2.393 | [10 empty] | 3.733333 | #REF! | #REF! | 52.26667 | 56 | 5273.333
| 2025-05-23 | 有木 | HL13B8-BT | SiNホト前 | NU529 | NU529 | - |  |  |  | - | Si小片×1 | 3 | 3C | 3 | 44 | 338 | 338 | OK | [6 empty] | 224 | 113 | OK |  | 2.39 | [10 empty] | 3.733333 | #REF! | #REF! | 56 | 59.73333 | 5277.067
| 2025-05-23 | 有木 | HL13B8-BT | SiNホト前 | NU530 | NU530 | - |  |  |  | - | Si小片×1 | 3 | 3C | 3 | 44 | 338 | 338 | OK | [6 empty] | 224 | 112.4 | OK |  | 2.387 | [10 empty] | 3.733333 | #REF! | #REF! | 59.73333 | 63.46667 | 5280.8
| 2025-05-23 | 有木 | HL13B5-BT | SiNホト前 | D1BDQ | D1BDQ | - |  |  |  | - | Si小片×1 | 3 | 3C | 3 | 44 | 338 | 338 | OK | [6 empty] | 224 | 112.1 | OK |  | 2.384 | [10 empty] | 3.733333 | #REF! | #REF! | 63.46667 | 67.2 | 5284.533
| 2025-05-23 | 有木 | HL13B5-BT | SiNホト前 | D1BDT | D1BDT | - |  |  |  | - | Si小片×1 | 3 | 3C | 3 | 44 | 338 | 338 | OK | [6 empty] | 224 | 111.6 | OK |  | 2.388 | [10 empty] | 3.733333 | #REF! | #REF! | 67.2 | 70.93333 | 5288.267
| 2025-05-23 | 有木 | HL13B5-BT | SiNホト前 | D1BDU | D1BDU | - |  |  |  | - | Si小片×1 | 3 | 3C | 3 | 44 | 338 | 338 | OK | [6 empty] | 224 | 113.2 | OK |  | 2.39 | [10 empty] | 3.733333 | #REF! | #REF! | 70.93333 | 74.66667 | 5292
| 2025-05-23 | 有木 | HL13B5-BT | SiNホト前 | D1BDV | D1BDV | - |  |  |  | - | Si小片×1 | 3 | 3C | 3 | 44 | 338 | 338 | OK | [6 empty] | 224 | 113.1 | OK |  | 2.393 | [10 empty] | 3.733333 | #REF! | #REF! | 74.66667 | 78.4 | 5295.733
| 2025-05-23 | 有木 | HL13B5-BT | SiNホト前 | D1BDW | D1BDW | - |  |  |  | - | Si小片×1 | 3 | 3C | 3 | 44 | 338 | 338 | OK | [6 empty] | 224 | 111.7 | OK |  | 2.393 | [10 empty] | 3.733333 | #REF! | #REF! | 78.4 | 82.13333 | 5299.467
| 2025-05-23 | 有木 | HL13B5-BT | SiNホト前 | D1BDX | D1BDX | - |  |  |  | - | Si小片×1 | 3 | 3C | 3 | 44 | 338 | 338 | OK | [6 empty] | 224 | 112 | OK |  | 2.39 | [10 empty] | 3.733333 | #REF! | #REF! | 82.13333 | 85.86667 | 5303.2
| 2025-05-23 | 間宮 | HL13B5_4インチ | SiNホト前 | WC061 | WC061 | - |  |  |  | - | Si小片×1 | 3 | 4A | 3 | 44 | 338 | 338 | OK | [6 empty] | 224 | 112 | OK |  | 2.389 | [10 empty] | 3.733333 | #REF! | #REF! | 82.13333 | 89.6 | 5306.933
| 2025-05-23 | 間宮 | HL13B5_4インチ | SiNホト前 | WC071 | WC071 | - |  |  |  | - | Si小片×1 | 3 | 4A | 3 | 44 | 338 | 338 | OK | [6 empty] | 224 | 99.4 | OK |  | 2.359 | [10 empty] | 3.733333 | #REF! | #REF! | 82.13333 | 93.33333 | 5310.667
| 2025-05-23 | 間宮 | HL13B5_4インチ | SiNホト前 | WC081 | WC081 | - |  |  |  | - | Si小片×1 | 3 | 4A | 3 | 44 | 338 | 338 | OK | [6 empty] | 224 | 99.1 | OK |  | 2.362 | [10 empty] | 3.733333 | #REF! | #REF! | 82.13333 | 97.06667 | 5314.4
| 2025-05-23 | 間宮 | HL13B5_4インチ | SiNホト前 | WC091 | WC091 | - |  |  |  | - | Si小片×1 | 3 | 4A | 3 | 44 | 338 | 338 | OK | [6 empty] | 224 | 98.6 | OK |  | 2.359 | [10 empty] | 3.733333 | #REF! | #REF! | 82.13333 | 100.8 | 5318.133
| 2025-05-23 | 間宮 | HL13B5-BT | SiNホト前 | D1BDY | D1BDY | - |  |  |  | - | Si小片×1 | 3 | 3C | 3 | 44 | 338 | 338 | OK | [6 empty] | 224 | 96.4 | OK |  | 2.352 | [10 empty] | 3.733333 | #REF! | #REF! | 85.86667 | 104.5333 | 5321.867
| 2025-05-23 | 間宮 | HL13B5-BT | SiNホト前 | D1BE0 | D1BE0 | - |  |  |  | - | Si小片×1 | 3 | 3C | 3 | 44 | 338 | 338 | OK | [6 empty] | 224 | 99.3 | OK |  | 2.361 | [10 empty] | 3.733333 | #REF! | #REF! | 89.6 | 108.2667 | 5325.6
| 2025-05-23 | 間宮 | HL13B5-BT | SiNホト前 | D1BE1 | D1BE1 | - |  |  |  | - | Si小片×1 | 3 | 3C | 3 | 44 | 338 | 338 | OK | [6 empty] | 224 | 113.9 | OK |  | 2.392 | [10 empty] | 3.733333 | #REF! | #REF! | 93.33333 | 112 | 5329.333
| 2025-05-23 | 間宮 | HL13B5-BT | SiNホト前 | DEA8Q | DEA8Q | - |  |  |  | - | Si小片×1 | 3 | 3C | 3 | 44 | 338 | 338 | OK | [6 empty] | 224 | 113 | OK |  | 2.392 | [10 empty] | 3.733333 | #REF! | #REF! | 97.06667 | 115.7333 | 5333.067
| 2025-05-23 | 間宮 | HL13B5-BT | SiNホト前 | DEA8R | DEA8R | - |  |  |  | - | Si小片×1 | 3 | 3C | 3 | 44 | 338 | 338 | OK | [6 empty] | 224 | 113.3 | OK |  | 2.39 | [10 empty] | 3.733333 | #REF! | #REF! | 100.8 | 119.4667 | 5336.8
| 2025-05-23 | 間宮 | HL13B5-BT | SiNホト前 | DEA8S | DEA8S | - |  |  |  | - | Si小片×1 | 3 | 3C | 3 | 44 | 338 | 338 | OK | [6 empty] | 224 | 113 | OK |  | 2.39 | [10 empty] | 3.733333 | #REF! | #REF! | 104.5333 | 123.2 | 5340.533
| 2025-05-23 | 間宮 | HL13B5-BT | SiNホト前 | DEA8T | DEA8T | - |  |  |  | - | Si小片×1 | 3 | 3C | 3 | 44 | 338 | 338 | OK | [6 empty] | 224 | 114.6 | OK |  | 2.397 | [10 empty] | 3.733333 | #REF! | #REF! | 108.2667 | 126.9333 | 5344.267
| 2025-05-23 | 間宮 | HL13B5-BT | SiNホト前 | DHA9Y | DHA9Y | - |  |  |  | - | Si小片×1 | 3 | 3C | 3 | 44 | 338 | 338 | OK | [6 empty] | 224 | 113.7 | OK |  | 2.397 | [10 empty] | 3.733333 | #REF! | #REF! | 112 | 130.6667 | 5348
| 2025-05-23 | 間宮 | HL13B5-BT | SiNホト前 | DHA9Z | DHA9Z | - |  |  |  | - | Si小片×1 | 3 | 3C | 3 | 44 | 338 | 338 | OK | [6 empty] | 224 | 113.7 | OK |  | 2.397 | [10 empty] | 3.733333 | #REF! | #REF! | 115.7333 | 134.4 | 5351.733
| 2025-05-23 | 間宮 | HL13B5-BT | SiNホト前 | DHAA0 | DHAA0 | - |  |  |  | - | Si小片×1 | 3 | 3C | 3 | 44 | 338 | 338 | OK | [6 empty] | 224 | 114.5 | OK |  | 2.392 | [10 empty] | 3.733333 | #REF! | #REF! | 119.4667 | 138.1333 | 5355.467
| 2025-05-23 | 間宮 | HL13B5-BT | SiNホト前 | DHAA1 | DHAA1 | - |  |  |  | - | Si小片×1 | 3 | 3C | 3 | 44 | 338 | 338 | OK | [6 empty] | 224 | 96.6 | OK |  | 2.353 | [10 empty] | 3.733333 | #REF! | #REF! | 123.2 | 141.8667 | 5359.2
| 2025-05-23 | 有木 | HL13B5-BT | SiNホト前 | DHA9U | DHA9U | - |  |  |  | - | Si小片×1 | 3 | 3C | 3 | 44 | 338 | 338 | OK | [6 empty] | 224 | 112.3 | OK |  | 2.411 | [10 empty] | 3.733333 | #REF! | #REF! | 126.9333 | 145.6 | 5362.933
| 2025-05-23 | 有木 | HL13B5-BT | SiNホト前 | DHA9V | DHA9V | - |  |  |  | - | Si小片×1 | 3 | 3C | 3 | 44 | 338 | 338 | OK | [6 empty] | 224 | 114.6 | OK |  | 2.393 | [10 empty] | 3.733333 | #REF! | #REF! | 130.6667 | 149.3333 | 5366.667
| 2025-05-23 | 有木 | HL13B5-BT | SiNホト前 | DHA9W | DHA9W | - |  |  |  | - | Si小片×1 | 3 | 3C | 3 | 44 | 338 | 338 | OK | [6 empty] | 224 | 113.2 | OK |  | 2.388 | [10 empty] | 3.733333 | #REF! | #REF! | 134.4 | 153.0667 | 5370.4
| 2025-05-23 | 有木 | HL13B5-BT | SiNホト前 | DHA9X | DHA9X | - |  |  |  | - | Si小片×1 | 3 | 3C | 3 | 44 | 338 | 338 | OK | [6 empty] | 224 | 112.6 | OK |  | 2.388 | [10 empty] | 3.733333 | #REF! | #REF! | 138.1333 | 156.8 | 5374.133
| 2025-05-24 | 間宮 | HL13B5-BT | SiNホト前 | D1B9Q | D1B9Q | - |  |  |  | - | Si小片×1 | 3 | 3C | 3 | 44 | 338 | 338 | OK | [6 empty] | 224 | 114 | OK |  | 2.396 | [10 empty] | 3.733333 | #REF! | #REF! | 141.8667 | 160.5333 | 5377.867
| 2025-05-24 | 間宮 | HL13B5-BT | SiNホト前 | D1B9R | D1B9R | - |  |  |  | - | Si小片×1 | 3 | 3C | 3 | 44 | 338 | 338 | OK | [6 empty] | 224 | 121 | OK |  | 2.408 | [10 empty] | 3.733333 | #REF! | #REF! | 145.6 | 164.2667 | 5381.6
| 2025-05-24 | 間宮 | HL13B5-BT | SiNホト前 | D1B9S | D1B9S | - |  |  |  | - | Si小片×1 | 3 | 3C | 3 | 44 | 338 | 338 | OK | [6 empty] | 224 | 97.8 | OK |  | 2.353 | [10 empty] | 3.733333 | #REF! | #REF! | 149.3333 | 168 | 5385.333
| 2025-05-24 | 間宮 | HL13B5-BT | SiNホト前 | DHA7P | DHA7P | - |  |  |  | - | Si小片×1 | 3 | 3C | 3 | 44 | 338 | 338 | OK | [6 empty] | 224 | 98.8 | OK |  | 2.355 | [10 empty] | 3.733333 | #REF! | #REF! | 153.0667 | 171.7333 | 5389.067
| 2025-05-24 | 間宮 | HL13B5-BT | SiNホト前 | DHA7Q | DHA7Q | - |  |  |  | - | Si小片×1 | 3 | 3C | 3 | 44 | 338 | 338 | OK | [6 empty] | 224 | 98.7 | OK |  | 2.357 | [10 empty] | 3.733333 | #REF! | #REF! | 156.8 | 175.4667 | 5392.8
| 2025-05-24 | 間宮 | HL13B5-BT | SiNホト前 | DHA88 | DHA88 | - |  |  |  | - | Si小片×1 | 3 | 3C | 3 | 44 | 338 | 338 | OK | [6 empty] | 224 | 113.3 | OK |  | 2.396 | [10 empty] | 3.733333 | #REF! | #REF! | 160.5333 | 179.2 | 5396.533
| 2025-05-24 | 間宮 | HL13B5-BT | SiNホト前 | D1BE6 | D1BE6 | - |  |  |  | - | Si小片×1 | 3 | 3C | 3 | 44 | 338 | 338 | OK | [6 empty] | 224 | 113 | OK |  | 2.402 | [10 empty] | 3.733333 | #REF! | #REF! | 164.2667 | 182.9333 | 5400.267
| 2025-05-24 | 藤本 |  |  | チャンバークリーニング | [7 empty] | 38 | ｱﾙﾐﾅ | 102 | 0 | 200 | 200 | OK | [10 empty] | : | [10 empty] | 0 | #REF! | #REF! | 0 | 0 | 5400.267 | クリーニング102分 LOAD：76%→73%、PHASE：15%→15%
| 2025-05-24 | 藤本 |  |  | チャンバークリーニング | [7 empty] | 38 | ｱﾙﾐﾅ | 102 | 0 | 200 | 200 | OK | [21 empty] | 0 | #REF! | #REF! | 0 | 0 | 5400.267 | クリーニング102分 LOAD：73%→65%、PHASE：15%→15%
| 2025-05-24 | 清水 |  |  | 空焼き/3C | [7 empty] | 6 | 3C | 30 | 0 | 359 | 359 | OK | [21 empty] | 0 | #REF! | #REF! | 0 | 0 | 5400.267
| 2025-05-24 | 清水 |  |  | KARADEPO(ﾄﾚｲ3C×1枚) | [7 empty] | 1 | 3C | 60 | 0 | 359 | 359 | OK | [6 empty] | 3600 | [14 empty] | 0 | #REF! | #REF! | 0 | 0 | 5460.267
| 2025-05-25 | 清水 |  |  | 空焼き/2A | [7 empty] | 6 | A | 30 | 0 | 359 | 359 | OK | [21 empty] | 0 | #REF! | #REF! | 0 | 0 | 5460.267
| 2025-05-25 | 清水 |  |  | KARADEPO(ﾄﾚｲA×1枚) | [7 empty] | 1 | A | 60 | 0 | 359 | 359 | OK | [6 empty] | 3600 | [14 empty] | 0 | #REF! | #REF! | 0 | 0 | 5520.267
| 2025-05-25 | 清水 |  |  | KARADEPO(ﾄﾚｲA×1枚) | [7 empty] | 1 | A | 60 | 0 | 359 | 359 | OK | [6 empty] | 3600 | [14 empty] | 0 | #REF! | #REF! | 0 | 0 | 5580.267
| 2025-05-25 | 清水 |  |  | KARADEPO(ﾄﾚｲA×1枚) | [7 empty] | 1 | A | 60 | 0 | 359 | 359 | OK | [6 empty] | 3600 | [14 empty] | 0 | #REF! | #REF! | 0 | 0 | 5640.267
| 2025-05-25 | 清水 |  |  | KARADEPO(ﾄﾚｲA×1枚) | [7 empty] | 1 | A | 60 | 0 | 359 | 359 | OK | [6 empty] | 3600 | [14 empty] | 0 | #REF! | #REF! | 0 | 0 | 5700.267
| 2025-05-25 | 久保木 |  |  | テスト(338.0℃) | - | - | - | - | - | Si | Si小片×2 | 3 | A | 3 | 44 | 338 | 338 | OK | [6 empty] | 224 |  |  | 111.7 | 2.3926 | 112.2 | 99.9 | 12.3 | -3118.938 | 1880.435 | -3228.571 | -1981.663 | 4999.373 | 1246.908 | 29.91964 | 3.733333 | #REF! | #REF! | 0 | 3.733333 | 5704
| 2025-05-25 | 市島 | HL13B5-BT | SiNホト前 | DFA7Z | DFA7Z | - |  |  |  | - | Si小片×1 | 3 | 3C | 3 | 44 | 338 | 338 | OK | [6 empty] | 224 | 112.8 | OK |  | 2.395 | [10 empty] | 3.733333 | #REF! | #REF! | 3.733333 | 7.466667 | 5707.733
| 2025-05-25 | 市島 | HL13B5-BT | SiNホト前 | DFA80 | DFA80 | - |  |  |  | - | Si小片×1 | 3 | 3C | 3 | 44 | 338 | 338 | OK | [6 empty] | 224 | 112.9 | OK |  | 2.39 | [10 empty] | 3.733333 | #REF! | #REF! | 7.466667 | 11.2 | 5711.467
| 2025-05-25 | 市島 | HL13B5-BT | SiNホト前 | DFA81 | DFA81 | - |  |  |  | - | Si小片×1 | 3 | 3C | 3 | 44 | 338 | 338 | OK | [6 empty] | 224 | 113.4 | OK |  | 2.295 | [10 empty] | 3.733333 | #REF! | #REF! | 11.2 | 14.93333 | 5715.2
| 2025-05-25 | 市島 | HL13B5-BT | SiNホト前 | DFA82 | DFA82 | - |  |  |  | - | Si小片×1 | 3 | 3C | 3 | 44 | 338 | 338 | OK | [6 empty] | 224 | 113.2 | OK |  | 2.392 | [10 empty] | 3.733333 | #REF! | #REF! | 14.93333 | 18.66667 | 5718.933
| 2025-05-25 | 市島 | HL13B5-BT | SiNホト前 | DEA8U | DEA8U | - |  |  |  | - | Si小片×1 | 3 | 3C | 3 | 44 | 338 | 338 | OK | [6 empty] | 224 | 113.7 | OK |  | 2.396 | [10 empty] | 3.733333 | #REF! | #REF! | 18.66667 | 22.4 | 5722.667
| 2025-05-25 | 市島 | HL13B5-BT | SiNホト前 | DEA8V | DEA8V | - |  |  |  | - | Si小片×1 | 3 | 3C | 3 | 44 | 338 | 338 | OK | [6 empty] | 224 | 112.6 | OK |  | 2.39 | [10 empty] | 3.733333 | #REF! | #REF! | 22.4 | 26.13333 | 5726.4
| 2025-05-25 | 市島 | HL13B5-BT | SiNホト前 | DEA8W | DEA8W | - |  |  |  | - | Si小片×1 | 3 | 3C | 3 | 44 | 338 | 338 | OK | [6 empty] | 224 | 96.6 | OK |  | 2.356 | [10 empty] | 3.733333 | #REF! | #REF! | 26.13333 | 29.86667 | 5730.133
| 2025-05-25 | 市島 | HL13B5-BT | SiNホト前 | DEA8X | DEA8X | - |  |  |  | - | Si小片×1 | 3 | 3C | 3 | 44 | 338 | 338 | OK | [6 empty] | 224 | 114.3 | OK |  | 2.356 | [10 empty] | 3.733333 | #REF! | #REF! | 29.86667 | 33.6 | 5733.867
| 2025-05-25 | 市島 | HL13B5-BT | SiNホト前 | DHA97 | DHA97 | - |  |  |  | - | Si小片×1 | 3 | 3C | 3 | 44 | 338 | 338 | OK | [6 empty] | 224 | 113.2 | OK |  | 2.389 | [10 empty] | 3.733333 | #REF! | #REF! | 33.6 | 37.33333 | 5737.6
| 2025-05-25 | 市島 | HL13B5-BT | SiNホト前 | DHA98 | DHA98 | - |  |  |  | - | Si小片×1 | 3 | 3C | 3 | 44 | 338 | 338 | OK | [6 empty] | 224 | 112.6 | OK |  | 2.398 | [10 empty] | 3.733333 | #REF! | #REF! | 37.33333 | 41.06667 | 5741.333
| 2025-05-25 | 市島 | HL13B5-BT | SiNホト前 | DHA99 | DHA99 | - |  |  |  | - | Si小片×1 | 3 | 3C | 3 | 44 | 338 | 338 | OK | [6 empty] | 224 | 96.3 | OK |  | 2.357 | [10 empty] | 3.733333 | #REF! | #REF! | 41.06667 | 44.8 | 5745.067
| 2025-05-25 | 市島 | HL13B5-BT | SiNホト前 | DHA9A | DHA9A | - |  |  |  | - | Si小片×1 | 3 | 3C | 3 | 44 | 338 | 338 | OK | [6 empty] | 224 | 113.2 | OK |  | 2.393 | [10 empty] | 3.733333 | #REF! | #REF! | 44.8 | 48.53333 | 5748.8
| 2025-05-25 | 市島 | HL13B5-BT | SiNホト前 | DEA9E | DEA9E | - |  |  |  | - | Si小片×1 | 3 | 3C | 3 | 44 | 338 | 338 | OK | [6 empty] | 224 | 112.5 | OK |  | 2.388 | [10 empty] | 3.733333 | #REF! | #REF! | 48.53333 | 52.26667 | 5752.533
| 2025-05-25 | 市島 | HL13B5-BT | SiNホト前 | DEA9K | DEA9K | - |  |  |  | - | Si小片×1 | 3 | 3C | 3 | 44 | 338 | 338 | OK | [6 empty] | 224 | 96.8 | OK |  | 2.35 | [10 empty] | 3.733333 | #REF! | #REF! | 52.26667 | 56 | 5756.267
| 2025-05-25 | 市島 | HL13B5-BT | SiNホト前 | DHA7K | DHA7K | - |  |  |  | - | Si小片×1 | 3 | 3C | 3 | 44 | 338 | 338 | OK | [6 empty] | 224 | 96.7 | OK |  | 2.36 | [10 empty] | 3.733333 | #REF! | #REF! | 56 | 59.73333 | 5760
| 2025-05-25 | 市島 | HL13B5-BT | SiNホト前 | DHA7M | DHA7M | - |  |  |  | - | Si小片×1 | 3 | 3C | 3 | 44 | 338 | 338 | OK | [6 empty] | 224 | 97.5 | OK |  | 2.352 | [10 empty] | 3.733333 | #REF! | #REF! | 59.73333 | 63.46667 | 5763.733
| 2025-05-25 | 市島 | HL13B5-BT | SiNホト前 | DHA7N | DHA7N | - |  |  |  | - | Si小片×1 | 3 | 3C | 3 | 44 | 338 | 338 | OK | [6 empty] | 224 | 114.2 | OK |  | 2.393 | [10 empty] | 3.733333 | #REF! | #REF! | 63.46667 | 67.2 | 5767.467
| 2025-05-25 | 市島 | HL13B5-BT | SiNホト前 | DEA66 | DEA66 | - |  |  |  | - | Si小片×1 | 3 | 3C | 3 | 44 | 338 | 338 | OK | [6 empty] | 224 | 112.5 | OK |  | 2.388 | [10 empty] | 3.733333 | #REF! | #REF! | 67.2 | 70.93333 | 5771.2
| 2025-05-25 | 市島 | HL13B5-BT | SiNホト前 | DEA68 | DEA68 | - |  |  |  | - | Si小片×1 | 3 | 3C | 3 | 44 | 338 | 338 | OK | [6 empty] | 224 | 112.8 | OK |  | 2.392 | [10 empty] | 3.733333 | #REF! | #REF! | 70.93333 | 74.66667 | 5774.933
| 2025-05-26 | 檜山 |  |  | SiH4ﾎﾞﾝﾍﾞ切り替え(L⇒R)/空流し | [20 empty] | 0 | [14 empty] | 3.733333 | #REF! | #REF! | 70.93333 | 74.66667 | 5774.933
| 2025-05-25 | 渡部 | HL13B5-BT | SiNホト前 | D1BC7 | D1BC7 | - |  |  |  | - | Si小片×1 | 3 | 3C | 3 | 44 | 338 | 338 | OK | [6 empty] | 224 | 113 | OK |  | 2.384 | [10 empty] | 3.733333 | #REF! | #REF! | 74.66667 | 78.4 | 5778.667
| 2025-05-25 | 渡部 | HL13B5-BT | SiNホト前 | D1BC8 | D1BC8 | - |  |  |  | - | Si小片×1 | 3 | 3C | 3 | 44 | 338 | 338 | OK | [6 empty] | 224 | 112.8 | OK |  | 2.39 | [10 empty] | 3.733333 | #REF! | #REF! | 78.4 | 82.13333 | 5782.4
| 2025-05-25 | 渡部 | HL13B5-BT | SiNホト前 | D1A97 | D1A97 | - |  |  |  | - | Si小片×1 | 3 | 3C | 3 | 44 | 338 | 338 | OK | [6 empty] | 224 | 96.8 | OK |  | 2.352 | [10 empty] | 3.733333 | #REF! | #REF! | 82.13333 | 85.86667 | 5786.133
| 2025-05-25 | 渡部 | HL13B5-BT | SiNホト前 | D1BEA | D1BEA | - |  |  |  | - | Si小片×1 | 3 | 3C | 3 | 44 | 338 | 338 | OK | [6 empty] | 224 | 96.2 | OK |  | 2.348 | [10 empty] | 3.733333 | #REF! | #REF! | 85.86667 | 89.6 | 5789.867
| 2025-05-25 | 渡部 | HL13B5-BT | SiNホト前 | D1BEB | D1BEB | - |  |  |  | - | Si小片×1 | 3 | 3C | 3 | 44 | 338 | 338 | OK | [6 empty] | 224 | 96.5 | OK |  | 2.349 | [10 empty] | 3.733333 | #REF! | #REF! | 89.6 | 93.33333 | 5793.6
| 2025-05-25 | 渡部 | HL13B5-BT | SiNホト前 | D1AEC | D1AEC | - |  |  |  | - | Si小片×1 | 3 | 3C | 3 | 44 | 338 | 338 | OK | [6 empty] | 224 | 111.9 | OK |  | 2.405 | [10 empty] | 3.733333 | #REF! | #REF! | 93.33333 | 97.06667 | 5797.333
| 2025-05-26 | 市島 | HL13B8-BT | SiNホト前 | NS426 | NS426 | - |  |  |  | - | Si小片×1 | 3 | 3C | 3 | 44 | 338 | 338 | OK | [6 empty] | 224 | 110.9 | OK |  | 2.378 | [10 empty] | 3.733333 | #REF! | #REF! | 97.06667 | 100.8 | 5801.067
| 2025-05-26 | 市島 | HL13B8-BT | SiNホト前 | NS427 | NS427 | - |  |  |  | - | Si小片×1 | 3 | 3C | 3 | 44 | 338 | 338 | OK | [6 empty] | 224 | 112.5 | OK |  | 2.38 | [10 empty] | 3.733333 | #REF! | #REF! | 100.8 | 104.5333 | 5804.8
| 2025-05-26 | 市島 | HL13B8-BT | SiNホト前 | NS428 | NS428 | - |  |  |  | - | Si小片×1 | 3 | 3C | 3 | 44 | 338 | 338 | OK | [6 empty] | 224 | 112.3 | OK |  | 2.381 | [10 empty] | 3.733333 | #REF! | #REF! | 104.5333 | 108.2667 | 5808.533
| 2025-05-26 | 市島 | HL13B8-BT | SiNホト前 | NS429 | NS429 | - |  |  |  | - | Si小片×1 | 3 | 3C | 3 | 44 | 338 | 338 | OK | [6 empty] | 224 | 111.9 | OK |  | 2.377 | [10 empty] | 3.733333 | #REF! | #REF! | 108.2667 | 112 | 5812.267
| 2025-05-26 | 市島 | HL13B5-BT | SiNホト前 | DEA9Q | DEA9Q | - |  |  |  | - | Si小片×1 | 3 | 3C | 3 | 44 | 338 | 338 | OK | [6 empty] | 224 | 98.8 | OK |  | 2.342 | [10 empty] | 3.733333 | #REF! | #REF! | 112 | 115.7333 | 5816
| 2025-05-26 | 市島 | HL13B5-BT | SiNホト前 | DEA9R | DEA9R | - |  |  |  | - | Si小片×1 | 3 | 3C | 3 | 44 | 338 | 338 | OK | [6 empty] | 224 | 107.7 | OK |  | 2.348 | [10 empty] | 3.733333 | #REF! | #REF! | 115.7333 | 119.4667 | 5819.733
| 2025-05-26 | 市島 | HL13B5-BT | SiNホト前 | DEA9S | DEA9S | - |  |  |  | - | Si小片×1 | 3 | 3C | 3 | 44 | 338 | 338 | OK | [6 empty] | 224 | 112.6 | OK |  | 2.357 | [10 empty] | 3.733333 | #REF! | #REF! | 119.4667 | 123.2 | 5823.467
| 2025-05-26 | 市島 | HL13B5-BT | SiNホト前 | D1BER | D1BER | - |  |  |  | - | Si小片×1 | 3 | 3C | 3 | 44 | 338 | 338 | OK | [6 empty] | 224 | 111.8 | OK |  | 2.378 | [10 empty] | 3.733333 | #REF! | #REF! | 123.2 | 126.9333 | 5827.2
| 2025-05-26 | 市島 | HL13B8-BT | SiNホト前 | NS422 | NS422 | - |  |  |  | - | Si小片×1 | 3 | 3C | 3 | 44 | 338 | 338 | OK | [6 empty] | 224 | 96.8 | OK |  | 2.342 | [10 empty] | 3.733333 | #REF! | #REF! | 126.9333 | 130.6667 | 5830.933
| 2025-05-26 | 市島 | HL13B8-BT | SiNホト前 | NS423 | NS423 | - |  |  |  | - | Si小片×1 | 3 | 3C | 3 | 44 | 338 | 338 | OK | [6 empty] | 224 | 95.6 | OK |  | 2.345 | [10 empty] | 3.733333 | #REF! | #REF! | 130.6667 | 134.4 | 5834.667
| 2025-05-26 | 渡部 | HL13B8-BT | SiNホト前 | NS424 | NS424 | - |  |  |  | - | Si小片×1 | 3 | 3C | 3 | 44 | 338 | 338 | OK | [6 empty] | 224 | 96.9 | OK |  | 2.351 | [10 empty] | 3.733333 | #REF! | #REF! | 134.4 | 138.1333 | 5838.4
| 2025-05-26 | 渡部 | HL13B8-BT | SiNホト前 | NS425 | NS425 | - |  |  |  | - | Si小片×1 | 3 | 3C | 3 | 44 | 338 | 338 | OK | [6 empty] | 224 | 96.7 | OK |  | 2.353 | [10 empty] | 3.733333 | #REF! | #REF! | 138.1333 | 141.8667 | 5842.133
| 2025-05-26 | 渡部 | HL13B5-BT | SiNホト前 | D1BEJ | D1BEJ | - |  |  |  | - | Si小片×1 | 3 | 3C | 3 | 44 | 338 | 338 | OK | [6 empty] | 224 | 112.5 | OK |  | 2.391 | [10 empty] | 3.733333 | #REF! | #REF! | 141.8667 | 145.6 | 5845.867
| 2025-05-26 | 渡部 | HL13B5-BT | SiNホト前 | D1AEK | D1AEK | - |  |  |  | - | Si小片×1 | 3 | 3C | 3 | 44 | 338 | 338 | OK | [6 empty] | 224 | 112.1 | OK |  | 2.393 | [10 empty] | 3.733333 | #REF! | #REF! | 145.6 | 149.3333 | 5849.6
| 2025-05-26 | 渡部 | HL13B5-BT | SiNホト前 | D1BEL | D1BEL | - |  |  |  | - | Si小片×1 | 3 | 3C | 3 | 44 | 338 | 338 | OK | [6 empty] | 224 | 112.3 | OK |  | 2.389 | [10 empty] | 3.733333 | #REF! | #REF! | 149.3333 | 153.0667 | 5853.333
| 2025-05-26 | 渡部 | HL13B5-BT | SiNホト前 | D1BEM | D1BEM | - |  |  |  | - | Si小片×1 | 3 | 3C | 3 | 44 | 338 | 338 | OK | [6 empty] | 224 | 111.6 | OK |  | 2.39 | [10 empty] | 3.733333 | #REF! | #REF! | 153.0667 | 156.8 | 5857.067
| 2025-05-27 | 檜山 |  |  | チャンバークリーニング | [7 empty] | 38 | ｱﾙﾐﾅ | 88 | 0 | 200 | 200 | OK | [10 empty] | : | [10 empty] | 0 | #REF! | #REF! | 0 | 0 | 5857.067 | クリーニング88分 LOAD：76%→73%、PHASE：15%→15%
| 2025-05-27 | 檜山 |  |  | チャンバークリーニング | [7 empty] | 38 | ｱﾙﾐﾅ | 88 | 0 | 200 | 200 | OK | [21 empty] | 0 | #REF! | #REF! | 0 | 0 | 5857.067 | クリーニング88分 LOAD：73%→65%、PHASE：15%→15%
| 2025-05-27 | 檜山 |  |  | 空焼き/3C | [7 empty] | 6 | 3C | 30 | 0 | 359 | 359 | OK | [21 empty] | 0 | #REF! | #REF! | 0 | 0 | 5857.067
| 2025-05-27 | 久保木 |  |  | KARADEPO(ﾄﾚｲ3C×1枚) | [7 empty] | 1 | 3C | 60 | 0 | 359 | 359 | OK | [6 empty] | 3600 | [14 empty] | 0 | #REF! | #REF! | 0 | 0 | 5917.067
| 2025-05-27 | 久保木 |  |  | 空焼き/2A | [7 empty] | 6 | A | 30 | 0 | 359 | 359 | OK | [21 empty] | 0 | #REF! | #REF! | 0 | 0 | 5917.067
| 2025-05-27 | 久保木 |  |  | KARADEPO(ﾄﾚｲA×1枚) | [7 empty] | 1 | A | 60 | 0 | 359 | 359 | OK | [6 empty] | 3600 | [14 empty] | 0 | #REF! | #REF! | 0 | 0 | 5977.067
| 2025-05-27 | 久保木 |  |  | KARADEPO(ﾄﾚｲA×1枚) | [7 empty] | 1 | A | 60 | 0 | 359 | 359 | OK | [6 empty] | 3600 | [14 empty] | 0 | #REF! | #REF! | 0 | 0 | 6037.067
| 2025-05-27 | 久保木 |  |  | KARADEPO(ﾄﾚｲA×1枚) | [7 empty] | 1 | A | 60 | 0 | 359 | 359 | OK | [6 empty] | 3600 | [14 empty] | 0 | #REF! | #REF! | 0 | 0 | 6097.067
| 2025-05-27 | 久保木 |  |  | KARADEPO(ﾄﾚｲA×1枚) | [7 empty] | 1 | A | 60 | 0 | 359 | 359 | OK | [6 empty] | 3600 | [14 empty] | 0 | #REF! | #REF! | 0 | 0 | 6157.067
| 2025-05-27 | 久保木 |  |  | テスト(338.0℃) | - | - | - | - | - | Si | Si小片×2 | 3 | A | 3 | 44 | 338 | 338 | OK | [6 empty] | 224 |  |  | 110.4 | 2.3879 | 111.3 | 93.7 | 17.6 | -4904.41 | 4083.642 | -3140.12 | 2587.987 | 8988.052 | 5728.107 | 29.57143 | 3.733333 | #REF! | #REF! | 0 | 3.733333 | 6160.8
| 2025-05-28 | 檜山 | HL13B5_4インチ | SiNホト前 | WC072 | WC072 | - |  |  |  | - | Si小片×1 | 3 | 4A | 3 | 44 | 338 | 338 | OK | [6 empty] | 224 | 110.9 | OK |  | 2.4352 | [10 empty] | 3.733333 | #REF! | #REF! | 0 | 7.466667 | 6164.533
| 2025-05-28 | 渡部 | HL13B5-BT | SiNホト前 | D1BES | D1BES | - |  |  |  | - | Si小片×1 | 3 | 3C | 3 | 44 | 338 | 338 | OK | [6 empty] | 224 | 111 | OK |  | 2.531 | [10 empty] | 3.733333 | #REF! | #REF! | 3.733333 | 11.2 | 6168.267
| 2025-05-28 | 渡部 | HL13B5-BT | SiNホト前 | D1AET | D1AET | - |  |  |  | - | Si小片×1 | 3 | 3C | 3 | 44 | 338 | 338 | OK | [6 empty] | 224 | 111.5 | OK |  | 2.379 | [10 empty] | 3.733333 | #REF! | #REF! | 7.466667 | 14.93333 | 6172
| 2025-05-28 | 渡部 | HL13B5-BT | SiNホト前 | D1BEU | D1BEU | - |  |  |  | - | Si小片×1 | 3 | 3C | 3 | 44 | 338 | 338 | OK | [6 empty] | 224 | 111.4 | OK |  | 2.372 | [10 empty] | 3.733333 | #REF! | #REF! | 11.2 | 18.66667 | 6175.733
| 2025-05-28 | 渡部 | HL13B5-BT | SiNホト前 | D1BEV | D1BEV | - |  |  |  | - | Si小片×1 | 3 | 3C | 3 | 44 | 338 | 338 | OK | [6 empty] | 224 | 109.6 | OK |  | 2.34 | [10 empty] | 3.733333 | #REF! | #REF! | 14.93333 | 22.4 | 6179.467
| 2025-05-28 | 市島 | HL13B5-BT | SiNホト前 | D1BEW | D1BEW | - |  |  |  | - | Si小片×1 | 3 | 3C | 3 | 44 | 338 | 338 | OK | [6 empty] | 224 | 111.7 | OK |  | 2.383 | [10 empty] | 3.733333 | #REF! | #REF! | 18.66667 | 26.13333 | 6183.2
| 2025-05-28 | 市島 | HL13B5-BT | SiNホト前 | D1BEX | D1BEX | - |  |  |  | - | Si小片×1 | 3 | 3C | 3 | 44 | 338 | 338 | OK | [6 empty] | 224 | 97 | OK |  | 2.349 | [10 empty] | 3.733333 | #REF! | #REF! | 22.4 | 29.86667 | 6186.933
| 2025-05-28 | 市島 | HL13B5-BT | SiNホト前 | D1BEY | D1BEY | - |  |  |  | - | Si小片×1 | 3 | 3C | 3 | 44 | 338 | 338 | OK | [6 empty] | 224 | 112.1 | OK |  | 2.455 | [10 empty] | 3.733333 | #REF! | #REF! | 26.13333 | 33.6 | 6190.667
| 2025-05-28 | 市島 | HL13B5-BT | SiNホト前 | D1BEZ | D1BEZ | - |  |  |  | - | Si小片×1 | 3 | 3C | 3 | 44 | 338 | 338 | OK | [6 empty] | 224 | 112 | OK |  | 2.39 | [10 empty] | 3.733333 | #REF! | #REF! | 29.86667 | 37.33333 | 6194.4
| 2025-05-28 | 市島 | HL13B5-BT | SiNホト前 | D1BEE | D1BEE | - |  |  |  | - | Si小片×1 | 3 | 3C | 3 | 44 | 338 | 338 | OK | [6 empty] | 224 | 111.9 | OK |  | 2.384 | [10 empty] | 3.733333 | #REF! | #REF! | 33.6 | 41.06667 | 6198.133
| 2025-05-28 | 市島 | HL13B5-BT | SiNホト前 | D1BEF | D1BEF | - |  |  |  | - | Si小片×1 | 3 | 3C | 3 | 44 | 338 | 338 | OK | [6 empty] | 224 | 95.6 | OK |  | 2.363 | [10 empty] | 3.733333 | #REF! | #REF! | 37.33333 | 44.8 | 6201.867
| 2025-05-28 | 市島 | HL13B5-BT | SiNホト前 | D1BEG | D1BEG | - |  |  |  | - | Si小片×1 | 3 | 3C | 3 | 44 | 338 | 338 | OK | [6 empty] | 224 | 112.3 | OK |  | 2.387 | [10 empty] | 3.733333 | #REF! | #REF! | 41.06667 | 48.53333 | 6205.6
| 2025-05-28 | 市島 | HL13B5-BT | SiNホト前 | D1BEH | D1BEH | - |  |  |  | - | Si小片×1 | 3 | 3C | 3 | 44 | 338 | 338 | OK | [6 empty] | 224 | 94.6 | OK |  | 2.364 | [10 empty] | 3.733333 | #REF! | #REF! | 44.8 | 52.26667 | 6209.333
| 2025-05-30 | 畠山 |  |  | SiH4ﾎﾞﾝﾍﾞ切り替え(R⇒L)/空流し | [20 empty] | 0 | [14 empty] | 3.733333 | #REF! | #REF! | 44.8 | 52.26667 | 6209.333
| 2025-05-30 | 太田 | HL13B5-BT | SiNホト前 | DFA6U | DFA6U | - |  |  |  | - | Si小片×1 | 3 | 3C | 3 | 44 | 338 | 338 | OK | [6 empty] | 224 | 113 | OK |  | 2.388 | [10 empty] | 3.733333 | #REF! | #REF! | 48.53333 | 56 | 6213.067
| 2025-05-30 | 太田 | HL13B5-BT | SiNホト前 | DFA6V | DFA6V | - |  |  |  | - | Si小片×1 | 3 | 3C | 3 | 44 | 338 | 338 | OK | [6 empty] | 224 | 113.1 | OK |  | 2.394 | [10 empty] | 3.733333 | #REF! | #REF! | 52.26667 | 59.73333 | 6216.8
| 2025-05-30 | 太田 | HL13B5-BT | SiNホト前 | DFA6W | DFA6W | - |  |  |  | - | Si小片×1 | 3 | 3C | 3 | 44 | 338 | 338 | OK | [6 empty] | 224 | 112.8 | OK |  | 2.391 | [10 empty] | 3.733333 | #REF! | #REF! | 56 | 63.46667 | 6220.533
| 2025-05-30 | 太田 | HL13B5-BT | SiNホト前 | DFA6X | DFA6X | - |  |  |  | - | Si小片×1 | 3 | 3C | 3 | 44 | 338 | 338 | OK | [6 empty] | 224 | 113.4 | OK |  | 2.392 | [10 empty] | 3.733333 | #REF! | #REF! | 59.73333 | 67.2 | 6224.267
| 2025-05-30 | 太田 | HL13B5-BT | SiNホト前 | D1BF0 | D1BF0 | - |  |  |  | - | Si小片×1 | 3 | 3C | 3 | 44 | 338 | 338 | OK | [6 empty] | 224 | 114.8 | OK |  | 2.405 | [10 empty] | 3.733333 | #REF! | #REF! | 63.46667 | 70.93333 | 6228
| 2025-05-30 | 太田 | HL13B5-BT | SiNホト前 | D1BF1 | D1BF1 | - |  |  |  | - | Si小片×1 | 3 | 3C | 3 | 44 | 338 | 338 | OK | [6 empty] | 224 | 112.4 | OK |  | 2.392 | [10 empty] | 3.733333 | #REF! | #REF! | 67.2 | 74.66667 | 6231.733
| 2025-05-30 | 太田 | HL13B5-BT | SiNホト前 | D1BF2 | D1BF2 | - |  |  |  | - | Si小片×1 | 3 | 3C | 3 | 44 | 338 | 338 | OK | [6 empty] | 224 | 112.9 | OK |  | 2.393 | [10 empty] | 3.733333 | #REF! | #REF! | 70.93333 | 78.4 | 6235.467
| 2025-05-30 | 太田 | HL13B5-BT | SiNホト前 | D1BF3 | D1BF3 | - |  |  |  | - | Si小片×1 | 3 | 3C | 3 | 44 | 338 | 338 | OK | [6 empty] | 224 | 113.8 | OK |  | 2.396 | [10 empty] | 3.733333 | #REF! | #REF! | 74.66667 | 82.13333 | 6239.2
| 2025-05-30 | 高橋翔 | EML PIX | SiNホト前 | N3045 | N3045 | - |  |  |  | - | Si小片×1 | 3 | 3C | 3 | 44 | 338 | 338 | OK | [6 empty] | 224 | 113.8 | OK |  | 2.392 | [10 empty] | 3.733333 | #REF! | #REF! | 78.4 | 85.86667 | 6242.933
| 2025-05-30 | 高橋翔 | EML PIX | SiNホト前 | N3047 | N3047 | - |  |  |  | - | Si小片×1 | 3 | 3C | 3 | 44 | 338 | 338 | OK | [6 empty] | 224 | 114.8 | OK |  | 2.394 | [10 empty] | 3.733333 | #REF! | #REF! | 82.13333 | 89.6 | 6246.667
| 2025-05-30 | 高橋翔 | EML PIX | SiNホト前 | N3055 | N3055 | - |  |  |  | - | Si小片×1 | 3 | 3C | 3 | 44 | 338 | 338 | OK | [6 empty] | 224 | 96.6 | OK |  | 2.355 | [10 empty] | 3.733333 | #REF! | #REF! | 85.86667 | 93.33333 | 6250.4
| 2025-05-30 | 高橋翔 | EML PIX | SiNホト前 | N3061 | N3061 | - |  |  |  | - | Si小片×1 | 3 | 3C | 3 | 44 | 338 | 338 | OK | [6 empty] | 224 | 112.1 | OK |  | 2.394 | [10 empty] | 3.733333 | #REF! | #REF! | 89.6 | 97.06667 | 6254.133
| 2025-05-30 | 間宮 | HL13B5-BT | SiNホト前 | DEA7T | DEA7T | - |  |  |  | - | Si小片×1 | 3 | 3C | 3 | 44 | 338 | 338 | OK | [6 empty] | 224 | 113.6 | OK |  | 2.387 | [10 empty] | 3.733333 | #REF! | #REF! | 93.33333 | 100.8 | 6257.867
| 2025-05-30 | 間宮 | HL13B5-BT | SiNホト前 | DEA7U | DEA7U | - |  |  |  | - | Si小片×1 | 3 | 3C | 3 | 44 | 338 | 338 | OK | [6 empty] | 224 | 113.6 | OK |  | 2.392 | [10 empty] | 3.733333 | #REF! | #REF! | 97.06667 | 104.5333 | 6261.6
| 2025-05-30 | 間宮 | HL13B5-BT | SiNホト前 | DEA7V | DEA7V | - |  |  |  | - | Si小片×1 | 3 | 3C | 3 | 44 | 338 | 338 | OK | [6 empty] | 224 | 113.7 | OK |  | 2.396 | [10 empty] | 3.733333 | #REF! | #REF! | 100.8 | 108.2667 | 6265.333
| 2025-05-30 | 間宮 | HL13B5-BT | SiNホト前 | DEA7W | DEA7W | - |  |  |  | - | Si小片×1 | 3 | 3C | 3 | 44 | 338 | 338 | OK | [6 empty] | 224 | 114.1 | OK |  | 2.391 | [10 empty] | 3.733333 | #REF! | #REF! | 104.5333 | 112 | 6269.067
| 2025-05-30 | 間宮 | HL13B5-BT | SiNホト前 | DHA8V | DHA8V | - |  |  |  | - | Si小片×1 | 3 | 3C | 3 | 44 | 338 | 338 | OK | [6 empty] | 224 | 113.2 | OK |  | 2.392 | [10 empty] | 3.733333 | #REF! | #REF! | 108.2667 | 115.7333 | 6272.8
| 2025-05-30 | 間宮 | HL13B5-BT | SiNホト前 | DHA8W | DHA8W | - |  |  |  | - | Si小片×1 | 3 | 3C | 3 | 44 | 338 | 338 | OK | [6 empty] | 224 | 97.3 | OK |  | 2.353 | [10 empty] | 3.733333 | #REF! | #REF! | 112 | 119.4667 | 6276.533
| 2025-05-30 | 間宮 | HL13B5-BT | SiNホト前 | DHA8X | DHA8X | - |  |  |  | - | Si小片×1 | 3 | 3C | 3 | 44 | 338 | 338 | OK | [6 empty] | 224 | 113.1 | OK |  | 2.399 | [10 empty] | 3.733333 | #REF! | #REF! | 115.7333 | 123.2 | 6280.267
| 2025-05-30 | 間宮 | HL13B5-BT | SiNホト前 | DHA8Y | DHA8Y | - |  |  |  | - | Si小片×1 | 3 | 3C | 3 | 44 | 338 | 338 | OK | [6 empty] | 224 | 114.1 | OK |  | 2.398 | [10 empty] | 3.733333 | #REF! | #REF! | 119.4667 | 126.9333 | 6284
| 2025-05-31 | 有木 | HL13B5-BT | SiNホト前 | DHA8R | DHA8R | - |  |  |  | - | Si小片×1 | 3 | 3C | 3 | 44 | 338 | 338 | OK | [6 empty] | 224 | 112.8 | OK |  | 2.388 | [10 empty] | 3.733333 | #REF! | #REF! | 123.2 | 130.6667 | 6287.733
| 2025-05-31 | 有木 | HL13B5-BT | SiNホト前 | DHA8S | DHA8S | - |  |  |  | - | Si小片×1 | 3 | 3C | 3 | 44 | 338 | 338 | OK | [6 empty] | 224 | 113.3 | OK |  | 2.387 | [10 empty] | 3.733333 | #REF! | #REF! | 126.9333 | 134.4 | 6291.467
| 2025-05-31 | 有木 | HL13B5-BT | SiNホト前 | DHA8U | DHA8U | - |  |  |  | - | Si小片×1 | 3 | 3C | 3 | 44 | 338 | 338 | OK | [6 empty] | 224 | 97.1 | OK |  | 2.355 | [10 empty] | 3.733333 | #REF! | #REF! | 130.6667 | 138.1333 | 6295.2
| 2025-05-31 | 有木 | HL13B5-BT | SiNホト前 | DHAA6 | DHAA6 | - |  |  |  | - | Si小片×1 | 3 | 3C | 3 | 44 | 338 | 338 | OK | [6 empty] | 224 | 118.2 | OK |  | 2.402 | [10 empty] | 3.733333 | #REF! | #REF! | 134.4 | 141.8667 | 6298.933
| 2025-05-31 | 有木 | HL13B5-BT | SiNホト前 | DHAA8 | DHAA8 | - |  |  |  | - | Si小片×1 | 3 | 3C | 3 | 44 | 338 | 338 | OK | [6 empty] | 224 | 113.4 | OK |  | 2.406 | [10 empty] | 3.733333 | #REF! | #REF! | 138.1333 | 145.6 | 6302.667
| 2025-05-31 | 高橋翔 | HL13B5-BT | SiNホト前 | DHAAW | DHAAW | - |  |  |  | - | Si小片×1 | 3 | 3C | 3 | 44 | 338 | 338 | OK | [6 empty] | 224 | 113.5 | OK |  | 2.388 | [10 empty] | 3.733333 | #REF! | #REF! | 141.8667 | 149.3333 | 6306.4
| 2025-05-31 | 高橋翔 | HL13B5-BT | SiNホト前 | DHAAX | DHAAX | - |  |  |  | - | Si小片×1 | 3 | 3C | 3 | 44 | 338 | 338 | OK | [6 empty] | 224 | 113.9 | OK |  | 2.387 | [10 empty] | 3.733333 | #REF! | #REF! | 145.6 | 153.0667 | 6310.133
| 2025-05-31 | 高橋翔 | HL13B5-BT | SiNホト前 | DHAAZ | DHAAZ | - |  |  |  | - | Si小片×1 | 3 | 3C | 3 | 44 | 338 | 338 | OK | [6 empty] | 224 | 98.5 | OK |  | 2.352 | [10 empty] | 3.733333 | #REF! | #REF! | 149.3333 | 156.8 | 6313.867
| 2025-05-31 | 高橋翔 | HL13B5-BT | SiNホト前 | DHAAJ | DHAAJ | - |  |  |  | - | Si小片×1 | 3 | 3C | 3 | 44 | 338 | 338 | OK | [6 empty] | 224 | 97.3 | OK |  | 2.358 | [10 empty] | 3.733333 | #REF! | #REF! | 153.0667 | 160.5333 | 6317.6
| 2025-05-31 | 高橋翔 | HL13B5-BT | SiNホト前 | DHAAK | DHAAK | - |  |  |  | - | Si小片×1 | 3 | 3C | 3 | 44 | 338 | 338 | OK | [6 empty] | 224 | 113.6 | OK |  | 2.397 | [10 empty] | 3.733333 | #REF! | #REF! | 156.8 | 164.2667 | 6321.333
| 2025-05-31 | 高橋翔 | HL13B5-BT | SiNホト前 | DHAAL | DHAAL | - |  |  |  | - | Si小片×1 | 3 | 3C | 3 | 44 | 338 | 338 | OK | [6 empty] | 224 | 113.4 | OK |  | 2.389 | [10 empty] | 3.733333 | #REF! | #REF! | 160.5333 | 168 | 6325.067
| 2025-05-31 | 高橋翔 | HL13B5-BT | SiNホト前 | DHAAM | DHAAM | - |  |  |  | - | Si小片×1 | 3 | 3C | 3 | 44 | 338 | 338 | OK | [6 empty] | 224 | 97.6 | OK |  | 2.355 | [10 empty] | 3.733333 | #REF! | #REF! | 164.2667 | 171.7333 | 6328.8
| 2025-05-31 | 高橋翔 | HL13B5-BT | SiNホト前 | DEA9L | DEA9L | - |  |  |  | - | Si小片×1 | 3 | 3C | 3 | 44 | 338 | 338 | OK | [6 empty] | 224 | 97.2 | OK |  | 2.355 | [10 empty] | 3.733333 | #REF! | #REF! | 168 | 175.4667 | 6332.533
| 2025-05-31 | 高橋翔 | HL13B5-BT | SiNホト前 | DEA9M | DEA9M | - |  |  |  | - | Si小片×1 | 3 | 3C | 3 | 44 | 338 | 338 | OK | [6 empty] | 224 | 113.5 | OK |  | 2.396 | [10 empty] | 3.733333 | #REF! | #REF! | 171.7333 | 179.2 | 6336.267
| 2025-06-01 | 新垣 | HL13B5-BT | SiNホト前 | DEA9N | DEA9N | - |  |  |  | - | Si小片×1 | 3 | 3C | 3 | 44 | 338 | 338 | OK | [6 empty] | 224 | 113.3 | OK |  | 2.397 | [10 empty] | 3.733333 | #REF! | #REF! | 175.4667 | 182.9333 | 6340
| 2025-06-01 | 新垣 | HL13B5-BT | SiNホト前 | DEA9P | DEA9P | - |  |  |  | - | Si小片×1 | 3 | 3C | 3 | 44 | 338 | 338 | OK | [6 empty] | 224 | 97 | OK |  | 2.35 | [10 empty] | 3.733333 | #REF! | #REF! | 179.2 | 186.6667 | 6343.733
| 2025-06-01 | 新垣 | HL13B5-BT | SiNホト前 | DFA9P | DFA9P | - |  |  |  | - | Si小片×1 | 3 | 3C | 3 | 44 | 338 | 338 | OK | [6 empty] | 224 | 113.5 | OK |  | 2.394 | [10 empty] | 3.733333 | #REF! | #REF! | 182.9333 | 190.4 | 6347.467
| 2025-06-01 | 新垣 | HL13B5-BT | SiNホト前 | DFA9Q | DFA9Q | - |  |  |  | - | Si小片×1 | 3 | 3C | 3 | 44 | 338 | 338 | OK | [6 empty] | 224 | 97.2 | OK |  | 2.352 | [10 empty] | 3.733333 | #REF! | #REF! | 186.6667 | 194.1333 | 6351.2
| 2025-06-01 | 新垣 | HL13B5-BT | SiNホト前 | DFA9R | DFA9R | - |  |  |  | - | Si小片×1 | 3 | 3C | 3 | 44 | 338 | 338 | OK | [6 empty] | 224 | 113.6 | OK |  | 2.393 | [10 empty] | 3.733333 | #REF! | #REF! | 190.4 | 197.8667 | 6354.933
| 2025-06-01 | 新垣 | HL13B5-BT | SiNホト前 | D1BC2 | D1BC2 | - |  |  |  | - | Si小片×1 | 3 | 3C | 3 | 44 | 338 | 338 | OK | [6 empty] | 224 | 113.4 | OK |  | 2.393 | [10 empty] | 3.733333 | #REF! | #REF! | 194.1333 | 201.6 | 6358.667
| 2025-06-01 | 新垣 | HL13B5-BT | SiNホト前 | D1BC3 | D1BC3 | - |  |  |  | - | Si小片×1 | 3 | 3C | 3 | 44 | 338 | 338 | OK | [6 empty] | 224 | 113.6 | OK |  | 2.389 | [10 empty] | 3.733333 | #REF! | #REF! | 197.8667 | 205.3333 | 6362.4
| 2025-06-01 | 新垣 | HL13B5-BT | SiNホト前 | D1BC4 | D1BC4 | - |  |  |  | - | Si小片×1 | 3 | 3C | 3 | 44 | 338 | 338 | OK | [6 empty] | 224 | 113.6 | OK |  | 2.391 | [10 empty] | 3.733333 | #REF! | #REF! | 201.6 | 209.0667 | 6366.133
| 2025-06-01 | 新垣 | HL13B5-BT | SiNホト前 | D1BC5 | D1BC5 | - |  |  |  | - | Si小片×1 | 3 | 3C | 3 | 44 | 338 | 338 | OK | [6 empty] | 224 | 113.6 | OK |  | 2.387 | [10 empty] | 3.733333 | #REF! | #REF! | 205.3333 | 212.8 | 6369.867
| 2025-06-01 | 市島 | HL13B5-BT | SiNホト前 | D1BF4 | D1BF4 | - |  |  |  | - | Si小片×1 | 3 | 3C | 3 | 44 | 338 | 338 | OK | [6 empty] | 224 | 113.5 | OK |  | 2.386 | [10 empty] | 3.733333 | #REF! | #REF! | 209.0667 | 216.5333 | 6373.6
| 2025-06-01 | 市島 | HL13B5-BT | SiNホト前 | D1BF5 | D1BF5 | - |  |  |  | - | Si小片×1 | 3 | 3C | 3 | 44 | 338 | 338 | OK | [6 empty] | 224 | 113.8 | OK |  | 2.389 | [10 empty] | 3.733333 | #REF! | #REF! | 212.8 | 220.2667 | 6377.333
| 2025-06-01 | 市島 | HL13B5-BT | SiNホト前 | D1BF6 | D1BF6 | - |  |  |  | - | Si小片×1 | 3 | 3C | 3 | 44 | 338 | 338 | OK | [6 empty] | 224 | 113.7 | OK |  | 2.384 | [10 empty] | 3.733333 | #REF! | #REF! | 216.5333 | 224 | 6381.067
| 2025-06-01 | 市島 | HL13B5-BT | SiNホト前 | D1BF7 | D1BF7 | - |  |  |  | - | Si小片×1 | 3 | 3C | 3 | 44 | 338 | 338 | OK | [6 empty] | 224 | 98.8 | OK |  | 2.353 | [10 empty] | 3.733333 | #REF! | #REF! | 220.2667 | 227.7333 | 6384.8
| 2025-06-01 | 市島 | HL13B5-BT | SiNホト前 | D1BFC | D1BFC | - |  |  |  | - | Si小片×1 | 3 | 3C | 3 | 44 | 338 | 338 | OK | [6 empty] | 224 | 97.6 | OK |  | 2.356 | [10 empty] | 3.733333 | #REF! | #REF! | 224 | 231.4667 | 6388.533
| 2025-06-01 | 市島 | HL13B5-BT | SiNホト前 | D1BFD | D1BFD | - |  |  |  | - | Si小片×1 | 3 | 3C | 3 | 44 | 338 | 338 | OK | [6 empty] | 224 | 114.6 | OK |  | 2.391 | [10 empty] | 3.733333 | #REF! | #REF! | 227.7333 | 235.2 | 6392.267
| 2025-06-01 | 市島 | HL13B5-BT | SiNホト前 | D1BFE | D1BFE | - |  |  |  | - | Si小片×1 | 3 | 3C | 3 | 44 | 338 | 338 | OK | [6 empty] | 224 | 98.1 | OK |  | 2.351 | [10 empty] | 3.733333 | #REF! | #REF! | 231.4667 | 238.9333 | 6396
| 2025-06-01 | 市島 | HL13B5-BT | SiNホト前 | D1BFF | D1BFF | - |  |  |  | - | Si小片×1 | 3 | 3C | 3 | 44 | 338 | 338 | OK | [6 empty] | 224 | 114.4 | OK |  | 2.39 | [10 empty] | 3.733333 | #REF! | #REF! | 235.2 | 242.6667 | 6399.733
| 2025-06-02 | 久保木 |  |  | チャンバークリーニング | [7 empty] | 38 | ｱﾙﾐﾅ | 132 | 0 | 200 | 200 | OK | [10 empty] | : | [10 empty] | 0 | #REF! | #REF! | 0 | 0 | 6399.733 | クリーニング132分 LOAD：76%→72%、PHASE：15%→15%
| 2025-06-02 | 檜山 |  |  | チャンバークリーニング | [7 empty] | 38 | ｱﾙﾐﾅ | 132 | 0 | 200 | 200 | OK | [21 empty] | 0 | #REF! | #REF! | 0 | 0 | 6399.733 | クリーニング132分 LOAD：72%→%、PHASE：15%→15%
| 2025-06-02 | 檜山 |  |  | 空焼き/3C | [7 empty] | 6 | 3C | 30 | 0 | 359 | 359 | OK | [21 empty] | 0 | #REF! | #REF! | 0 | 0 | 6399.733
| 2025-06-02 | 檜山 |  |  | KARADEPO(ﾄﾚｲ3C×1枚) | [7 empty] | 1 | 3C | 60 | 0 | 359 | 359 | OK | [6 empty] | 3600 | [14 empty] | 0 | #REF! | #REF! | 0 | 0 | 6459.733
| 2025-06-02 | 檜山 |  |  | 空焼き/2A | [7 empty] | 6 | A | 30 | 0 | 359 | 359 | OK | [21 empty] | 0 | #REF! | #REF! | 0 | 0 | 6459.733
| 2025-06-02 | 檜山 |  |  | KARADEPO(ﾄﾚｲA×1枚) | [7 empty] | 1 | A | 60 | 0 | 359 | 359 | OK | [6 empty] | 3600 | [14 empty] | 0 | #REF! | #REF! | 0 | 0 | 6519.733
| 2025-06-02 | 久保木 |  |  | KARADEPO(ﾄﾚｲA×1枚) | [7 empty] | 1 | A | 60 | 0 | 359 | 359 | OK | [6 empty] | 3600 | [14 empty] | 0 | #REF! | #REF! | 0 | 0 | 6579.733
| 2025-06-02 | 久保木 |  |  | KARADEPO(ﾄﾚｲA×1枚) | [7 empty] | 1 | A | 60 | 0 | 359 | 359 | OK | [6 empty] | 3600 | [14 empty] | 0 | #REF! | #REF! | 0 | 0 | 6639.733
| 2025-06-02 | 久保木 |  |  | KARADEPO(ﾄﾚｲA×1枚) | [7 empty] | 1 | A | 60 | 0 | 359 | 359 | OK | [6 empty] | 3600 | [14 empty] | 0 | #REF! | #REF! | 0 | 0 | 6699.733
| 2025-06-03 | 久保木 |  |  | テスト(338.0℃) | - | - | - | - | - | Si | Si小片×2 | 3 | A | 3 | 44 | 338 | 338 | OK | [6 empty] | 224 |  |  | 112 | 2.3867 | 114 | 100.2 | 13.8 | -4212.536 | -2967.962 | -4526.746 | -3917.576 | 1244.574 | 609.17 | 30 | 3.733333 | #REF! | #REF! | 0 | 3.733333 | 6703.467
| 2025-06-03 | 市島 | HL13B5-BT | SiNホト前 | DHAAS | DHAAS | - |  |  |  | - | Si小片×1 | 3 | 3C | 3 | 44 | 338 | 338 | OK | [6 empty] | 224 | 113.6 | OK |  | 2.4 | [10 empty] | 3.733333 | #REF! | #REF! | 3.733333 | 7.466667 | 6707.2
| 2025-06-03 | 市島 | HL13B5-BT | SiNホト前 | DHAAU | DHAAU | - |  |  |  | - | Si小片×1 | 3 | 3C | 3 | 44 | 338 | 338 | OK | [6 empty] | 224 | 115.2 | OK |  | 2.397 | [10 empty] | 3.733333 | #REF! | #REF! | 7.466667 | 11.2 | 6710.933
| 2025-06-03 | 市島 | HL13B5-BT | SiNホト前 | DHAAV | DHAAV | - |  |  |  | - | Si小片×1 | 3 | 3C | 3 | 44 | 338 | 338 | OK | [6 empty] | 224 | 113.8 | OK |  | 2.393 | [10 empty] | 3.733333 | #REF! | #REF! | 11.2 | 14.93333 | 6714.667
| 2025-06-03 | 市島 | HL13B5-BT | SiNホト前 | D1BFG | D1BFG | - |  |  |  | - | Si小片×1 | 3 | 3C | 3 | 44 | 338 | 338 | OK | [6 empty] | 224 | 114 | OK |  | 2.396 | [10 empty] | 3.733333 | #REF! | #REF! | 14.93333 | 18.66667 | 6718.4
| 2025-06-03 | 市島 | HL13B5-BT | SiNホト前 | D1BFH | D1BFH | - |  |  |  | - | Si小片×1 | 3 | 3C | 3 | 44 | 338 | 338 | OK | [6 empty] | 224 | 114.2 | OK |  | 2.396 | [10 empty] | 3.733333 | #REF! | #REF! | 18.66667 | 22.4 | 6722.133
| 2025-06-03 | 市島 | HL13B5-BT | SiNホト前 | D1BFJ | D1BFJ | - |  |  |  | - | Si小片×1 | 3 | 3C | 3 | 44 | 338 | 338 | OK | [6 empty] | 224 | 99.6 | OK |  | 2.356 | [10 empty] | 3.733333 | #REF! | #REF! | 22.4 | 26.13333 | 6725.867
| 2025-06-03 | 鈴木 |  |  | SiH4ﾎﾞﾝﾍﾞ切り替え(L⇒R)/空流し | [20 empty] | 0 | [14 empty] | 3.733333 | #REF! | #REF! | 22.4 | 26.13333 | 6725.867
| 2025-06-03 | 市島 | HL13B5-BT | SiNホト前 | D1BFK | D1BFK | - |  |  |  | - | Si小片×1 | 3 | 3C | 3 | 44 | 338 | 338 | OK | [6 empty] | 224 | 112.4 | OK |  | 2.392 | [10 empty] | 3.733333 | #REF! | #REF! | 26.13333 | 29.86667 | 6729.6
| 2025-06-03 | 市島 | HL13B8-BT | SiNホト前 | NV386 | NV386 | - |  |  |  | - | Si小片×1 | 3 | 3C | 3 | 44 | 338 | 338 | OK | [6 empty] | 224 | 113.4 | OK |  | 2.389 | [10 empty] | 3.733333 | #REF! | #REF! | 29.86667 | 33.6 | 6733.333
| 2025-06-03 | 市島 | HL13B8-BT | SiNホト前 | NV388 | NV388 | - |  |  |  | - | Si小片×1 | 3 | 3C | 3 | 44 | 338 | 338 | OK | [6 empty] | 224 | 97.4 | OK |  | 2.35 | [10 empty] | 3.733333 | #REF! | #REF! | 33.6 | 37.33333 | 6737.067
| 2025-06-03 | 市島 | HL13B8-BT | SiNホト前 | NV389 | NV389 | - |  |  |  | - | Si小片×1 | 3 | 3C | 3 | 44 | 338 | 338 | OK | [6 empty] | 224 | 113 | OK |  | 2.389 | [10 empty] | 3.733333 | #REF! | #REF! | 37.33333 | 41.06667 | 6740.8
| 2025-06-03 | 市島 | HL13B8-BT | SiNホト前 | NS430 | NS430 | - |  |  |  | - | Si小片×1 | 3 | 3C | 3 | 44 | 338 | 338 | OK | [6 empty] | 224 | 97.7 | OK |  | 2.353 | [10 empty] | 3.733333 | #REF! | #REF! | 41.06667 | 44.8 | 6744.533
| 2025-06-03 | 新垣 | HL13B8-BT | SiNホト前 | NS431 | NS431 | - |  |  |  | - | Si小片×1 | 3 | 3C | 3 | 44 | 338 | 338 | OK | [6 empty] | 224 | 113.9 | OK |  | 2.394 | [10 empty] | 3.733333 | #REF! | #REF! | 44.8 | 48.53333 | 6748.267
| 2025-06-03 | 新垣 | HL13B8-BT | SiNホト前 | NS433 | NS433 | - |  |  |  | - | Si小片×1 | 3 | 3C | 3 | 44 | 338 | 338 | OK | [6 empty] | 224 | 112.5 | OK |  | 2.385 | [10 empty] | 3.733333 | #REF! | #REF! | 48.53333 | 52.26667 | 6752
| 2025-06-03 | 新垣 | HL13B8-BT | SiNホト前 | NU531 | NU531 | - |  |  |  | - | Si小片×1 | 3 | 3C | 3 | 44 | 338 | 338 | OK | [6 empty] | 224 | 112.7 | OK |  | 2.388 | [10 empty] | 3.733333 | #REF! | #REF! | 52.26667 | 56 | 6755.733
| 2025-06-03 | 新垣 | HL13B8-BT | SiNホト前 | NU532 | NU532 | - |  |  |  | - | Si小片×1 | 3 | 3C | 3 | 44 | 338 | 338 | OK | [6 empty] | 224 | 111.4 | OK |  | 2.406 | [10 empty] | 3.733333 | #REF! | #REF! | 56 | 59.73333 | 6759.467
| 2025-06-03 | 新垣 | HL13B8-BT | SiNホト前 | NU533 | NU533 | - |  |  |  | - | Si小片×1 | 3 | 3C | 3 | 44 | 338 | 338 | OK | [6 empty] | 224 | 97.4 | OK |  | 2.348 | [10 empty] | 3.733333 | #REF! | #REF! | 59.73333 | 63.46667 | 6763.2
| 2025-06-03 | 新垣 | HL13B8-BT | SiNホト前 | NU534 | NU534 | - |  |  |  | - | Si小片×1 | 3 | 3C | 3 | 44 | 338 | 338 | OK | [6 empty] | 224 | 113.1 | OK |  | 2.391 | [10 empty] | 3.733333 | #REF! | #REF! | 63.46667 | 67.2 | 6766.933
| 2025-06-03 | 渡部 | HL13B8-BT | SiNホト前 | NS434 | NS434 | - |  |  |  | - | Si小片×1 | 3 | 3C | 3 | 44 | 338 | 338 | OK | [6 empty] | 224 | 113 | OK |  | 2.387 | [10 empty] | 3.733333 | #REF! | #REF! | 67.2 | 70.93333 | 6770.667
| 2025-06-03 | 新垣 | HL13B8-BT | SiNホト前 | NS435 | NS435 | - |  |  |  | - | Si小片×1 | 3 | 3C | 3 | 44 | 338 | 338 | OK | [6 empty] | 224 | 98.7 | OK |  | 2.352 | [10 empty] | 3.733333 | #REF! | #REF! | 70.93333 | 74.66667 | 6774.4
| 2025-06-03 | 新垣 | HL13B8-BT | SiNホト前 | NS436 | NS436 | - |  |  |  | - | Si小片×1 | 3 | 3C | 3 | 44 | 338 | 338 | OK | [6 empty] | 224 | 97.5 | OK |  | 2.356 | [10 empty] | 3.733333 | #REF! | #REF! | 74.66667 | 78.4 | 6778.133
| 2025-06-03 | 新垣 | HL13B8-BT | SiNホト前 | NS437 | NS437 | - |  |  |  | - | Si小片×1 | 3 | 3C | 3 | 44 | 338 | 338 | OK | [6 empty] | 224 | 114.1 | OK |  | 2.397 | [10 empty] | 3.733333 | #REF! | #REF! | 78.4 | 82.13333 | 6781.867
| 2025-06-03 | 檜山 | CW-TEG#2 | SiNホト前 | C6,C10 | C6 | C10 |  |  |  | Si | Si | 20 | 3A | 10 | 44 | 338 | 338 | OK | [6 empty] | 644 | 311.8 | OK |  | 2.7251 | [10 empty] | 3.733333 | #REF! | #REF! | 78.4 | 92.86667 | 6792.6
| 2025-06-03 | 檜山 | CW-TEG#2 | SiNホト前 | C19,C20 | C19 | C20 |  |  |  | Si | Si | 20 | 3A | 10 | 44 | 338 | 338 | OK | [6 empty] | 644 | 312.5 | OK |  | 2.6788 | [10 empty] | 3.733333 | #REF! | #REF! | 78.4 | 103.6 | 6803.333
| 2025-06-03 | 鈴木 |  |  | 3Cトレイ切り替え | [7 empty] | 9 | 3C |  |  | 338 | 338 | OK | [6 empty] | 0 | [14 empty] | 3.733333 | #REF! | #REF! | 78.4 | 103.6 | 6803.333
| 2025-06-03 | 市島 | HL13B8-BT | SiNホト前 | NU535 | NU535 | - |  |  |  | - | Si小片×1 | 3 | 3C | 3 | 44 | 338 | 338 | OK | [6 empty] | 224 | 97.3 | OK |  | 2.347 | [10 empty] | 3.733333 | #REF! | #REF! | 82.13333 | 107.3333 | 6807.067
| 2025-06-03 | 市島 | HL13B8-BT | SiNホト前 | NU537 | NU537 | - |  |  |  | - | Si小片×1 | 3 | 3C | 3 | 44 | 338 | 338 | OK | [6 empty] | 224 | 112.2 | OK |  | 2.387 | [10 empty] | 3.733333 | #REF! | #REF! | 85.86667 | 111.0667 | 6810.8
| 2025-06-03 | 市島 | HL13B8-BT | SiNホト前 | NU538 | NU538 | - |  |  |  | - | Si小片×1 | 3 | 3C | 3 | 44 | 338 | 338 | OK | [6 empty] | 224 | 113.1 | OK |  | 2.386 | [10 empty] | 3.733333 | #REF! | #REF! | 89.6 | 114.8 | 6814.533
| 2025-06-03 | 市島 | HL13B8-BT | SiNホト前 | NU539 | NU539 | - |  |  |  | - | Si小片×1 | 3 | 3C | 3 | 44 | 338 | 338 | OK | [6 empty] | 224 | 113.6 | OK |  | 2.385 | [10 empty] | 3.733333 | #REF! | #REF! | 93.33333 | 118.5333 | 6818.267
| 2025-06-03 | 市島 | HL13B8-BT | SiNホト前 | NU540 | NU540 | - |  |  |  | - | Si小片×1 | 3 | 3C | 3 | 44 | 338 | 338 | OK | [6 empty] | 224 | 112.8 | OK |  | 2.388 | [10 empty] | 3.733333 | #REF! | #REF! | 97.06667 | 122.2667 | 6822
| 2025-06-03 | 市島 | HL13B8-BT | SiNホト前 | NU541 | NU541 | - |  |  |  | - | Si小片×1 | 3 | 3C | 3 | 44 | 338 | 338 | OK | [6 empty] | 224 | 112.8 | OK |  | 2.386 | [10 empty] | 3.733333 | #REF! | #REF! | 100.8 | 126 | 6825.733
| 2025-06-03 | 市島 | HL13B8-BT | SiNホト前 | NU542 | NU542 | - |  |  |  | - | Si小片×1 | 3 | 3C | 3 | 44 | 338 | 338 | OK | [6 empty] | 224 | 113.4 | OK |  | 2.388 | [10 empty] | 3.733333 | #REF! | #REF! | 104.5333 | 129.7333 | 6829.467
| 2025-06-04 | 玉城 | CAS-T1 4Inch#1-2-A | SiNホト前 | CT015 | CT015 | - |  |  |  | - | Si小片×1 | 19 | 4A | 1 | 9 | 338 | 338 | OK | [6 empty] | 69 | 34.7 | - |  | 2.288 | [10 empty] | 3.733333 | #REF! | #REF! | 104.5333 | 130.8833 | 6830.617
| 2025-06-04 | 玉城 | CAS-T1 4Inch#1-2-A | SiNホト前 | CT016 | CT016 | - |  |  |  | - | Si小片×1 | 19 | 4A | 1 | 9 | 338 | 338 | OK | [6 empty] | 69 | 34.3 | - |  | 2.301 | [10 empty] | 3.733333 | #REF! | #REF! | 104.5333 | 132.0333 | 6831.767
| 2025-06-04 | 玉城 | CAS-T1 4Inch#1-2-A | SiNホト前 | CT017 | CT017 | - |  |  |  | - | Si小片×1 | 19 | 4A | 1 | 9 | 338 | 338 | OK | [6 empty] | 69 | 34.1 | - |  | 2.309 | [10 empty] | 3.733333 | #REF! | #REF! | 104.5333 | 133.1833 | 6832.917
| 2025-06-04 | 玉城 | CAS-T1 4Inch#1-2-A | SiNホト前 | CT018 | CT018 | - |  |  |  | - | Si小片×1 | 19 | 4A | 1 | 9 | 338 | 338 | OK | [6 empty] | 69 | 34.6 | - |  | 2.289 | [10 empty] | 3.733333 | #REF! | #REF! | 104.5333 | 134.3333 | 6834.067
| 2025-06-04 | 玉城 | EF#01-A試作 | SiNホト前 | CY007 | CY007 | - |  |  |  | - | Si小片×1 | 19 | 3C | 1 | 9 | 338 | 338 | OK | [6 empty] | 69 | 34.5 | - |  | 2.3 | [10 empty] | 3.733333 | #REF! | #REF! | 105.6833 | 135.4833 | 6835.217
| 2025-06-04 | 玉城 | EF#01-A試作 | SiNホト前 | CY008 | CY008 | - |  |  |  | - | Si小片×1 | 19 | 3C | 1 | 9 | 338 | 338 | OK | [6 empty] | 69 | 34.8 | - |  | 2.292 | [10 empty] | 3.733333 | #REF! | #REF! | 106.8333 | 136.6333 | 6836.367
| 2025-06-04 | 有木 | HL13B8-BT | SiNホト前 | NS438 | NS438 | - |  |  |  | - | Si小片×1 | 3 | 3C | 3 | 44 | 338 | 338 | OK | [6 empty] | 224 | 112.4 | OK |  | 2.385 | [10 empty] | 3.733333 | #REF! | #REF! | 110.5667 | 140.3667 | 6840.1
| 2025-06-04 | 有木 | HL13B8-BT | SiNホト前 | NS439 | NS439 | - |  |  |  | - | Si小片×1 | 3 | 3C | 3 | 44 | 338 | 338 | OK | [6 empty] | 224 | 116.1 | OK |  | 2.407 | [10 empty] | 3.733333 | #REF! | #REF! | 114.3 | 144.1 | 6843.833
| 2025-06-04 | 有木 | HL13B8-BT | SiNホト前 | NS440 | NS440 | - |  |  |  | - | Si小片×1 | 3 | 3C | 3 | 44 | 338 | 338 | OK | [6 empty] | 224 | 112.6 | OK |  | 2.383 | [10 empty] | 3.733333 | #REF! | #REF! | 118.0333 | 147.8333 | 6847.567
| 2025-06-04 | 有木 | HL13B8-BT | SiNホト前 | NS441 | NS441 | - |  |  |  | - | Si小片×1 | 3 | 3C | 3 | 44 | 338 | 338 | OK | [6 empty] | 224 | 112.6 | OK |  | 2.384 | [10 empty] | 3.733333 | #REF! | #REF! | 121.7667 | 151.5667 | 6851.3
| 2025-06-04 | 有木 | HL13B8-BT | SiNホト前 | NT459 | NT459 | - |  |  |  | - | Si小片×1 | 3 | 3C | 3 | 44 | 338 | 338 | OK | [6 empty] | 224 | 112.8 | OK |  | 2.387 | [10 empty] | 3.733333 | #REF! | #REF! | 125.5 | 155.3 | 6855.033
| 2025-06-04 | 有木 | HL13B8-BT | SiNホト前 | NT460 | NT460 | - |  |  |  | - | Si小片×1 | 3 | 3C | 3 | 44 | 338 | 338 | OK | [6 empty] | 224 | 113.4 | OK |  | 2.385 | [10 empty] | 3.733333 | #REF! | #REF! | 129.2333 | 159.0333 | 6858.767
| 2025-06-04 | 有木 | HL13B8-BT | SiNホト前 | NT461 | NT461 | - |  |  |  | - | Si小片×1 | 3 | 3C | 3 | 44 | 338 | 338 | OK | [6 empty] | 224 | 112.9 | OK |  | 2.385 | [10 empty] | 3.733333 | #REF! | #REF! | 132.9667 | 162.7667 | 6862.5
| 2025-06-04 | 有木 | HL13B8-BT | SiNホト前 | NT462 | NT462 | - |  |  |  | - | Si小片×1 | 3 | 3C | 3 | 44 | 338 | 338 | OK | [6 empty] | 224 | 112.2 | OK |  | 2.394 | [10 empty] | 3.733333 | #REF! | #REF! | 136.7 | 166.5 | 6866.233
| 2025-06-04 | 高橋翔 | HL13B8-BT | SiNホト前 | NT467 | NT467 | - |  |  |  | - | Si小片×1 | 3 | 3C | 3 | 44 | 338 | 338 | OK | [6 empty] | 224 | 112.8 | OK |  | 2.382 | [10 empty] | 3.733333 | #REF! | #REF! | 140.4333 | 170.2333 | 6869.967
| 2025-06-04 | 高橋翔 | HL13B8-BT | SiNホト前 | NT468 | NT468 | - |  |  |  | - | Si小片×1 | 3 | 3C | 3 | 44 | 338 | 338 | OK | [6 empty] | 224 | 114.8 | OK |  | 2.397 | [10 empty] | 3.733333 | #REF! | #REF! | 144.1667 | 173.9667 | 6873.7
| 2025-06-04 | 高橋翔 | HL13B8-BT | SiNホト前 | NT469 | NT469 | - |  |  |  | - | Si小片×1 | 3 | 3C | 3 | 44 | 338 | 338 | OK | [6 empty] | 224 | 112.3 | OK |  | 2.382 | [10 empty] | 3.733333 | #REF! | #REF! | 147.9 | 177.7 | 6877.433
| 2025-06-04 | 高橋翔 | HL13B8-BT | SiNホト前 | NT470 | NT470 | - |  |  |  | - | Si小片×1 | 3 | 3C | 3 | 44 | 338 | 338 | OK | [6 empty] | 224 | 113.4 | OK |  | 2.382 | [10 empty] | 3.733333 | #REF! | #REF! | 151.6333 | 181.4333 | 6881.167
| 2025-06-04 | 高橋翔 | HL13B8-BT | SiNホト前 | NT463 | NT463 | - |  |  |  | - | Si小片×1 | 3 | 3C | 3 | 44 | 338 | 338 | OK | [6 empty] | 224 | 112.7 | OK |  | 2.379 | [10 empty] | 3.733333 | #REF! | #REF! | 155.3667 | 185.1667 | 6884.9
| 2025-06-04 | 高橋翔 | HL13B8-BT | SiNホト前 | NT464 | NT464 | - |  |  |  | - | Si小片×1 | 3 | 3C | 3 | 44 | 338 | 338 | OK | [6 empty] | 224 | 96.2 | OK |  | 2.35 | [10 empty] | 3.733333 | #REF! | #REF! | 159.1 | 188.9 | 6888.633
| 2025-06-04 | 高橋翔 | HL13B8-BT | SiNホト前 | NT465 | NT465 | - |  |  |  | - | Si小片×1 | 3 | 3C | 3 | 44 | 338 | 338 | OK | [6 empty] | 224 | 96.9 | OK |  | 2.344 | [10 empty] | 3.733333 | #REF! | #REF! | 162.8333 | 192.6333 | 6892.367
| 2025-06-04 | 高橋翔 | HL13B8-BT | SiNホト前 | NT466 | NT466 | - |  |  |  | - | Si小片×1 | 3 | 3C | 3 | 44 | 338 | 338 | OK | [6 empty] | 224 | 113 | OK |  | 2.389 | [10 empty] | 3.733333 | #REF! | #REF! | 166.5667 | 196.3667 | 6896.1
| 2025-06-05 | 有木 | HL13B8-BT | SiNホト前 | NT476 | NT476 | - |  |  |  | - | Si小片×1 | 3 | 3C | 3 | 44 | 338 | 338 | OK | [6 empty] | 224 | 113 | OK |  | 2.383 | [10 empty] | 3.733333 | #REF! | #REF! | 170.3 | 200.1 | 6899.833
| 2025-06-05 | 有木 | HL13B8-BT | SiNホト前 | NT477 | NT477 | - |  |  |  | - | Si小片×1 | 3 | 3C | 3 | 44 | 338 | 338 | OK | [6 empty] | 224 | 99.2 | OK |  | 2.383 | [10 empty] | 3.733333 | #REF! | #REF! | 174.0333 | 203.8333 | 6903.567
| 2025-06-05 | 有木 | HL13B8-BT | SiNホト前 | NT478 | NT478 | - |  |  |  | - | Si小片×1 | 3 | 3C | 3 | 44 | 338 | 338 | OK | [6 empty] | 224 | 112.2 | OK |  | 2.389 | [10 empty] | 3.733333 | #REF! | #REF! | 177.7667 | 207.5667 | 6907.3
| 2025-06-05 | 有木 | HL13B8-BT | SiNホト前 | NT472 | NT472 | - |  |  |  | - | Si小片×1 | 3 | 3C | 3 | 44 | 338 | 338 | OK | [6 empty] | 224 | 112.1 | OK |  | 2.384 | [10 empty] | 3.733333 | #REF! | #REF! | 181.5 | 211.3 | 6911.033
| 2025-06-05 | 有木 | HL13B8-BT | SiNホト前 | NT473 | NT473 | - |  |  |  | - | Si小片×1 | 3 | 3C | 3 | 44 | 338 | 338 | OK | [6 empty] | 224 | 112.8 | OK |  | 2.378 | [10 empty] | 3.733333 | #REF! | #REF! | 185.2333 | 215.0333 | 6914.767
| 2025-06-05 | 有木 | HL13B8-BT | SiNホト前 | NT474 | NT474 | - |  |  |  | - | Si小片×1 | 3 | 3C | 3 | 44 | 338 | 338 | OK | [6 empty] | 224 | 96.8 | OK |  | 2.346 | [10 empty] | 3.733333 | #REF! | #REF! | 188.9667 | 218.7667 | 6918.5
| 2025-06-05 | 藤本 | CW-CAS-T1_4inch | SiNホト前 | CT007 | CT007 | - |  |  |  | - | Si小片×1 | 19 | 4A | 1 | 9 | 338 | 338 | OK | [6 empty] | 69 | 35 | - |  | 2.3165 | [10 empty] | 3.733333 | #REF! | #REF! | 188.9667 | 219.9167 | 6919.65
| 2025-06-05 | 板子 | CW-CAS-T1_4inch | SiNホト前 | CT011 | CT011 | - |  |  |  | - | Si小片×1 | 19 | 4A | 1 | 9 | 338 | 338 | OK | [6 empty] | 69 | 36.3 | - |  | 2.3023 | [10 empty] | 3.733333 | #REF! | #REF! | 188.9667 | 221.0667 | 6920.8
| 2025-06-06 | 板子 | CW-CAS-T1_4inch | SiNホト前 | CT012 | CT012 | - |  |  |  | - | Si小片×1 | 19 | 4A | 1 | 9 | 338 | 338 | OK | [6 empty] | 69 | 36.1 | - |  | 2.3026 | [10 empty] | 3.733333 | #REF! | #REF! | 188.9667 | 222.2167 | 6921.95
| 2025-06-06 | 板子 | CW-CAS-T1_4inch | SiNホト前 | CT012 | CT012 | - |  |  |  | - | Si小片×1 | 19 | 4A | 1 | 9 | 338 | 338 | OK | [6 empty] | 69 | 35.7 | - |  | 2.2888 | [10 empty] | 3.733333 | #REF! | #REF! | 188.9667 | 223.3667 | 6923.1
| 2025-06-06 | 藤本 |  |  | チャンバークリーニング | [7 empty] | 38 | ｱﾙﾐﾅ | 94 | 0 | 200 | 200 | OK | [10 empty] | : | [10 empty] | 0 | #REF! | #REF! | 0 | 0 | 6923.1 | クリーニング94分 LOAD：76%→73%、PHASE：15%→15%
| 2025-06-06 | 藤本 |  |  | チャンバークリーニング | [7 empty] | 38 | ｱﾙﾐﾅ | 94 | 0 | 200 | 200 | OK | [21 empty] | 0 | #REF! | #REF! | 0 | 0 | 6923.1 | クリーニング94分 LOAD：73%→64%、PHASE：15%→15%
| 2025-06-06 | 板子 |  |  | 空焼き/3C | [7 empty] | 6 | 3C | 30 | 0 | 359 | 359 | OK | [21 empty] | 0 | #REF! | #REF! | 0 | 0 | 6923.1
| 2025-06-06 | 板子 |  |  | KARADEPO(ﾄﾚｲ3C×1枚) | [7 empty] | 1 | 3C | 60 | 0 | 359 | 359 | OK | [6 empty] | 3600 | [14 empty] | 0 | #REF! | #REF! | 0 | 0 | 6983.1
| 2025-06-06 | 清水 |  |  | 空焼き/2A | [7 empty] | 6 | A | 30 | 0 | 359 | 359 | OK | [21 empty] | 0 | #REF! | #REF! | 0 | 0 | 6983.1
| 2025-06-06 | 清水 |  |  | KARADEPO(ﾄﾚｲA×1枚) | [7 empty] | 1 | A | 60 | 0 | 359 | 359 | OK | [6 empty] | 3600 | [14 empty] | 0 | #REF! | #REF! | 0 | 0 | 7043.1
| 2025-06-06 | 清水 |  |  | KARADEPO(ﾄﾚｲA×1枚) | [7 empty] | 1 | A | 60 | 0 | 359 | 359 | OK | [6 empty] | 3600 | [14 empty] | 0 | #REF! | #REF! | 0 | 0 | 7103.1
| 2025-06-06 | 清水 |  |  | KARADEPO(ﾄﾚｲA×1枚) | [7 empty] | 1 | A | 60 | 0 | 359 | 359 | OK | [6 empty] | 3600 | [14 empty] | 0 | #REF! | #REF! | 0 | 0 | 7163.1
| 2025-06-06 | 清水 |  |  | KARADEPO(ﾄﾚｲA×1枚) | [7 empty] | 1 | A | 60 | 0 | 359 | 359 | OK | [6 empty] | 3600 | [14 empty] | 0 | #REF! | #REF! | 0 | 0 | 7223.1
| 2025-06-06 | 清水 |  |  | テスト(338.0℃) | - | - | - | - | - | Si | Si小片×2 | 3 | A | 3 | 44 | 338 | 338 | OK | [6 empty] | 224 |  |  | 111.8 | 2.389 | 113.2 | 97.6 | 15.6 | -2764.87 | -2158.119 | -1433.35 | -660.975 | 606.751 | 772.375 | 29.94643 | 3.733333 | #REF! | #REF! | 0 | 3.733333 | 7226.833
| 2025-06-06 | 高橋翔 | HL13B5-BT | SiNホト前 | DHAA2 | DHAA2 | - |  |  |  | - | Si小片×1 | 3 | 3C | 3 | 44 | 338 | 338 | OK | [6 empty] | 224 | 112.9 | OK |  | 2.403 | [10 empty] | 3.733333 | #REF! | #REF! | 3.733333 | 7.466667 | 7230.567
| 2025-06-06 | 高橋翔 | HL13B5-BT | SiNホト前 | DHAA5 | DHAA5 | - |  |  |  | - | Si小片×1 | 3 | 3C | 3 | 44 | 338 | 338 | OK | [6 empty] | 224 | 96.7 | OK |  | 2.362 | [10 empty] | 3.733333 | #REF! | #REF! | 7.466667 | 11.2 | 7234.3
| 2025-06-06 | 高橋翔 | HL13B5-BT | SiNホト前 | D1BFL | D1BFL | - |  |  |  | - | Si小片×1 | 3 | 3C | 3 | 44 | 338 | 338 | OK | [6 empty] | 224 | 97.3 | OK |  | 2.359 | [10 empty] | 3.733333 | #REF! | #REF! | 11.2 | 14.93333 | 7238.033
| 2025-06-06 | 高橋翔 | HL13B5-BT | SiNホト前 | D1BFM | D1BFM | - |  |  |  | - | Si小片×1 | 3 | 3C | 3 | 44 | 338 | 338 | OK | [6 empty] | 224 | 113.8 | OK |  | 2.403 | [10 empty] | 3.733333 | #REF! | #REF! | 14.93333 | 18.66667 | 7241.767
| 2025-06-06 | 高橋翔 | HL13B5-BT | SiNホト前 | D1BFN | D1BFN | - |  |  |  | - | Si小片×1 | 3 | 3C | 3 | 44 | 338 | 338 | OK | [6 empty] | 224 | 97 | OK |  | 2.312 | [10 empty] | 3.733333 | #REF! | #REF! | 18.66667 | 22.4 | 7245.5
| 2025-06-06 | 高橋翔 | HL13B5-BT | SiNホト前 | D1BFP | D1BFP | - |  |  |  | - | Si小片×1 | 3 | 3C | 3 | 44 | 338 | 338 | OK | [6 empty] | 224 | 112.3 | OK |  | 2.389 | [10 empty] | 3.733333 | #REF! | #REF! | 22.4 | 26.13333 | 7249.233
| 2025-06-06 | 高橋翔 | HL13B5-BT | SiNホト前 | DHAAA | DHAAA | - |  |  |  | - | Si小片×1 | 3 | 3C | 3 | 44 | 338 | 338 | OK | [6 empty] | 224 | 113.6 | OK |  | 2.413 | [10 empty] | 3.733333 | #REF! | #REF! | 26.13333 | 29.86667 | 7252.967
| 2025-06-06 | 高橋翔 | HL13B5-BT | SiNホト前 | DHAAC | DHAAC | - |  |  |  | - | Si小片×1 | 3 | 3C | 3 | 44 | 338 | 338 | OK | [6 empty] | 224 | 112.7 | OK |  | 2..396 | [10 empty] | 3.733333 | #REF! | #REF! | 29.86667 | 33.6 | 7256.7
| 2025-06-06 | 高橋翔 | HL13B5-BT | SiNホト前 | DHAAD | DHAAD | - |  |  |  | - | Si小片×1 | 3 | 3C | 3 | 44 | 338 | 338 | OK | [6 empty] | 224 | 113.5 | OK |  | 2.397 | [10 empty] | 3.733333 | #REF! | #REF! | 33.6 | 37.33333 | 7260.433
| 2025-06-07 | 有木 | HL13B5-BT | SiNホト前 | DHA9Q | DHA9Q | - |  |  |  | - | Si小片×1 | 3 | 3C | 3 | 44 | 338 | 338 | OK | [6 empty] | 224 | 113.2 | OK |  | 2.389 | [10 empty] | 3.733333 | #REF! | #REF! | 37.33333 | 41.06667 | 7264.167
| 2025-06-07 | 有木 | HL13B5-BT | SiNホト前 | DHA9R | DHA9R | - |  |  |  | - | Si小片×1 | 3 | 3C | 3 | 44 | 338 | 338 | OK | [6 empty] | 224 | 114.1 | OK |  | 2.394 | [10 empty] | 3.733333 | #REF! | #REF! | 41.06667 | 44.8 | 7267.9
| 2025-06-07 | 有木 | HL13B5-BT | SiNホト前 | DHA9S | DHA9S | - |  |  |  | - | Si小片×1 | 3 | 3C | 3 | 44 | 338 | 338 | OK | [6 empty] | 224 | 97.4 | OK |  | 2.356 | [10 empty] | 3.733333 | #REF! | #REF! | 44.8 | 48.53333 | 7271.633
| 2025-06-07 | 有木 | HL13B5-BT | SiNホト前 | DHA9T | DHA9T | - |  |  |  | - | Si小片×1 | 3 | 3C | 3 | 44 | 338 | 338 | OK | [6 empty] | 224 | 113.2 | OK |  | 2.399 | [10 empty] | 3.733333 | #REF! | #REF! | 48.53333 | 52.26667 | 7275.367
| 2025-06-07 | 有木 | HL13B5-BT | SiNホト前 | D1BDL | D1BDL | - |  |  |  | - | Si小片×1 | 3 | 3C | 3 | 44 | 338 | 338 | OK | [6 empty] | 224 | 113 | OK |  | 2.401 | [10 empty] | 3.733333 | #REF! | #REF! | 52.26667 | 56 | 7279.1
| 2025-06-07 | 有木 | HL13B5-BT | SiNホト前 | D1BDM | D1BDM | - |  |  |  | - | Si小片×1 | 3 | 3C | 3 | 44 | 338 | 338 | OK | [6 empty] | 224 | 113.9 | OK |  | 2.402 | [10 empty] | 3.733333 | #REF! | #REF! | 56 | 59.73333 | 7282.833
| 2025-06-07 | 有木 | HL13B5-BT | SiNホト前 | D1BDN | D1BDN | - |  |  |  | - | Si小片×1 | 3 | 3C | 3 | 44 | 338 | 338 | OK | [6 empty] | 224 | 99.9 | OK |  | 2.355 | [10 empty] | 3.733333 | #REF! | #REF! | 59.73333 | 63.46667 | 7286.567
| 2025-06-07 | 有木 | HL13B5-BT | SiNホト前 | D1BDP | D1BDP | - |  |  |  | - | Si小片×1 | 3 | 3C | 3 | 44 | 338 | 338 | OK | [6 empty] | 224 | 113.2 | OK |  | 2.402 | [10 empty] | 3.733333 | #REF! | #REF! | 63.46667 | 67.2 | 7290.3 | SiH4/N2 ボンベ切り替え
| 2025-06-07 | 清水 |  |  | SiH4ﾎﾞﾝﾍﾞ切り替え(R⇒L)/空流し | [20 empty] | 0 | [14 empty] | 3.733333 | #REF! | #REF! | 63.46667 | 67.2 | 7290.3
| 2025-06-07 | 高橋翔 | HL13B5-BT | SiNホト前 | D1BF8 | D1BF8 | - |  |  |  | - | Si小片×1 | 3 | 3C | 3 | 44 | 338 | 338 | OK | [6 empty] | 224 | 112.4 | OK |  | 2.389 | [10 empty] | 3.733333 | #REF! | #REF! | 67.2 | 70.93333 | 7294.033 | SiH4/N2 ボンベ切り替え
| 2025-06-07 | 高橋翔 | HL13B5-BT | SiNホト前 | D1BF9 | D1BF9 | - |  |  |  | - | Si小片×1 | 3 | 3C | 3 | 44 | 338 | 338 | OK | [6 empty] | 224 | 112.8 | OK |  | 2.385 | [10 empty] | 3.733333 | #REF! | #REF! | 70.93333 | 74.66667 | 7297.767 | SiH4/N2 ボンベ切り替え
| 2025-06-07 | 高橋翔 | HL13B5-BT | SiNホト前 | D1BFA | D1BFA | - |  |  |  | - | Si小片×1 | 3 | 3C | 3 | 44 | 338 | 338 | OK | [6 empty] | 224 | 113.9 | OK |  | 2.351 | [10 empty] | 3.733333 | #REF! | #REF! | 74.66667 | 78.4 | 7301.5 | SiH4/N2 ボンベ切り替え
| 2025-06-07 | 高橋翔 | HL13B5-BT | SiNホト前 | D1BFB | D1BFB | - |  |  |  | - | Si小片×1 | 3 | 3C | 3 | 44 | 338 | 338 | OK | [6 empty] | 224 | 113.9 | OK |  | 2.392 | [10 empty] | 3.733333 | #REF! | #REF! | 78.4 | 82.13333 | 7305.233 | SiH4/N2 ボンベ切り替え
| 2025-06-07 | 高橋翔 | HL13B5-BT | SiNホト前 | DHAAE | DHAAE | - |  |  |  | - | Si小片×1 | 3 | 3C | 3 | 44 | 338 | 338 | OK | [6 empty] | 224 | 113 | OK |  | 2.391 | [10 empty] | 3.733333 | #REF! | #REF! | 82.13333 | 85.86667 | 7308.967 | SiH4/N2 ボンベ切り替え
| 2025-06-07 | 高橋翔 | HL13B5-BT | SiNホト前 | DHAAF | DHAAF | - |  |  |  | - | Si小片×1 | 3 | 3C | 3 | 44 | 338 | 338 | OK | [6 empty] | 224 | 112.5 | OK |  | 2.383 | [10 empty] | 3.733333 | #REF! | #REF! | 85.86667 | 89.6 | 7312.7 | SiH4/N2 ボンベ切り替え
| 2025-06-07 | 高橋翔 | HL13B5-BT | SiNホト前 | DHAAG | DHAAG | - |  |  |  | - | Si小片×1 | 3 | 3C | 3 | 44 | 338 | 338 | OK | [6 empty] | 224 | 112.6 | OK |  | 2.385 | [10 empty] | 3.733333 | #REF! | #REF! | 89.6 | 93.33333 | 7316.433 | SiH4/N2 ボンベ切り替え
| 2025-06-07 | 高橋翔 | HL13B5-BT | SiNホト前 | DHAAH | DHAAH | - |  |  |  | - | Si小片×1 | 3 | 3C | 3 | 44 | 338 | 338 | OK | [6 empty] | 224 | 112.5 | OK |  | 2.384 | [10 empty] | 3.733333 | #REF! | #REF! | 93.33333 | 97.06667 | 7320.167 | SiH4/N2 ボンベ切り替え
| 2025-06-07 | 高橋翔 | HL13B5-BT | SiNホト前 | DFA87 | DFA87 | - |  |  |  | - | Si小片×1 | 3 | 3C | 3 | 44 | 338 | 338 | OK | [6 empty] | 224 | 113.6 | OK |  | 2.359 | [10 empty] | 3.733333 | #REF! | #REF! | 97.06667 | 100.8 | 7323.9 | SiH4/N2 ボンベ切り替え
| 2025-06-07 | 高橋翔 | HL13B5-BT | SiNホト前 | DFA8W | DFA8W | - |  |  |  | - | Si小片×1 | 3 | 3C | 3 | 44 | 338 | 338 | OK | [6 empty] | 224 | 113.4 | OK |  | 2.403 | [10 empty] | 3.733333 | #REF! | #REF! | 100.8 | 104.5333 | 7327.633 | SiH4/N2 ボンベ切り替え
| 2025-06-07 | 高橋翔 | HL13B5-BT | SiNホト前 | DFA8X | DFA8X | - |  |  |  | - | Si小片×1 | 3 | 3C | 3 | 44 | 338 | 338 | OK | [6 empty] | 224 | 96.6 | OK |  | 2.35 | [10 empty] | 3.733333 | #REF! | #REF! | 104.5333 | 108.2667 | 7331.367 | SiH4/N2 ボンベ切り替え
| 2025-06-07 | 高橋翔 | HL13B5-BT | SiNホト前 | DFA8Y | DFA8Y | - |  |  |  | - | Si小片×1 | 3 | 3C | 3 | 44 | 338 | 338 | OK | [6 empty] | 224 | 96.7 | OK |  | 2.348 | [10 empty] | 3.733333 | #REF! | #REF! | 108.2667 | 112 | 7335.1 | SiH4/N2 ボンベ切り替え
| 2025-06-08 | 渡部 | HL13B5-BT | SiNホト前 | DFA8Z | DFA8Z | - |  |  |  | - | Si小片×1 | 3 | 3C | 3 | 44 | 338 | 338 | OK | [6 empty] | 224 | 112.9 | OK |  | 2.379 | [10 empty] | 3.733333 | #REF! | #REF! | 112 | 115.7333 | 7338.833
| 2025-06-08 | 渡部 | HL13B5-BT | SiNホト前 | DFA90 | DFA90 | - |  |  |  | - | Si小片×1 | 3 | 3C | 3 | 44 | 338 | 338 | OK | [6 empty] | 224 | 97.2 | OK |  | 2.353 | [10 empty] | 3.733333 | #REF! | #REF! | 115.7333 | 119.4667 | 7342.567
| 2025-06-08 | 渡部 | HL13B5-BT | SiNホト前 | DFA91 | DFA91 | - |  |  |  | - | Si小片×1 | 3 | 3C | 3 | 44 | 338 | 338 | OK | [6 empty] | 224 | 113.3 | OK |  | 2.388 | [10 empty] | 3.733333 | #REF! | #REF! | 119.4667 | 123.2 | 7346.3
| 2025-06-08 | 渡部 | HL13B5-BT | SiNホト前 | DFA92 | DFA92 | - |  |  |  | - | Si小片×1 | 3 | 3C | 3 | 44 | 338 | 338 | OK | [6 empty] | 224 | 113 | OK |  | 2.385 | [10 empty] | 3.733333 | #REF! | #REF! | 123.2 | 126.9333 | 7350.033
| 2025-06-08 | 渡部 | HL13B5-BT | SiNホト前 | DHA9L | DHA9L | - |  |  |  | - | Si小片×1 | 3 | 3C | 3 | 44 | 338 | 338 | OK | [6 empty] | 224 | 113.6 | OK |  | 2.382 | [10 empty] | 3.733333 | #REF! | #REF! | 126.9333 | 130.6667 | 7353.767
| 2025-06-08 | 渡部 | HL13B5-BT | SiNホト前 | DHA9M | DHA9M | - |  |  |  | - | Si小片×1 | 3 | 3C | 3 | 44 | 338 | 338 | OK | [6 empty] | 224 | 112.9 | OK |  | 2.384 | [10 empty] | 3.733333 | #REF! | #REF! | 130.6667 | 134.4 | 7357.5
| 2025-06-08 | 渡部 | HL13B5-BT | SiNホト前 | DHA9N | DHA9N | - |  |  |  | - | Si小片×1 | 3 | 3C | 3 | 44 | 338 | 338 | OK | [6 empty] | 224 | 113.1 | OK |  | 2.385 | [10 empty] | 3.733333 | #REF! | #REF! | 134.4 | 138.1333 | 7361.233
| 2025-06-08 | 渡部 | HL13B5-BT | SiNホト前 | DHA9P | DHA9P | - |  |  |  | - | Si小片×1 | 3 | 3C | 3 | 44 | 338 | 338 | OK | [6 empty] | 224 | 113.4 | OK |  | 2.397 | [10 empty] | 3.733333 | #REF! | #REF! | 138.1333 | 141.8667 | 7364.967
| 2025-06-08 | 市島 | HL13B5-BT | SiNホト前 | DHABG | DHABG | - |  |  |  | - | Si小片×1 | 3 | 3C | 3 | 44 | 338 | 338 | OK | [6 empty] | 224 | 113.1 | OK |  | 2.382 | [10 empty] | 3.733333 | #REF! | #REF! | 141.8667 | 145.6 | 7368.7
| 2025-06-08 | 市島 | HL13B5-BT | SiNホト前 | DHABH | DHABH | - |  |  |  | - | Si小片×1 | 3 | 3C | 3 | 44 | 338 | 338 | OK | [6 empty] | 224 | 97.7 | OK |  | 2.356 | [10 empty] | 3.733333 | #REF! | #REF! | 145.6 | 149.3333 | 7372.433
| 2025-06-08 | 市島 | HL13B5-BT | SiNホト前 | DHABJ | DHABJ | - |  |  |  | - | Si小片×1 | 3 | 3C | 3 | 44 | 338 | 338 | OK | [6 empty] | 224 | 114.9 | OK |  | 2.385 | [10 empty] | 3.733333 | #REF! | #REF! | 149.3333 | 153.0667 | 7376.167
| 2025-06-08 | 市島 | HL13B5-BT | SiNホト前 | DHABK | DHABK | - |  |  |  | - | Si小片×1 | 3 | 3C | 3 | 44 | 338 | 338 | OK | [6 empty] | 224 | 97.1 | OK |  | 2.352 | [10 empty] | 3.733333 | #REF! | #REF! | 153.0667 | 156.8 | 7379.9
| 2025-06-08 | 市島 | HL13B5-BT | SiNホト前 | DHAB0 | DHAB0 | - |  |  |  | - | Si小片×1 | 3 | 3C | 3 | 44 | 338 | 338 | OK | [6 empty] | 224 | 113.1 | OK |  | 2.379 | [10 empty] | 3.733333 | #REF! | #REF! | 156.8 | 160.5333 | 7383.633
| 2025-06-09 | 市島 | HL13B5-BT | SiNホト前 | DHAB1 | DHAB1 | - |  |  |  | - | Si小片×1 | 3 | 3C | 3 | 44 | 338 | 338 | OK | [6 empty] | 224 | 113 | OK |  | 2.378 | [10 empty] | 3.733333 | #REF! | #REF! | 160.5333 | 164.2667 | 7387.367
| 2025-06-09 | 市島 | HL13B5-BT | SiNホト前 | DHAB2 | DHAB2 | - |  |  |  | - | Si小片×1 | 3 | 3C | 3 | 44 | 338 | 338 | OK | [6 empty] | 224 | 113.6 | OK |  | 2.381 | [10 empty] | 3.733333 | #REF! | #REF! | 164.2667 | 168 | 7391.1
| 2025-06-09 | 市島 | HL13B5-BT | SiNホト前 | DHABB | DHABB | - |  |  |  | - | Si小片×1 | 3 | 3C | 3 | 44 | 338 | 338 | OK | [6 empty] | 224 | 97.5 | OK |  | 2.348 | [10 empty] | 3.733333 | #REF! | #REF! | 168 | 171.7333 | 7394.833
| 2025-06-09 | 市島 | HL13B5-BT | SiNホト前 | DFA6A | DFA6A | - |  |  |  | - | Si小片×1 | 3 | 3C | 3 | 44 | 338 | 338 | OK | [6 empty] | 224 | 113.9 | OK |  | 2.381 | [10 empty] | 3.733333 | #REF! | #REF! | 171.7333 | 175.4667 | 7398.567
| 2025-06-09 | 市島 | HL13B5-BT | SiNホト前 | DFA6C | DFA6C | - |  |  |  | - | Si小片×1 | 3 | 3C | 3 | 44 | 338 | 338 | OK | [6 empty] | 224 | 97.5 | OK |  | 2.35 | [10 empty] | 3.733333 | #REF! | #REF! | 175.4667 | 179.2 | 7402.3
| 2025-06-09 | 市島 | HL13B5-BT | SiNホト前 | DFA6D | DFA6D | - |  |  |  | - | Si小片×1 | 3 | 3C | 3 | 44 | 338 | 338 | OK | [6 empty] | 224 | 113.6 | OK |  | 2.384 | [10 empty] | 3.733333 | #REF! | #REF! | 179.2 | 182.9333 | 7406.033
| 2025-06-09 | 市島 | HL13B5-BT | SiNホト前 | DFABK | DFABK | - |  |  |  | - | Si小片×1 | 3 | 3C | 3 | 44 | 338 | 338 | OK | [6 empty] | 224 | 113.4 | OK |  | 2.38 | [10 empty] | 3.733333 | #REF! | #REF! | 182.9333 | 186.6667 | 7409.767
| 2025-06-09 | 市島 | HL13B5-BT | SiNホト前 | DFABL | DFABL | - |  |  |  | - | Si小片×1 | 3 | 3C | 3 | 44 | 338 | 338 | OK | [6 empty] | 224 | 112.1 | OK |  | 2.374 | [10 empty] | 3.733333 | #REF! | #REF! | 186.6667 | 190.4 | 7413.5
| 2025-06-09 | 市島 | HL13B5-BT | SiNホト前 | DFABM | DFABM | - |  |  |  | - | Si小片×1 | 3 | 3C | 3 | 44 | 338 | 338 | OK | [6 empty] | 224 | 112.1 | OK |  | 2.376 | [10 empty] | 3.733333 | #REF! | #REF! | 190.4 | 194.1333 | 7417.233
| 2025-06-09 | 市島 | HL13B5-BT | SiNホト前 | DFABN | DFABN | - |  |  |  | - | Si小片×1 | 3 | 3C | 3 | 44 | 338 | 338 | OK | [6 empty] | 224 | 112.9 | OK |  | 2.3801 | [10 empty] | 3.733333 | #REF! | #REF! | 194.1333 | 197.8667 | 7420.967
| 2025-06-09 | 鈴木 | HL13B8-BT | SiNホト前 | NU587 | NU587 | - |  |  |  | - | Si小片×1 | 3 | 3C | 3 | 44 | 338 | 338 | OK | [6 empty] | 224 | 112 | OK |  | 2.375 | [10 empty] | 3.733333 | #REF! | #REF! | 197.8667 | 201.6 | 7424.7
| 2025-06-09 | 新垣 | HL13B5-BT | SiNホト前 | D1BGE | D1BGE | - |  |  |  | - | Si小片×1 | 3 | 3C | 3 | 44 | 338 | 338 | OK | [6 empty] | 224 | 112.3 | OK |  | 2.402 | [10 empty] | 3.733333 | #REF! | #REF! | 201.6 | 205.3333 | 7428.433
| 2025-06-09 | 新垣 | HL13B5-BT | SiNホト前 | D1BGF | D1BGF | - |  |  |  | - | Si小片×1 | 3 | 3C | 3 | 44 | 338 | 338 | OK | [6 empty] | 224 | 96.8 | OK |  | 2.35 | [10 empty] | 3.733333 | #REF! | #REF! | 205.3333 | 209.0667 | 7432.167
| 2025-06-09 | 新垣 | HL13B5-BT | SiNホト前 | D1BGG | D1BGG | - |  |  |  | - | Si小片×1 | 3 | 3C | 3 | 44 | 338 | 338 | OK | [6 empty] | 224 | 96.4 | OK |  | 2.348 | [10 empty] | 3.733333 | #REF! | #REF! | 209.0667 | 212.8 | 7435.9
| 2025-06-09 | 新垣 | HL13B5-BT | SiNホト前 | D1BGH | D1BGH | - |  |  |  | - | Si小片×1 | 3 | 3C | 3 | 44 | 338 | 338 | OK | [6 empty] | 224 | 114.4 | OK |  | 2.391 | [10 empty] | 3.733333 | #REF! | #REF! | 212.8 | 216.5333 | 7439.633
| 2025-06-09 | 新垣 | HL13B8-BT | SiNホト前 | NU551 | NU551 | - |  |  |  | - | Si小片×1 | 3 | 3C | 3 | 44 | 338 | 338 | OK | [6 empty] | 224 | 112.4 | OK |  | 2.377 | [10 empty] | 3.733333 | #REF! | #REF! | 216.5333 | 220.2667 | 7443.367
| 2025-06-09 | 新垣 | HL13B8-BT | SiNホト前 | NU552 | NU552 | - |  |  |  | - | Si小片×1 | 3 | 3C | 3 | 44 | 338 | 338 | OK | [6 empty] | 224 | 112.5 | OK |  | 2.38 | [10 empty] | 3.733333 | #REF! | #REF! | 220.2667 | 224 | 7447.1
| 2025-06-09 | 新垣 | HL13B8-BT | SiNホト前 | NU553 | NU553 | - |  |  |  | - | Si小片×1 | 3 | 3C | 3 | 44 | 338 | 338 | OK | [6 empty] | 224 | 96.1 | OK |  | 2.346 | [10 empty] | 3.733333 | #REF! | #REF! | 224 | 227.7333 | 7450.833
| 2025-06-09 | 新垣 | HL13B8-BT | SiNホト前 | NU554 | NU554 | - |  |  |  | - | Si小片×1 | 3 | 3C | 3 | 44 | 338 | 338 | OK | [6 empty] | 224 | 111.9 | OK |  | 2.382 | [10 empty] | 3.733333 | #REF! | #REF! | 227.7333 | 231.4667 | 7454.567
| 2025-06-09 | 檜山 |  |  | チャンバークリーニング | [7 empty] | 38 | ｱﾙﾐﾅ | 126 | 0 | 200 | 200 | OK | [10 empty] | : | [10 empty] | 0 | #REF! | #REF! | 0 | 0 | 7454.567 | クリーニング126分 LOAD：76%→73%、PHASE：15%→15%
| 2025-06-09 | 檜山 |  |  | チャンバークリーニング | [7 empty] | 38 | ｱﾙﾐﾅ | 126 | 0 | 200 | 200 | OK | [21 empty] | 0 | #REF! | #REF! | 0 | 0 | 7454.567 | クリーニング126分 LOAD：73%→64%、PHASE：15%→15%
| 2025-06-10 | 久保木 |  |  | 空焼き/3C | [7 empty] | 6 | 3C | 30 | 0 | 359 | 359 | OK | [21 empty] | 0 | #REF! | #REF! | 0 | 0 | 7454.567
| 2025-06-10 | 久保木 |  |  | KARADEPO(ﾄﾚｲ3C×1枚) | [7 empty] | 1 | 3C | 60 | 0 | 359 | 359 | OK | [6 empty] | 3600 | [14 empty] | 0 | #REF! | #REF! | 0 | 0 | 7514.567
| 2025-06-10 | 久保木 |  |  | 空焼き/2A | [7 empty] | 6 | A | 30 | 0 | 359 | 359 | OK | [21 empty] | 0 | #REF! | #REF! | 0 | 0 | 7514.567
| 2025-06-10 | 久保木 |  |  | KARADEPO(ﾄﾚｲA×1枚) | [7 empty] | 1 | A | 60 | 0 | 359 | 359 | OK | [6 empty] | 3600 | [14 empty] | 0 | #REF! | #REF! | 0 | 0 | 7574.567
| 2025-06-10 | 久保木 |  |  | KARADEPO(ﾄﾚｲA×1枚) | [7 empty] | 1 | A | 60 | 0 | 359 | 359 | OK | [6 empty] | 3600 | [14 empty] | 0 | #REF! | #REF! | 0 | 0 | 7634.567
| 2025-06-10 | 鈴木 |  |  | KARADEPO(ﾄﾚｲA×1枚) | [7 empty] | 1 | A | 60 | 0 | 359 | 359 | OK | [6 empty] | 3600 | [14 empty] | 0 | #REF! | #REF! | 0 | 0 | 7694.567
| 2025-06-10 | 久保木 |  |  | KARADEPO(ﾄﾚｲA×1枚) | [7 empty] | 1 | A | 60 | 0 | 359 | 359 | OK | [6 empty] | 3600 | [14 empty] | 0 | #REF! | #REF! | 0 | 0 | 7754.567
| 2025-06-10 | 檜山 |  |  | テスト(338.0℃) | - | - | - | - | - | Si | Si小片×2 | 3 | A | 3 | 44 | 338 | 338 | OK | [6 empty] | 224 |  |  | 110.8 | 2.3782 | 113 | 98.1 | 14.9 | -3.717379 | -3.152635 | -3.65924 | -2.958813 | 0.564744 | 0.700427 | 29.67857 | 3.733333 | #REF! | #REF! | 0 | 3.733333 | 7758.3
| 2025-06-10 | 新垣 | HL13B8-BT | SiNホト前 | NT479 | NT479 | - |  |  |  | - | Si小片×1 | 3 | 3C | 3 | 44 | 338 | 338 | OK | [6 empty] | 224 | 111.4 | OK |  | 2.392 | [10 empty] | 3.733333 | #REF! | #REF! | 3.733333 | 7.466667 | 7762.033
| 2025-06-10 | 新垣 | HL13B8-BT | SiNホト前 | NT480 | NT480 | - |  |  |  | - | Si小片×1 | 3 | 3C | 3 | 44 | 338 | 338 | OK | [6 empty] | 224 | 111.2 | OK |  | 2.389 | [10 empty] | 3.733333 | #REF! | #REF! | 7.466667 | 11.2 | 7765.767
| 2025-06-10 | 新垣 | HL13B8-BT | SiNホト前 | NT481 | NT481 | - |  |  |  | - | Si小片×1 | 3 | 3C | 3 | 44 | 338 | 338 | OK | [6 empty] | 224 | 111.6 | OK |  | 2.385 | [10 empty] | 3.733333 | #REF! | #REF! | 11.2 | 14.93333 | 7769.5
| 2025-06-10 | 新垣 | HL13B8-BT | SiNホト前 | NT482 | NT482 | - |  |  |  | - | Si小片×1 | 3 | 3C | 3 | 44 | 338 | 338 | OK | [6 empty] | 224 | 112.1 | OK |  | 2.386 | [10 empty] | 3.733333 | #REF! | #REF! | 14.93333 | 18.66667 | 7773.233
| 2025-06-10 | 新垣 | HL13B8-BT | SiNホト前 | NU545 | NU545 | - |  |  |  | - | Si小片×1 | 3 | 3C | 3 | 44 | 338 | 338 | OK | [6 empty] | 224 | 112.8 | OK |  | 2.386 | [10 empty] | 3.733333 | #REF! | #REF! | 18.66667 | 22.4 | 7776.967
| 2025-06-10 | 新垣 | HL13B8-BT | SiNホト前 | NU546 | NU546 | - |  |  |  | - | Si小片×1 | 3 | 3C | 3 | 44 | 338 | 338 | OK | [6 empty] | 224 | 99.4 | OK |  | 2.357 | [10 empty] | 3.733333 | #REF! | #REF! | 22.4 | 26.13333 | 7780.7
| 2025-06-10 | 新垣 | HL13B8-BT | SiNホト前 | NU547 | NU547 | - |  |  |  | - | Si小片×1 | 3 | 3C | 3 | 44 | 338 | 338 | OK | [6 empty] | 224 | 112.2 | OK |  | 2.402 | [10 empty] | 3.733333 | #REF! | #REF! | 26.13333 | 29.86667 | 7784.433
| 2025-06-10 | 新垣 | HL13B8-BT | SiNホト前 | NU548 | NU548 | - |  |  |  | - | Si小片×1 | 3 | 3C | 3 | 44 | 338 | 338 | OK | [6 empty] | 224 | 113.1 | OK |  | 2.387 | [10 empty] | 3.733333 | #REF! | #REF! | 29.86667 | 33.6 | 7788.167
| 2025-06-10 | 新垣 | HL13B8-BT | SiNホト前 | NU549 | NU549 | - |  |  |  | - | Si小片×1 | 3 | 3C | 3 | 44 | 338 | 338 | OK | [6 empty] | 224 | 114.3 | OK |  | 2.39 | [10 empty] | 3.733333 | #REF! | #REF! | 33.6 | 37.33333 | 7791.9
| 2025-06-10 | 新垣 | HL13B8-BT | SiNホト前 | NU550 | NU550 | - |  |  |  | - | Si小片×1 | 3 | 3C | 3 | 44 | 338 | 338 | OK | [6 empty] | 224 | 112.6 | OK |  | 2.393 | [10 empty] | 3.733333 | #REF! | #REF! | 37.33333 | 41.06667 | 7795.633
| 2025-06-10 | 新垣 | HL13B5-BT | SiNホト前 | DEAAW | DEAAW | - |  |  |  | - | Si小片×1 | 3 | 3C | 3 | 44 | 338 | 338 | OK | [6 empty] | 224 | 112.9 | OK |  | 2.397 | [10 empty] | 3.733333 | #REF! | #REF! | 41.06667 | 44.8 | 7799.367
| 2025-06-10 | 新垣 | HL13B5-BT | SiNホト前 | DEAAX | DEAAX | - |  |  |  | - | Si小片×1 | 3 | 3C | 3 | 44 | 338 | 338 | OK | [6 empty] | 224 | 113.5 | OK |  | 2.393 | [10 empty] | 3.733333 | #REF! | #REF! | 44.8 | 48.53333 | 7803.1
| 2025-06-10 | 新垣 | HL13B5-BT | SiNホト前 | DEAB6 | DEAB6 | - |  |  |  | - | Si小片×1 | 3 | 3C | 3 | 44 | 338 | 338 | OK | [6 empty] | 224 | 96.6 | OK |  | 2.365 | [10 empty] | 3.733333 | #REF! | #REF! | 48.53333 | 52.26667 | 7806.833
| 2025-06-10 | 新垣 | HL13B5-BT | SiNホト前 | DEAB7 | DEAB7 | - |  |  |  | - | Si小片×1 | 3 | 3C | 3 | 44 | 338 | 338 | OK | [6 empty] | 224 | 95.9 | OK |  | 2.347 | [10 empty] | 3.733333 | #REF! | #REF! | 52.26667 | 56 | 7810.567
| 2025-06-10 | 新垣 | HL13B5-BT | SiNホト前 | DEAB8 | DEAB8 | - |  |  |  | - | Si小片×1 | 3 | 3C | 3 | 44 | 338 | 338 | OK | [6 empty] | 224 | 98 | OK |  | 2.358 | [10 empty] | 3.733333 | #REF! | #REF! | 56 | 59.73333 | 7814.3
| 2025-06-10 | 新垣 | HL13B5-BT | SiNホト前 | DEAB9 | DEAB9 | - |  |  |  | - | Si小片×1 | 3 | 3C | 3 | 44 | 338 | 338 | OK | [6 empty] | 224 | 96.6 | OK |  | 2.353 | [10 empty] | 3.733333 | #REF! | #REF! | 59.73333 | 63.46667 | 7818.033
| 2025-06-10 | 新垣 | HL13B5-BT | SiNホト前 | DEABA | DEABA | - |  |  |  | - | Si小片×1 | 3 | 3C | 3 | 44 | 338 | 338 | OK | [6 empty] | 224 | 96 | OK |  | 2.35 | [10 empty] | 3.733333 | #REF! | #REF! | 63.46667 | 67.2 | 7821.767
| 2025-06-10 | 市島 | HL13B5-BT | SiNホト前 | D1BGJ | D1BGJ | - |  |  |  | - | Si小片×1 | 3 | 3C | 3 | 44 | 338 | 338 | OK | [6 empty] | 224 | 111.8 | OK |  | 2.385 | [10 empty] | 3.733333 | #REF! | #REF! | 67.2 | 70.93333 | 7825.5
| 2025-06-10 | 市島 | HL13B5-BT | SiNホト前 | D1BGK | D1BGK | - |  |  |  | - | Si小片×1 | 3 | 3C | 3 | 44 | 338 | 338 | OK | [6 empty] | 224 | 112.9 | OK |  | 2.38 | [10 empty] | 3.733333 | #REF! | #REF! | 70.93333 | 74.66667 | 7829.233
| 2025-06-10 | 市島 | HL13B5-BT | SiNホト前 | D1BGL | D1BGL | - |  |  |  | - | Si小片×1 | 3 | 3C | 3 | 44 | 338 | 338 | OK | [6 empty] | 224 | 112 | OK |  | 2.381 | [10 empty] | 3.733333 | #REF! | #REF! | 74.66667 | 78.4 | 7832.967
| 2025-06-10 | 市島 | HL13B5-BT | SiNホト前 | DHABU | DHABU | - |  |  |  | - | Si小片×1 | 3 | 3C | 3 | 44 | 338 | 338 | OK | [6 empty] | 224 | 112.2 | OK |  | 2.383 | [10 empty] | 3.733333 | #REF! | #REF! | 78.4 | 82.13333 | 7836.7
| 2025-06-10 | 市島 | HL13B5-BT | SiNホト前 | DHABV | DHABV | - |  |  |  | - | Si小片×1 | 3 | 3C | 3 | 44 | 338 | 338 | OK | [6 empty] | 224 | 113.1 | OK |  | 2.384 | [10 empty] | 3.733333 | #REF! | #REF! | 82.13333 | 85.86667 | 7840.433
| 2025-06-10 | 市島 | HL13B5-BT | SiNホト前 | DHABW | DHABW | - |  |  |  | - | Si小片×1 | 3 | 3C | 3 | 44 | 338 | 338 | OK | [6 empty] | 224 | 116.2 | OK |  | 2.396 | [10 empty] | 3.733333 | #REF! | #REF! | 85.86667 | 89.6 | 7844.167
| 2025-06-10 | 市島 | HL13B5-BT | SiNホト前 | DHABX | DHABX | - |  |  |  | - | Si小片×1 | 3 | 3C | 3 | 44 | 338 | 338 | OK | [6 empty] | 224 | 112.2 | OK |  | 2.386 | [10 empty] | 3.733333 | #REF! | #REF! | 89.6 | 93.33333 | 7847.9
| 2025-06-10 | 市島 | HL13B5-BT | SiNホト前 | DHABC | DHABC | - |  |  |  | - | Si小片×1 | 3 | 3C | 3 | 44 | 338 | 338 | OK | [6 empty] | 224 | 112.3 | OK |  | 2.377 | [10 empty] | 3.733333 | #REF! | #REF! | 93.33333 | 97.06667 | 7851.633
| 2025-06-10 | 市島 | HL13B5-BT | SiNホト前 | DHABD | DHABD | - |  |  |  | - | Si小片×1 | 3 | 3C | 3 | 44 | 338 | 338 | OK | [6 empty] | 224 | 112.5 | OK |  | 2.38 | [10 empty] | 3.733333 | #REF! | #REF! | 97.06667 | 100.8 | 7855.367
| 2025-06-10 | 市島 | HL13B5-BT | SiNホト前 | DHABE | DHABE | - |  |  |  | - | Si小片×1 | 3 | 3C | 3 | 44 | 338 | 338 | OK | [6 empty] | 224 | 111.8 | OK |  | 2.388 | [10 empty] | 3.733333 | #REF! | #REF! | 100.8 | 104.5333 | 7859.1
| 2025-06-10 | 市島 | HL13B5-BT | SiNホト前 | DHABF | DHABF | - |  |  |  | - | Si小片×1 | 3 | 3C | 3 | 44 | 338 | 338 | OK | [6 empty] | 224 | 112.9 | OK |  | 2.38 | [10 empty] | 3.733333 | #REF! | #REF! | 104.5333 | 108.2667 | 7862.833
| 2025-06-10 | 市島 | HL13B5-BT | SiNホト前 | DEAA3 | DEAA3 | - |  |  |  | - | Si小片×1 | 3 | 3C | 3 | 44 | 338 | 338 | OK | [6 empty] | 224 | 111.5 | OK |  | 2.378 | [10 empty] | 3.733333 | #REF! | #REF! | 108.2667 | 112 | 7866.567
| 2025-06-10 | 市島 | HL13B5-BT | SiNホト前 | DEA9X | DEA9X | - |  |  |  | - | Si小片×1 | 3 | 3C | 3 | 44 | 338 | 338 | OK | [6 empty] | 224 | 112 | OK |  | 2.379 | [10 empty] | 3.733333 | #REF! | #REF! | 112 | 115.7333 | 7870.3
| 2025-06-10 | 市島 | HL13B5-BT | SiNホト前 | DEA9Z | DEA9Z | - |  |  |  | - | Si小片×1 | 3 | 3C | 3 | 44 | 338 | 338 | OK | [6 empty] | 224 | 113.1 | OK |  | 2.38 | [10 empty] | 3.733333 | #REF! | #REF! | 115.7333 | 119.4667 | 7874.033
| 2025-06-10 | 市島 | HL13B5-BT | SiNホト前 | DEAA0 | DEAA0 | - |  |  |  | - | Si小片×1 | 3 | 3C | 3 | 44 | 338 | 338 | OK | [6 empty] | 224 | 112.9 | OK |  | 2.389 | [10 empty] | 3.733333 | #REF! | #REF! | 119.4667 | 123.2 | 7877.767
| 2025-06-11 | 間宮 | HL13B5-BT | SiNホト前 | D1BG6 | D1BG6 | - |  |  |  | - | Si小片×1 | 3 | 3C | 3 | 44 | 338 | 338 | OK | [6 empty] | 224 | 111.5 | OK |  | 2.381 | [10 empty] | 3.733333 | #REF! | #REF! | 123.2 | 126.9333 | 7881.5
| 2025-06-11 | 間宮 | HL13B5-BT | SiNホト前 | D1BG7 | D1BG7 | - |  |  |  | - | Si小片×1 | 3 | 3C | 3 | 44 | 338 | 338 | OK | [6 empty] | 224 | 111.4 | OK |  | 2.38 | [10 empty] | 3.733333 | #REF! | #REF! | 126.9333 | 130.6667 | 7885.233
| 2025-06-11 | 間宮 | HL13B5-BT | SiNホト前 | D1BG8 | D1BG8 | - |  |  |  | - | Si小片×1 | 3 | 3C | 3 | 44 | 338 | 338 | OK | [6 empty] | 224 | 113.5 | OK |  | 2.378 | [10 empty] | 3.733333 | #REF! | #REF! | 130.6667 | 134.4 | 7888.967
| 2025-06-11 | 間宮 | HL13B5-BT | SiNホト前 | D1BG9 | D1BG9 | - |  |  |  | - | Si小片×1 | 3 | 3C | 3 | 44 | 338 | 338 | OK | [6 empty] | 224 | 112.6 | OK |  | 2.388 | [10 empty] | 3.733333 | #REF! | #REF! | 134.4 | 138.1333 | 7892.7
| 2025-06-11 | 間宮 | HL13B5-BT | SiNホト前 | D1BGA | D1BGA | - |  |  |  | - | Si小片×1 | 3 | 3C | 3 | 44 | 338 | 338 | OK | [6 empty] | 224 | 112.2 | OK |  | 2.382 | [10 empty] | 3.733333 | #REF! | #REF! | 138.1333 | 141.8667 | 7896.433
| 2025-06-11 | 間宮 | HL13B5-BT | SiNホト前 | D1BGB | D1BGB | - |  |  |  | - | Si小片×1 | 3 | 3C | 3 | 44 | 338 | 338 | OK | [6 empty] | 224 | 115.2 | OK |  | 2.386 | [10 empty] | 3.733333 | #REF! | #REF! | 141.8667 | 145.6 | 7900.167
| 2025-06-11 | 間宮 | HL13B5-BT | SiNホト前 | D1BGC | D1BGC | - |  |  |  | - | Si小片×1 | 3 | 3C | 3 | 44 | 338 | 338 | OK | [6 empty] | 224 | 96.5 | OK |  | 2.34 | [10 empty] | 3.733333 | #REF! | #REF! | 145.6 | 149.3333 | 7903.9
| 2025-06-11 | 間宮 | HL13B5-BT | SiNホト前 | D1BGD | D1BGD | - |  |  |  | - | Si小片×1 | 3 | 3C | 3 | 44 | 338 | 338 | OK | [6 empty] | 224 | 112 | OK |  | 2.392 | [10 empty] | 3.733333 | #REF! | #REF! | 149.3333 | 153.0667 | 7907.633
| 2025-06-11 | 間宮 | HL13B5-BT | SiNホト前 | DFA93 | DFA93 | - |  |  |  | - | Si小片×1 | 3 | 3C | 3 | 44 | 338 | 338 | OK | [6 empty] | 224 | 112.4 | OK |  | 2.381 | [10 empty] | 3.733333 | #REF! | #REF! | 153.0667 | 156.8 | 7911.367
| 2025-06-11 | 間宮 | HL13B5-BT | SiNホト前 | DFA94 | DFA94 | - |  |  |  | - | Si小片×1 | 3 | 3C | 3 | 44 | 338 | 338 | OK | [6 empty] | 224 | 113.3 | OK |  | 2.381 | [10 empty] | 3.733333 | #REF! | #REF! | 156.8 | 160.5333 | 7915.1
| 2025-06-11 | 間宮 | HL13B5-BT | SiNホト前 | DFA95 | DFA95 | - |  |  |  | - | Si小片×1 | 3 | 3C | 3 | 44 | 338 | 338 | OK | [6 empty] | 224 | 96.8 | OK |  | 2.351 | [10 empty] | 3.733333 | #REF! | #REF! | 160.5333 | 164.2667 | 7918.833
| 2025-06-11 | 間宮 | HL13B5-BT | SiNホト前 | DFA96 | DFA96 | - |  |  |  | - | Si小片×1 | 3 | 3C | 3 | 44 | 338 | 338 | OK | [6 empty] | 224 | 96.2 | OK |  | 2.351 | [10 empty] | 3.733333 | #REF! | #REF! | 164.2667 | 168 | 7922.567
| 2025-06-11 | 間宮 | HL13B5-BT | SiNホト前 | DHABL | DHABL | - |  |  |  | - | Si小片×1 | 3 | 3C | 3 | 44 | 338 | 338 | OK | [6 empty] | 224 | 99.7 | OK |  | 2.358 | [10 empty] | 3.733333 | #REF! | #REF! | 168 | 171.7333 | 7926.3
| 2025-06-11 | 間宮 | HL13B5-BT | SiNホト前 | DHABM | DHABM | - |  |  |  | - | Si小片×1 | 3 | 3C | 3 | 44 | 338 | 338 | OK | [6 empty] | 224 | 111.8 | OK |  | 2.388 | [10 empty] | 3.733333 | #REF! | #REF! | 171.7333 | 175.4667 | 7930.033
| 2025-06-11 | 間宮 | HL13B5-BT | SiNホト前 | DHABN | DHABN | - |  |  |  | - | Si小片×1 | 3 | 3C | 3 | 44 | 338 | 338 | OK | [6 empty] | 224 | 113.3 | OK |  | 2.381 | [10 empty] | 3.733333 | #REF! | #REF! | 175.4667 | 179.2 | 7933.767
| 2025-06-11 | 間宮 | HL13B5-BT | SiNホト前 | DHABP | DHABP | - |  |  |  | - | Si小片×1 | 3 | 3C | 3 | 44 | 338 | 338 | OK | [6 empty] | 224 | 97.4 | OK |  | 2.35 | [10 empty] | 3.733333 | #REF! | #REF! | 179.2 | 182.9333 | 7937.5
| 2025-06-11 | 間宮 | HL13BS-BT | SiNホト前 | KB036 | KB036 | - |  |  |  | - | Si小片×1 | 3 | 3C | 3 | 44 | 338 | 338 | OK | [6 empty] | 224 | 97.2 | OK |  | 2.352 | [10 empty] | 3.733333 | #REF! | #REF! | 182.9333 | 186.6667 | 7941.233
| 2025-06-11 | 間宮 | HL13BS-BT | SiNホト前 | KC070 | KC070 | - |  |  |  | - | Si小片×1 | 3 | 3C | 3 | 44 | 338 | 338 | OK | [6 empty] | 224 | 111.5 | OK |  | 2.384 | [10 empty] | 3.733333 | #REF! | #REF! | 186.6667 | 190.4 | 7944.967
| 2025-06-11 | 間宮 | HL13BS-BT | SiNホト前 | KD048 | KD048 | - |  |  |  | - | Si小片×1 | 3 | 3C | 3 | 44 | 338 | 338 | OK | [6 empty] | 224 | 112.9 | OK |  | 2.378 | [10 empty] | 3.733333 | #REF! | #REF! | 190.4 | 194.1333 | 7948.7
| 2025-06-11 | 太田 | HL13B5-BT | SiNホト前 | DEA9D | DEA9D | - |  |  |  | - | Si小片×1 | 3 | 3C | 3 | 44 | 338 | 338 | OK | [6 empty] | 224 | 112.2 | OK |  | 2.381 | [10 empty] | 3.733333 | #REF! | #REF! | 194.1333 | 197.8667 | 7952.433
| 2025-06-11 | 太田 | HL13B5-BT | SiNホト前 | DEA9F | DEA9F | - |  |  |  | - | Si小片×1 | 3 | 3C | 3 | 44 | 338 | 338 | OK | [6 empty] | 224 | 116.6 | OK |  | 2.398 | [10 empty] | 3.733333 | #REF! | #REF! | 197.8667 | 201.6 | 7956.167
| 2025-06-11 | 太田 | HL13B5-BT | SiNホト前 | DEA9G | DEA9G | - |  |  |  | - | Si小片×1 | 3 | 3C | 3 | 44 | 338 | 338 | OK | [6 empty] | 224 | 112.9 | OK |  | 2.377 | [10 empty] | 3.733333 | #REF! | #REF! | 201.6 | 205.3333 | 7959.9
| 2025-06-11 | 太田 | HL13B5-BT | SiNホト前 | DEA9H | DEA9H | - |  |  |  | - | Si小片×1 | 3 | 3C | 3 | 44 | 338 | 338 | OK | [6 empty] | 224 | 113.4 | OK |  | 2.387 | [10 empty] | 3.733333 | #REF! | #REF! | 205.3333 | 209.0667 | 7963.633
| 2025-06-11 | 太田 | HL13B5-BT | SiNホト前 | DEA67 | DEA67 | - |  |  |  | - | Si小片×1 | 3 | 3C | 3 | 44 | 338 | 338 | OK | [6 empty] | 224 | 113.8 | OK |  | 2.384 | [10 empty] | 3.733333 | #REF! | #REF! | 209.0667 | 212.8 | 7967.367
| 2025-06-11 | 太田 | HL13B5-BT | SiNホト前 | DEA69 | DEA69 | - |  |  |  | - | Si小片×1 | 3 | 3C | 3 | 44 | 338 | 338 | OK | [6 empty] | 224 | 113.1 | OK |  | 2.382 | [10 empty] | 3.733333 | #REF! | #REF! | 212.8 | 216.5333 | 7971.1
| 2025-06-11 | 太田 | HL13B5-BT | SiNホト前 | DEA9C | DEA9C | - |  |  |  | - | Si小片×1 | 3 | 3C | 3 | 44 | 338 | 338 | OK | [6 empty] | 224 | 100.1 | OK |  | 2.346 | [10 empty] | 3.733333 | #REF! | #REF! | 216.5333 | 220.2667 | 7974.833
| 2025-06-12 | 内田 | CW-LD | - | 3Aトレイ切り替え | - | - |  |  |  | - | - | 9 | 3A |  |  |  |  | - | [6 empty] | 0 | - | - |  | - | [10 empty] | 3.733333 | #REF! | #REF! | 216.5333 | 220.2667 | 7974.833
| 2025-06-12 | 有木 | CW-LD | SiNホト前 | CC121,CC123 | CC121 | CC123 |  |  |  | Si | Si小片×1 | 20 | 3A | 10 | 44 | 338 | 338 | OK | [6 empty] | 644 | 310.6 | - |  | 2.8001 | [10 empty] | 3.733333 | #REF! | #REF! | 216.5333 | 231 | 7985.567
| 2025-06-12 | 有木 | CW-LD | SiNホト前 | CC125,CC127 | CC125 | CC127 |  |  |  | Si | Si小片×1 | 20 | 3A | 10 | 44 | 338 | 338 | OK | [6 empty] | 644 | 311.6 | - |  | 2.7799 | [10 empty] | 3.733333 | #REF! | #REF! | 216.5333 | 241.7333 | 7996.3
| 2025-06-12 | 清水 |  |  | チャンバークリーニング | [7 empty] | 38 | ｱﾙﾐﾅ | 131 | 0 | 200 | 200 | OK | [10 empty] | : | [10 empty] | 0 | #REF! | #REF! | 0 | 0 | 7996.3 | クリーニング131分 LOAD：76%→%、PHASE：15%→15%
| 2025-06-12 | 藤本 |  |  | チャンバークリーニング | [7 empty] | 38 | ｱﾙﾐﾅ | 131 | 0 | 200 | 200 | OK | [21 empty] | 0 | #REF! | #REF! | 0 | 0 | 7996.3 | クリーニング131分 LOAD：72%→64%、PHASE：15%→15%
| 2025-06-12 | 藤本 |  |  | 空焼き/3C | [7 empty] | 6 | 3C | 30 | 0 | 359 | 359 | OK | [21 empty] | 0 | #REF! | #REF! | 0 | 0 | 7996.3
| 2025-06-12 | 藤本 |  |  | KARADEPO(ﾄﾚｲ3C×1枚) | [7 empty] | 1 | 3C | 60 | 0 | 359 | 359 | OK | [6 empty] | 3600 | [14 empty] | 0 | #REF! | #REF! | 0 | 0 | 8056.3
| 2025-06-12 | 藤本 |  |  | 空焼き/2A | [7 empty] | 6 | A | 30 | 0 | 359 | 359 | OK | [21 empty] | 0 | #REF! | #REF! | 0 | 0 | 8056.3
| 2025-06-12 | 藤本 |  |  | KARADEPO(ﾄﾚｲA×1枚) | [7 empty] | 1 | A | 60 | 0 | 359 | 359 | OK | [6 empty] | 3600 | [14 empty] | 0 | #REF! | #REF! | 0 | 0 | 8116.3
| 2025-06-12 | 藤本 |  |  | KARADEPO(ﾄﾚｲA×1枚) | [7 empty] | 1 | A | 60 | 0 | 359 | 359 | OK | [6 empty] | 3600 | [14 empty] | 0 | #REF! | #REF! | 0 | 0 | 8176.3
| 2025-06-12 | 清水 |  |  | KARADEPO(ﾄﾚｲA×1枚) | [7 empty] | 1 | A | 60 | 0 | 359 | 359 | OK | [6 empty] | 3600 | [14 empty] | 0 | #REF! | #REF! | 0 | 0 | 8236.3
| 2025-06-12 | 清水 |  |  | KARADEPO(ﾄﾚｲA×1枚) | [7 empty] | 1 | A | 60 | 0 | 359 | 359 | OK | [6 empty] | 3600 | [14 empty] | 0 | #REF! | #REF! | 0 | 0 | 8296.3
| 2025-06-13 | 清水 |  |  | SiH4ﾎﾞﾝﾍﾞ切り替え(L⇒R)/空流し | [20 empty] | 0 | [14 empty] | 0 | #REF! | #REF! | 0 | 0 | 8296.3
| 2025-06-13 | 清水 |  |  | テスト(338.0℃) | - | - | - | - | - | Si | Si小片×2 | 3 | A | 3 | 44 | 338 | 338 | OK | [6 empty] | 224 |  |  | 112 | 2.3835 | 110.5 | 97.7 | 12.8 | -4502.952 | -3550.55 | -2817.052 | -1875.001 | 952.402 | 942.051 | 30 | 3.733333 | #REF! | #REF! | 0 | 3.733333 | 8300.033
| 2025-06-13 | 有木 | HL13B5-BT | SiNホト前 | DEA9T | DEA9T | - |  |  |  | - | Si小片×1 | 3 | 3C | 3 | 44 | 338 | 338 | OK | [6 empty] | 224 | 110.9 | OK |  | 2.394 | [10 empty] | 3.733333 | #REF! | #REF! | 3.733333 | 7.466667 | 8303.767
| 2025-06-13 | 有木 | HL13B5-BT | SiNホト前 | D1BDR | D1BDR | - |  |  |  | - | Si小片×1 | 3 | 3C | 3 | 44 | 338 | 338 | OK | [6 empty] | 224 | 114.6 | OK |  | 2.403 | [10 empty] | 3.733333 | #REF! | #REF! | 7.466667 | 11.2 | 8307.5
| 2025-06-13 | 有木 | HL13B5-BT | SiNホト前 | D1BDS | D1BDS | - |  |  |  | - | Si小片×1 | 3 | 3C | 3 | 44 | 338 | 338 | OK | [6 empty] | 224 | 112.2 | OK |  | 2.387 | [10 empty] | 3.733333 | #REF! | #REF! | 11.2 | 14.93333 | 8311.233
| 2025-06-13 | 有木 | HL13B5-BT | SiNホト前 | D1B9P | D1B9P | - |  |  |  | - | Si小片×1 | 3 | 3C | 3 | 44 | 338 | 338 | OK | [6 empty] | 224 | 111.8 | OK |  | 2.3847 | [10 empty] | 3.733333 | #REF! | #REF! | 14.93333 | 18.66667 | 8314.967
| 2025-06-13 | 清水 |  |  | 3Aトレイ切り替え空焼き・デポ | [7 empty] | 9 | 3A | 0 | 0 | 338 | 338 | OK | [6 empty] | 0 | [14 empty] | 3.733333 | #REF! | #REF! | 14.93333 | 18.66667 | 8314.967
| 2025-06-13 | 清水 |  |  | デポ 小片X1 | - | - |  |  |  | - | - | 27 | 3A | 3 | 44 | 338 | 338 | OK | [6 empty] | 224 |  |  | 110.9 | 2.3734 | [10 empty] | 3.733333 | #REF! | #REF! | 14.93333 | 22.4 | 8318.7
| 2025-06-13 | 清水 | HL13B5-BT | SiNホト前 | D1BE8;D1BED;D1BC6;D1BC9 | D1BE8 | D1BED |  |  |  | D1BC6 | D1BC9 | 27 | 3A | 3 | 44 | 338 | 339 | OK | [6 empty] | 224 | 111 | OK |  | 2.3767 | [10 empty] | 3.733333 | #REF! | #REF! | 14.93333 | 26.13333 | 8322.433
| 2025-06-13 | 清水 | HL13B5-BT | SiNホト前 | DFA99 | DFA99 | - |  |  |  | - | - | 27 | 3A | 3 | 44 | 338 | 338 | OK | [6 empty] | 224 | 111.5 | OK |  | 2.3742 | [10 empty] | 3.733333 | #REF! | #REF! | 14.93333 | 29.86667 | 8326.167
| 2025-06-13 | 間宮 | HL13B5-BT | SiNホト前 | D1BFZ;D1BG0;D1BG1 | D1BFZ | D1BG0 |  |  |  | D1BG1 | - | 27 | 3A | 3 | 44 | 338 | 339 | OK | [6 empty] | 224 | 110.9 | OK |  | 2.3663 | [10 empty] | 3.733333 | #REF! | #REF! | 14.93333 | 33.6 | 8329.9
| 2025-06-13 | 間宮 | HL13B5-BT | SiNホト前 | DFA66;DFA67;DFA68;DFA69 | DFA66 | DFA67 |  |  |  | DFA68 | DFA69 | 27 | 3A | 3 | 44 | 338 | 339 | OK | [6 empty] | 224 | 110.9 | OK |  | 2.3688 | [10 empty] | 3.733333 | #REF! | #REF! | 14.93333 | 37.33333 | 8333.633
| 2025-06-13 | 間宮 | HL13B5-BT | SiNホト前 | DEAA5;DEAA6;DEAA8 | DEAA5 | DEAA6 |  |  |  | DEAA8 | - | 27 | 3A | 3 | 44 | 338 | 339 | OK | [6 empty] | 224 | 112.7 | OK |  | 2.3959 | [10 empty] | 3.733333 | #REF! | #REF! | 14.93333 | 41.06667 | 8337.367
| 2025-06-13 | 間宮 | HL13B5-BT | SiNホト前 | DEAA9;DEAAA;DEAAB;DEAAC | DEAA9 | DEAAA |  |  |  | DEAAB | DEAAC | 27 | 3A | 3 | 44 | 338 | 339 | OK | [6 empty] | 224 | 110.6 | OK |  | 2.3765 | [10 empty] | 3.733333 | #REF! | #REF! | 14.93333 | 44.8 | 8341.1
| 2025-06-13 | 間宮 | HL13B5-BT | SiNホト前 | DEAAD;DEAAE;DEAAF | DEAAD | DEAAE |  |  |  | DEAAF | - | 27 | 3A | 3 | 44 | 338 | 339 | OK | [6 empty] | 224 | 110.5 | OK |  | 2.3786 | [10 empty] | 3.733333 | #REF! | #REF! | 14.93333 | 48.53333 | 8344.833
| 2025-06-13 | 間宮 | HL13B5-BT | SiNホト前 | DEA8Y;DEA8Z;DEA91 | DEA8Y | DEA8Z |  |  |  | DEA90 | DEA91 | 27 | 3A | 3 | 44 | 338 | 339 | OK | [6 empty] | 224 | 109.9 | OK |  | 2.3802 | [10 empty] | 3.733333 | #REF! | #REF! | 14.93333 | 52.26667 | 8348.567
| 2025-06-13 | 畠山 |  |  | 3Cトレイ切り替え空焼き・デポ | [7 empty] | 9 | 3A | 0 | 0 | 338 | 338 | OK | [6 empty] | 0 | [14 empty] | 3.733333 | #REF! | #REF! | 14.93333 | 52.26667 | 8348.567
| 2025-06-10 | 間宮 | HL13B8-BT | SiNホト前 | NU555 | NU555 | - |  |  |  | - | Si小片×1 | 3 | 3C | 3 | 44 | 338 | 338 | OK | [6 empty] | 224 | 113.2 | OK |  | 2.3927 | [10 empty] | 3.733333 | #REF! | #REF! | 18.66667 | 56 | 8352.3
| 2025-06-10 | 間宮 | HL13B8-BT | SiNホト前 | NV391 | NV391 | - |  |  |  | - | Si小片×1 | 3 | 3C | 3 | 44 | 338 | 338 | OK | [6 empty] | 224 | 97.1 | OK |  | 2.348 | [10 empty] | 3.733333 | #REF! | #REF! | 22.4 | 59.73333 | 8356.033
| 2025-06-13 | 有木 | HL13B5-BT | SiNホト前 | DHABS | DHABS | - |  |  |  | - | Si小片×1 | 3 | 3C | 3 | 44 | 338 | 338 | OK | [6 empty] | 224 | 113 | OK |  | 2.404 | [10 empty] | 3.733333 | #REF! | #REF! | 26.13333 | 63.46667 | 8359.767
| 2025-06-13 | 有木 | HL13B5-BT | SiNホト前 | DHABT | DHABT | - |  |  |  | - | Si小片×1 | 3 | 3C | 3 | 44 | 338 | 338 | OK | [6 empty] | 224 | 110.6 | OK |  | 2.393 | [10 empty] | 3.733333 | #REF! | #REF! | 29.86667 | 67.2 | 8363.5
| 2025-06-13 | 有木 | HL13B5-BT | SiNホト前 | DEA9W | DEA9W | - |  |  |  | - | Si小片×1 | 3 | 3C | 3 | 44 | 338 | 338 | OK | [6 empty] | 224 | 96.5 | OK |  | 2.359 | [10 empty] | 3.733333 | #REF! | #REF! | 33.6 | 70.93333 | 8367.233
| 2025-06-13 | 有木 | HL13B5-BT | SiNホト前 | DFA9B | DFA9B | - |  |  |  | - | Si小片×1 | 3 | 3C | 3 | 44 | 338 | 338 | OK | [6 empty] | 224 | 112.6 | OK |  | 2.39 | [10 empty] | 3.733333 | #REF! | #REF! | 37.33333 | 74.66667 | 8370.967
| 2025-06-13 | 有木 | HL13B5-BT | SiNホト前 | DFA9C | DFA9C | - |  |  |  | - | Si小片×1 | 3 | 3C | 3 | 44 | 338 | 338 | OK | [6 empty] | 224 | 114.1 | OK |  | 2.392 | [10 empty] | 3.733333 | #REF! | #REF! | 41.06667 | 78.4 | 8374.7
| 2025-06-13 | 有木 | HL13B5-BT | SiNホト前 | DFA9D | DFA9D | - |  |  |  | - | Si小片×1 | 3 | 3C | 3 | 44 | 338 | 338 | OK | [6 empty] | 224 | 113 | OK |  | 2.391 | [10 empty] | 3.733333 | #REF! | #REF! | 44.8 | 82.13333 | 8378.433
| 2025-06-13 | 有木 | HL13B5-BT | SiNホト前 | DFA9E | DFA9E | - |  |  |  | - | Si小片×1 | 3 | 3C | 3 | 44 | 338 | 338 | OK | [6 empty] | 224 | 113.1 | OK |  | 2.392 | [10 empty] | 3.733333 | #REF! | #REF! | 48.53333 | 85.86667 | 8382.167
| 2025-06-14 | 有木 | HL13B5-BT | SiNホト前 | DFA9K | DFA9K | - |  |  |  | - | Si小片×1 | 3 | 3C | 3 | 44 | 338 | 338 | OK | [6 empty] | 224 | 112.9 | OK |  | 2.386 | [10 empty] | 3.733333 | #REF! | #REF! | 52.26667 | 89.6 | 8385.9
| 2025-06-14 | 有木 | HL13B5-BT | SiNホト前 | DFA9L | DFA9L | - |  |  |  | - | Si小片×1 | 3 | 3C | 3 | 44 | 338 | 338 | OK | [6 empty] | 224 | 97.3 | OK |  | 2.358 | [10 empty] | 3.733333 | #REF! | #REF! | 56 | 93.33333 | 8389.633
| 2025-06-14 | 有木 | HL13B5-BT | SiNホト前 | DFA9M | DFA9M | - |  |  |  | - | Si小片×1 | 3 | 3C | 3 | 44 | 338 | 338 | OK | [6 empty] | 224 | 113.1 | OK |  | 2.406 | [10 empty] | 3.733333 | #REF! | #REF! | 59.73333 | 97.06667 | 8393.367
| 2025-06-14 | 有木 | HL13B5-BT | SiNホト前 | DFA9N | DFA9N | - |  |  |  | - | Si小片×1 | 3 | 3C | 3 | 44 | 338 | 338 | OK | [6 empty] | 224 | 95.6 | OK |  | 2.354 | [10 empty] | 3.733333 | #REF! | #REF! | 63.46667 | 100.8 | 8397.1
| 2025-06-14 | 有木 | HL13B5-BT | SiNホト前 | D1BEP | D1BEP | - |  |  |  | - | Si小片×1 | 3 | 3C | 3 | 44 | 338 | 338 | OK | [6 empty] | 224 | 95.3 | OK |  | 2.352 | [10 empty] | 3.733333 | #REF! | #REF! | 67.2 | 104.5333 | 8400.833
| 2025-06-14 | 有木 | HL13B5-BT | SiNホト前 | DHA7R | DHA7R | - |  |  |  | - | Si小片×1 | 3 | 3C | 3 | 44 | 338 | 338 | OK | [6 empty] | 224 | 112.4 | OK |  | 2.389 | [10 empty] | 3.733333 | #REF! | #REF! | 70.93333 | 108.2667 | 8404.567
| 2025-06-14 | 有木 | HL13B5-BT | SiNホト前 | DHA7L | DHA7L | - |  |  |  | - | Si小片×1 | 3 | 3C | 3 | 44 | 338 | 338 | OK | [6 empty] | 224 | 115.1 | OK |  | 2.39 | [10 empty] | 3.733333 | #REF! | #REF! | 74.66667 | 112 | 8408.3
| 2025-06-14 | 高橋翔 | HL13B5-BT | SiNホト前 | D1BGN | D1BGN | - |  |  |  | - | Si小片×1 | 3 | 3C | 3 | 44 | 338 | 338 | OK | [6 empty] | 224 | 112 | OK |  | 2.38 | [10 empty] | 3.733333 | #REF! | #REF! | 78.4 | 115.7333 | 8412.033
| 2025-06-14 | 高橋翔 | HL13B5-BT | SiNホト前 | D1BGP | D1BGP | - |  |  |  | - | Si小片×1 | 3 | 3C | 3 | 44 | 338 | 338 | OK | [6 empty] | 224 | 113.4 | OK |  | 2.386 | [10 empty] | 3.733333 | #REF! | #REF! | 82.13333 | 119.4667 | 8415.767
| 2025-06-14 | 高橋翔 | HL13B5-BT | SiNホト前 | D1BGQ | D1BGQ | - |  |  |  | - | Si小片×1 | 3 | 3C | 3 | 44 | 338 | 338 | OK | [6 empty] | 224 | 111.9 | OK |  | 2.408 | [10 empty] | 3.733333 | #REF! | #REF! | 85.86667 | 123.2 | 8419.5
| 2025-06-14 | 高橋翔 | HL13B5-BT | SiNホト前 | D1BGR | D1BGR | - |  |  |  | - | Si小片×1 | 3 | 3C | 3 | 44 | 338 | 338 | OK | [6 empty] | 224 | 112.4 | OK |  | 2.385 | [10 empty] | 3.733333 | #REF! | #REF! | 89.6 | 126.9333 | 8423.233
| 2025-06-14 | 高橋翔 | HL13B5-BT | SiNホト前 | DEABX | DEABX | - |  |  |  | - | Si小片×1 | 3 | 3C | 3 | 44 | 338 | 338 | OK | [6 empty] | 224 | 113.2 | OK |  | 2.386 | [10 empty] | 3.733333 | #REF! | #REF! | 93.33333 | 130.6667 | 8426.967
| 2025-06-14 | 高橋翔 | HL13B5-BT | SiNホト前 | DEABY | DEABY | - |  |  |  | - | Si小片×1 | 3 | 3C | 3 | 44 | 338 | 338 | OK | [6 empty] | 224 | 113.2 | OK |  | 2.387 | [10 empty] | 3.733333 | #REF! | #REF! | 97.06667 | 134.4 | 8430.7
| 2025-06-14 | 高橋翔 | HL13B5-BT | SiNホト前 | DEAC0 | DEAC0 | - |  |  |  | - | Si小片×1 | 3 | 3C | 3 | 44 | 338 | 338 | OK | [6 empty] | 224 | 95.3 | OK |  | 2.348 | [10 empty] | 3.733333 | #REF! | #REF! | 100.8 | 138.1333 | 8434.433
| 2025-06-14 | 高橋翔 | HL13B5-BT | SiNホト前 | DFA62 | DFA62 | - |  |  |  | - | Si小片×1 | 3 | 3C | 3 | 44 | 338 | 338 | OK | [6 empty] | 224 | 112.7 | OK |  | 2.391 | [10 empty] | 3.733333 | #REF! | #REF! | 104.5333 | 141.8667 | 8438.167
| 2025-06-14 | 高橋翔 | HL13B5-BT | SiNホト前 | DFA63 | DFA63 | - |  |  |  | - | Si小片×1 | 3 | 3C | 3 | 44 | 338 | 338 | OK | [6 empty] | 224 | 113.3 | OK |  | 2.384 | [10 empty] | 3.733333 | #REF! | #REF! | 108.2667 | 145.6 | 8441.9
| 2025-06-14 | 高橋翔 | HL13B5-BT | SiNホト前 | DFA64 | DFA64 | - |  |  |  | - | Si小片×1 | 3 | 3C | 3 | 44 | 338 | 338 | OK | [6 empty] | 224 | 112.4 | OK |  | 2.383 | [10 empty] | 3.733333 | #REF! | #REF! | 112 | 149.3333 | 8445.633
| 2025-06-14 | 高橋翔 | HL13B5-BT | SiNホト前 | DFA65 | DFA65 | - |  |  |  | - | Si小片×1 | 3 | 3C | 3 | 44 | 338 | 338 | OK | [6 empty] | 224 | 112 | OK |  | 2.387 | [10 empty] | 3.733333 | #REF! | #REF! | 115.7333 | 153.0667 | 8449.367
| 2025-06-14 | 有木 | HL13B5-BT | SiNホト前 | DFAAE | DFAAE | - |  |  |  | - | Si小片×1 | 3 | 3C | 3 | 44 | 338 | 338 | OK | [6 empty] | 224 | 112.6 | OK |  | 2.383 | [10 empty] | 3.733333 | #REF! | #REF! | 119.4667 | 156.8 | 8453.1
| 2025-06-14 | 有木 | HL13B5-BT | SiNホト前 | DFAAF | DFAAF | - |  |  |  | - | Si小片×1 | 3 | 3C | 3 | 44 | 338 | 338 | OK | [6 empty] | 224 | 110.9 | OK |  | 2.394 | [10 empty] | 3.733333 | #REF! | #REF! | 123.2 | 160.5333 | 8456.833
| 2025-06-14 | 有木 | HL13B5-BT | SiNホト前 | DFAAG | DFAAG | - |  |  |  | - | Si小片×1 | 3 | 3C | 3 | 44 | 338 | 338 | OK | [6 empty] | 224 | 111.6 | OK |  | 2.396 | [10 empty] | 3.733333 | #REF! | #REF! | 126.9333 | 164.2667 | 8460.567
| 2025-06-14 | 有木 | HL13B5-BT | SiNホト前 | DFAAH | DFAAH | - |  |  |  | - | Si小片×1 | 3 | 3C | 3 | 44 | 338 | 338 | OK | [6 empty] | 224 | 111.9 | OK |  | 2.387 | [10 empty] | 3.733333 | #REF! | #REF! | 130.6667 | 168 | 8464.3
| 2025-06-14 | 有木 | HL13B5-BT | SiNホト前 | DFAAJ | DFAAJ | - |  |  |  | - | Si小片×1 | 3 | 3C | 3 | 44 | 338 | 338 | OK | [6 empty] | 224 | 112.8 | OK |  | 2.383 | [10 empty] | 3.733333 | #REF! | #REF! | 134.4 | 171.7333 | 8468.033
| 2025-06-14 | 有木 | HL13B5-BT | SiNホト前 | DFAAK | DFAAK | - |  |  |  | - | Si小片×1 | 3 | 3C | 3 | 44 | 338 | 338 | OK | [6 empty] | 224 | 113.3 | OK |  | 2.386 | [10 empty] | 3.733333 | #REF! | #REF! | 138.1333 | 175.4667 | 8471.767
| 2025-06-14 | 有木 | HL13B5-BT | SiNホト前 | DFAAL | DFAAL | - |  |  |  | - | Si小片×1 | 3 | 3C | 3 | 44 | 338 | 338 | OK | [6 empty] | 224 | 113.4 | OK |  | 2.384 | [10 empty] | 3.733333 | #REF! | #REF! | 141.8667 | 179.2 | 8475.5
| 2025-06-14 | 有木 | HL13B5-BT | SiNホト前 | DFAAM | DFAAM | - |  |  |  | - | Si小片×1 | 3 | 3C | 3 | 44 | 338 | 338 | OK | [6 empty] | 224 | 112.9 | OK |  | 2.382 | [10 empty] | 3.733333 | #REF! | #REF! | 145.6 | 182.9333 | 8479.233
| 2025-06-15 | 有木 | HL13B5-BT | SiNホト前 | D1BGS | D1BGS | - |  |  |  | - | Si小片×1 | 3 | 3C | 3 | 44 | 338 | 338 | OK | [6 empty] | 224 | 110.7 | OK |  | 2.383 | [10 empty] | 3.733333 | #REF! | #REF! | 149.3333 | 186.6667 | 8482.967
| 2025-06-15 | 有木 | HL13B5-BT | SiNホト前 | D1BGT | D1BGT | - |  |  |  | - | Si小片×1 | 3 | 3C | 3 | 44 | 338 | 338 | OK | [6 empty] | 224 | 112.3 | OK |  | 2.383 | [10 empty] | 3.733333 | #REF! | #REF! | 153.0667 | 190.4 | 8486.7
| 2025-06-15 | 有木 | HL13B5-BT | SiNホト前 | D1BGU | D1BGU | - |  |  |  | - | Si小片×1 | 3 | 3C | 3 | 44 | 338 | 338 | OK | [6 empty] | 224 | 112 | OK |  | 2.379 | [10 empty] | 3.733333 | #REF! | #REF! | 156.8 | 194.1333 | 8490.433
| 2025-06-15 | 有木 | HL13B5-BT | SiNホト前 | D1BGV | D1BGV | - |  |  |  | - | Si小片×1 | 3 | 3C | 3 | 44 | 338 | 338 | OK | [6 empty] | 224 | 114.3 | OK |  | 2.387 | [10 empty] | 3.733333 | #REF! | #REF! | 160.5333 | 197.8667 | 8494.167
| 2025-06-15 | 市島 | HL13B5-BT | SiNホト前 | D1BG2 | D1BG2 | - |  |  |  | - | Si小片×1 | 3 | 3C | 3 | 44 | 338 | 338 | OK | [6 empty] | 224 | 112 | OK |  | 2.378 | [10 empty] | 3.733333 | #REF! | #REF! | 164.2667 | 201.6 | 8497.9
| 2025-06-15 | 市島 | HL13B5-BT | SiNホト前 | D1BG3 | D1BG3 | - |  |  |  | - | Si小片×1 | 3 | 3C | 3 | 44 | 338 | 338 | OK | [6 empty] | 224 | 113 | OK |  | 2.383 | [10 empty] | 3.733333 | #REF! | #REF! | 168 | 205.3333 | 8501.633
| 2025-06-15 | 市島 | HL13B5-BT | SiNホト前 | D1BG4 | D1BG4 | - |  |  |  | - | Si小片×1 | 3 | 3C | 3 | 44 | 338 | 338 | OK | [6 empty] | 224 | 112.3 | OK |  | 2.381 | [10 empty] | 3.733333 | #REF! | #REF! | 171.7333 | 209.0667 | 8505.367
| 2025-06-15 | 市島 | HL13B5-BT | SiNホト前 | D1BG5 | D1BG5 | - |  |  |  | - | Si小片×1 | 3 | 3C | 3 | 44 | 338 | 338 | OK | [6 empty] | 224 | 99.1 | OK |  | 2.35 | [10 empty] | 3.733333 | #REF! | #REF! | 175.4667 | 212.8 | 8509.1
| 2025-06-15 | 市島 | HL13B5-BT | SiNホト前 | DEAAM | DEAAM | - |  |  |  | - | Si小片×1 | 3 | 3C | 3 | 44 | 338 | 338 | OK | [6 empty] | 224 | 112.2 | OK |  | 2.38 | [10 empty] | 3.733333 | #REF! | #REF! | 179.2 | 216.5333 | 8512.833
| 2025-06-15 | 市島 | HL13B5-BT | SiNホト前 | DEAAN | DEAAN | - |  |  |  | - | Si小片×1 | 3 | 3C | 3 | 44 | 338 | 338 | OK | [6 empty] | 224 | 114.7 | OK |  | 2.407 | [10 empty] | 3.733333 | #REF! | #REF! | 182.9333 | 220.2667 | 8516.567
| 2025-06-15 | 市島 | HL13B5-BT | SiNホト前 | DEAAP | DEAAP | - |  |  |  | - | Si小片×1 | 3 | 3C | 3 | 44 | 338 | 338 | OK | [6 empty] | 224 | 96.3 | OK |  | 2.347 | [10 empty] | 3.733333 | #REF! | #REF! | 186.6667 | 224 | 8520.3
| 2025-06-15 | 市島 | HL13B5-BT | SiNホト前 | DEAAQ | DEAAQ | - |  |  |  | - | Si小片×1 | 3 | 3C | 3 | 44 | 338 | 338 | OK | [6 empty] | 224 | 115 | OK |  | 2.39 | [10 empty] | 3.733333 | #REF! | #REF! | 190.4 | 227.7333 | 8524.033
| 2025-06-15 | 市島 | HL13B5-BT | SiNホト前 | DEAA1 | DEAA1 | - |  |  |  | - | Si小片×1 | 3 | 3C | 3 | 44 | 338 | 338 | OK | [6 empty] | 224 | 112.4 | OK |  | 2.376 | [10 empty] | 3.733333 | #REF! | #REF! | 194.1333 | 231.4667 | 8527.767
| 2025-06-15 | 市島 | HL13B5-BT | SiNホト前 | DEAA2 | DEAA2 | - |  |  |  | - | Si小片×1 | 3 | 3C | 3 | 44 | 338 | 338 | OK | [6 empty] | 224 | 112 | OK |  | 2.379 | [10 empty] | 3.733333 | #REF! | #REF! | 197.8667 | 235.2 | 8531.5
| 2025-06-15 | 鈴木 |  |  | チャンバークリーニング | [7 empty] | 38 | ｱﾙﾐﾅ | 128 | 0 | 200 | 200 | OK | [21 empty] | 0 | #REF! | #REF! | 0 | 0 | 8531.5 | クリーニング128分 LOAD：76%→72%、PHASE：15%→15%
| 2025-06-15 | 檜山 |  |  | チャンバークリーニング | [7 empty] | 38 | ｱﾙﾐﾅ | 128 | 0 | 200 | 200 | OK | [21 empty] | 0 | #REF! | #REF! | 0 | 0 | 8531.5 | クリーニング128分 LOAD：72%→64%、PHASE：15%→15%
| 2025-06-16 | 檜山 |  |  | 空焼き/3C | [7 empty] | 6 | 3C | 30 | 0 | 359 | 359 | OK | [21 empty] | 0 | #REF! | #REF! | 0 | 0 | 8531.5
| 2025-06-16 | 檜山 |  |  | KARADEPO(ﾄﾚｲ3C×1枚) | [7 empty] | 1 | 3C | 60 | 0 | 359 | 359 | OK | [6 empty] | 3600 | [14 empty] | 0 | #REF! | #REF! | 0 | 0 | 8591.5
| 2025-06-16 | 檜山 |  |  | 空焼き/2A | [7 empty] | 6 | A | 30 | 0 | 359 | 359 | OK | [21 empty] | 0 | #REF! | #REF! | 0 | 0 | 8591.5
| 2025-06-16 | 檜山 |  |  | KARADEPO(ﾄﾚｲA×1枚) | [7 empty] | 1 | A | 60 | 0 | 359 | 359 | OK | [6 empty] | 3600 | [14 empty] | 0 | #REF! | #REF! | 0 | 0 | 8651.5
| 2025-06-16 | 檜山 |  |  | KARADEPO(ﾄﾚｲA×1枚) | [7 empty] | 1 | A | 60 | 0 | 359 | 359 | OK | [6 empty] | 3600 | [14 empty] | 0 | #REF! | #REF! | 0 | 0 | 8711.5
| 2025-06-16 | 市島 |  |  | KARADEPO(ﾄﾚｲA×1枚) | [7 empty] | 1 | A | 60 | 0 | 359 | 359 | OK | [6 empty] | 3600 | [14 empty] | 0 | #REF! | #REF! | 0 | 0 | 8771.5
| 2025-06-16 | 市島 |  |  | KARADEPO(ﾄﾚｲA×1枚) | [7 empty] | 1 | A | 60 | 0 | 359 | 359 | OK | [6 empty] | 3600 | [14 empty] | 0 | #REF! | #REF! | 0 | 0 | 8831.5
| 2025-06-16 | 久保木 |  |  | テスト(338.0℃) | - | - | - | - | - | Si | Si小片×2 | 3 | A | 3 | 44 | 338 | 338 | OK | [6 empty] | 224 |  |  | 110.3 | 2.3837 | 110.9 | 96.2 | 14.7 | -2839.3336 | -2173.57 | -3232.88 | -1950.9 | 665.7636 | 1281.98 | 29.54464 | 3.733333 | #REF! | #REF! | 0 | 3.733333 | 8835.233
| 2025-06-16 | 新垣 | HL13BS-BT | SiNホト前 | KA053 | KA053 | - |  |  |  | - | Si小片×1 | 3 | 3C | 3 | 44 | 338 | 338 | OK | [6 empty] | 224 | 111.5 | OK |  | 2.396 | [10 empty] | 3.733333 | #REF! | #REF! | 3.733333 | 7.466667 | 8838.967
| 2025-06-16 | 新垣 | HL13BS-BT | SiNホト前 | KB037 | KB037 | - |  |  |  | - | Si小片×1 | 3 | 3C | 3 | 44 | 338 | 338 | OK | [6 empty] | 224 | 114.3 | OK |  | 2.402 | [10 empty] | 3.733333 | #REF! | #REF! | 7.466667 | 11.2 | 8842.7
| 2025-06-16 | 新垣 | HL13BS-BT | SiNホト前 | KC071 | KC071 | - |  |  |  | - | Si小片×1 | 3 | 3C | 3 | 44 | 338 | 338 | OK | [6 empty] | 224 | 113.6 | OK |  | 2.4 | [10 empty] | 3.733333 | #REF! | #REF! | 11.2 | 14.93333 | 8846.433
| 2025-06-16 | 新垣 | HL13BS-BT | SiNホト前 | KD049 | KD049 | - |  |  |  | - | Si小片×1 | 3 | 3C | 3 | 44 | 338 | 338 | OK | [6 empty] | 224 | 113 | OK |  | 2.391 | [10 empty] | 3.733333 | #REF! | #REF! | 14.93333 | 18.66667 | 8850.167
| 2025-06-16 | 新垣 | HL13B5-BT | SiNホト前 | DEAAR | DEAAR | - |  |  |  | - | Si小片×1 | 3 | 3C | 3 | 44 | 338 | 338 | OK | [6 empty] | 224 | 111.1 | OK |  | 2.388 | [10 empty] | 3.733333 | #REF! | #REF! | 18.66667 | 22.4 | 8853.9
| 2025-06-16 | 新垣 | HL13B5-BT | SiNホト前 | DEAAS | DEAAS | - |  |  |  | - | Si小片×1 | 3 | 3C | 3 | 44 | 338 | 338 | OK | [6 empty] | 224 | 97 | OK |  | 2.355 | [10 empty] | 3.733333 | #REF! | #REF! | 22.4 | 26.13333 | 8857.633
| 2025-06-16 | 新垣 | HL13B5-BT | SiNホト前 | DEAAT | DEAAT | - |  |  |  | - | Si小片×1 | 3 | 3C | 3 | 44 | 338 | 338 | OK | [6 empty] | 224 | 114.2 | OK |  | 2.403 | [10 empty] | 3.733333 | #REF! | #REF! | 26.13333 | 29.86667 | 8861.367
| 2025-06-16 | 新垣 | HL13B5-BT | SiNホト前 | DEAAU | DEAAU | - |  |  |  | - | Si小片×1 | 3 | 3C | 3 | 44 | 338 | 338 | OK | [6 empty] | 224 | 96.1 | OK |  | 2.351 | [10 empty] | 3.733333 | #REF! | #REF! | 29.86667 | 33.6 | 8865.1
| 2025-06-16 | 新垣 | HL13B5-BT | SiNホト前 | DEA7P | DEA7P | - |  |  |  | - | Si小片×1 | 3 | 3C | 3 | 44 | 338 | 338 | OK | [6 empty] | 224 | 112.8 | OK |  | 2.394 | [10 empty] | 3.733333 | #REF! | #REF! | 33.6 | 37.33333 | 8868.833
| 2025-06-16 | 新垣 | HL13B5-BT | SiNホト前 | DEA7Q | DEA7Q | - |  |  |  | - | Si小片×1 | 3 | 3C | 3 | 44 | 338 | 338 | OK | [6 empty] | 224 | 112.1 | OK |  | 2.329 | [10 empty] | 3.733333 | #REF! | #REF! | 37.33333 | 41.06667 | 8872.567
| 2025-06-16 | 新垣 | HL13B5-BT | SiNホト前 | DEA7R | DEA7R | - |  |  |  | - | Si小片×1 | 3 | 3C | 3 | 44 | 338 | 338 | OK | [6 empty] | 224 | 111.7 | OK |  | 2.385 | [10 empty] | 3.733333 | #REF! | #REF! | 41.06667 | 44.8 | 8876.3
| 2025-06-16 | 新垣 | HL13B5-BT | SiNホト前 | DEA7S | DEA7S | - |  |  |  | - | Si小片×1 | 3 | 3C | 3 | 44 | 338 | 338 | OK | [6 empty] | 224 | 105.8 | OK |  | 2.385 | [10 empty] | 3.733333 | #REF! | #REF! | 44.8 | 48.53333 | 8880.033
| 2025-06-17 | 市島 | HL13B5-BT | SiNホト前 | DEABP | DEABP | - |  |  |  | - | Si小片×1 | 3 | 3C | 3 | 44 | 338 | 338 | OK | [6 empty] | 224 | 112 | OK |  | 2.387 | [10 empty] | 3.733333 | #REF! | #REF! | 48.53333 | 52.26667 | 8883.767
| 2025-06-17 | 市島 | HL13B5-BT | SiNホト前 | DEABQ | DEABQ | - |  |  |  | - | Si小片×1 | 3 | 3C | 3 | 44 | 338 | 338 | OK | [6 empty] | 224 | 111.8 | OK |  | 2.384 | [10 empty] | 3.733333 | #REF! | #REF! | 52.26667 | 56 | 8887.5
| 2025-06-17 | 市島 | HL13B5-BT | SiNホト前 | DEABR | DEABR | - |  |  |  | - | Si小片×1 | 3 | 3C | 3 | 44 | 338 | 338 | OK | [6 empty] | 224 | 96.1 | OK |  | 2.35 | [10 empty] | 3.733333 | #REF! | #REF! | 56 | 59.73333 | 8891.233
| 2025-06-17 | 市島 | HL13B5-BT | SiNホト前 | DEABS | DEABS | - |  |  |  | - | Si小片×1 | 3 | 3C | 3 | 44 | 338 | 338 | OK | [6 empty] | 224 | 111.7 | OK |  | 2.387 | [10 empty] | 3.733333 | #REF! | #REF! | 59.73333 | 63.46667 | 8894.967
| 2025-06-17 | 市島 | HL13B5-BT | SiNホト前 | DEAAH | DEAAH | - |  |  |  | - | Si小片×1 | 3 | 3C | 3 | 44 | 338 | 338 | OK | [6 empty] | 224 | 95.5 | OK |  | 2.348 | [10 empty] | 3.733333 | #REF! | #REF! | 63.46667 | 67.2 | 8898.7
| 2025-06-17 | 鈴木 |  |  | SiH4ﾎﾞﾝﾍﾞ切り替え(R⇒L)/空流し | [20 empty] | 0 | [14 empty] | 3.733333 | #REF! | #REF! | 63.46667 | 67.2 | 8898.7
| 2025-06-17 | 市島 | HL13B5-BT | SiNホト前 | DEAAJ | DEAAJ | - |  |  |  | - | Si小片×1 | 3 | 3C | 3 | 44 | 338 | 338 | OK | [6 empty] | 224 | 111.2 | OK |  | 2.386 | [10 empty] | 3.733333 | #REF! | #REF! | 67.2 | 70.93333 | 8902.433
| 2025-06-17 | 市島 | HL13B5-BT | SiNホト前 | DEAAK | DEAAK | - |  |  |  | - | Si小片×1 | 3 | 3C | 3 | 44 | 338 | 338 | OK | [6 empty] | 224 | 111.1 | OK |  | 2.378 | [10 empty] | 3.733333 | #REF! | #REF! | 70.93333 | 74.66667 | 8906.167
| 2025-06-17 | 市島 | HL13B5-BT | SiNホト前 | DEAAL | DEAAL | - |  |  |  | - | Si小片×1 | 3 | 3C | 3 | 44 | 338 | 338 | OK | [6 empty] | 224 | 95.4 | OK |  | 2.344 | [10 empty] | 3.733333 | #REF! | #REF! | 74.66667 | 78.4 | 8909.9
| 2025-06-17 | 鈴木 | HL13B8-BT | SiNホト前 | NU556 | NU556 | - |  |  |  | - | Si小片×1 | 3 | 3C | 3 | 44 | 338 | 338 | OK | [6 empty] | 224 | 112.2 | OK |  | 2.389 | [10 empty] | 3.733333 | #REF! | #REF! | 78.4 | 82.13333 | 8913.633
| 2025-06-17 | 新垣 | HL13B8-BT | SiNホト前 | NU585 | NU585 | - |  |  |  | - | Si小片×1 | 3 | 3C | 3 | 44 | 338 | 338 | OK | [6 empty] | 224 | 97.8 | OK |  | 2.351 | [10 empty] | 3.733333 | #REF! | #REF! | 82.13333 | 85.86667 | 8917.367
| 2025-06-17 | 新垣 | HL13B8-BT | SiNホト前 | NU586 | NU586 | - |  |  |  | - | Si小片×1 | 3 | 3C | 3 | 44 | 338 | 338 | OK | [6 empty] | 224 | 113.3 | OK |  | 2.386 | [10 empty] | 3.733333 | #REF! | #REF! | 85.86667 | 89.6 | 8921.1
| 2025-06-17 | 新垣 | HL13B5-BT | SiNホト前 | DEABB | DEABB | - |  |  |  | - | Si小片×1 | 3 | 3C | 3 | 44 | 338 | 338 | OK | [6 empty] | 224 | 115.4 | OK |  | 2.401 | [10 empty] | 3.733333 | #REF! | #REF! | 89.6 | 93.33333 | 8924.833
| 2025-06-17 | 新垣 | HL13B5-BT | SiNホト前 | DEABC | DEABC | - |  |  |  | - | Si小片×1 | 3 | 3C | 3 | 44 | 338 | 338 | OK | [6 empty] | 224 | 115.4 | OK |  | 2.391 | [10 empty] | 3.733333 | #REF! | #REF! | 93.33333 | 97.06667 | 8928.567
| 2025-06-17 | 新垣 | HL13B5-BT | SiNホト前 | DEABD | DEABD | - |  |  |  | - | Si小片×1 | 3 | 3C | 3 | 44 | 338 | 338 | OK | [6 empty] | 224 | 112.9 | OK |  | 2.388 | [10 empty] | 3.733333 | #REF! | #REF! | 97.06667 | 100.8 | 8932.3
| 2025-06-17 | 新垣 | HL13B5-BT | SiNホト前 | DEABE | DEABE | - |  |  |  | - | Si小片×1 | 3 | 3C | 3 | 44 | 338 | 338 | OK | [6 empty] | 224 | 111.4 | OK |  | 2.392 | [10 empty] | 3.733333 | #REF! | #REF! | 100.8 | 104.5333 | 8936.033
| 2025-06-17 | 新垣 | HL13B5-BT | SiNホト前 | DEABG | DEABG | - |  |  |  | - | Si小片×1 | 3 | 3C | 3 | 44 | 338 | 338 | OK | [6 empty] | 224 | 96.8 | OK |  | 2.349 | [10 empty] | 3.733333 | #REF! | #REF! | 104.5333 | 108.2667 | 8939.767
| 2025-06-17 | 新垣 | HL13B5-BT | SiNホト前 | DEABH | DEABH | - |  |  |  | - | Si小片×1 | 3 | 3C | 3 | 44 | 338 | 338 | OK | [6 empty] | 224 | 110.6 | OK |  | 2.403 | [10 empty] | 3.733333 | #REF! | #REF! | 108.2667 | 112 | 8943.5
| 2025-06-17 | 新垣 | HL13B5-BT | SiNホト前 | DEABJ | DEABJ | - |  |  |  | - | Si小片×1 | 3 | 3C | 3 | 44 | 338 | 338 | OK | [6 empty] | 224 | 112.4 | OK |  | 2.394 | [10 empty] | 3.733333 | #REF! | #REF! | 112 | 115.7333 | 8947.233
| 2025-06-17 | 新垣 | HL13B5-BT | SiNホト前 | DFA9W | DFA9W | - |  |  |  | - | Si小片×1 | 3 | 3C | 3 | 44 | 338 | 338 | OK | [6 empty] | 224 | 113.4 | OK |  | 2.388 | [10 empty] | 3.733333 | #REF! | #REF! | 115.7333 | 119.4667 | 8950.967
| 2025-06-17 | 新垣 | HL13B5-BT | SiNホト前 | DFA9V | DFA9V | - |  |  |  | - | Si小片×1 | 3 | 3C | 3 | 44 | 338 | 338 | OK | [6 empty] | 224 | 113.7 | OK |  | 2.39 | [10 empty] | 3.733333 | #REF! | #REF! | 119.4667 | 123.2 | 8954.7
| 2025-06-17 | 新垣 | HL13B5-BT | SiNホト前 | DFA9U | DFA9U | - |  |  |  | - | Si小片×1 | 3 | 3C | 3 | 44 | 338 | 338 | OK | [6 empty] | 224 | 112.4 | OK |  | 2.384 | [10 empty] | 3.733333 | #REF! | #REF! | 123.2 | 126.9333 | 8958.433
| 2025-06-17 | 新垣 | HL13B5-BT | SiNホト前 | DFA9T | DFA9T | - |  |  |  | - | Si小片×1 | 3 | 3C | 3 | 44 | 338 | 338 | OK | [6 empty] | 224 | 98.7 | OK |  | 2.359 | [10 empty] | 3.733333 | #REF! | #REF! | 126.9333 | 130.6667 | 8962.167
| 2025-06-18 | 高橋翔 | HL13B5-BT | SiNホト前 | DFA9X | DFA9X | - |  |  |  | - | Si小片×1 | 3 | 3C | 3 | 44 | 338 | 338 | OK | [6 empty] | 224 | 111.3 | OK |  | 2.381 | [10 empty] | 3.733333 | #REF! | #REF! | 130.6667 | 134.4 | 8965.9
| 2025-06-18 | 高橋翔 | HL13B5-BT | SiNホト前 | DFA9Y | DFA9Y | - |  |  |  | - | Si小片×1 | 3 | 3C | 3 | 44 | 338 | 338 | OK | [6 empty] | 224 | 112.7 | OK |  | 2.387 | [10 empty] | 3.733333 | #REF! | #REF! | 134.4 | 138.1333 | 8969.633
| 2025-06-18 | 高橋翔 | HL13B5-BT | SiNホト前 | DFAA4 | DFAA4 | - |  |  |  | - | Si小片×1 | 3 | 3C | 3 | 44 | 338 | 338 | OK | [6 empty] | 224 | 111.1 | OK |  | 2.381 | [10 empty] | 3.733333 | #REF! | #REF! | 138.1333 | 141.8667 | 8973.367
| 2025-06-18 | 高橋翔 | HL13B5-BT | SiNホト前 | DFAA5 | DFAA5 | - |  |  |  | - | Si小片×1 | 3 | 3C | 3 | 44 | 338 | 338 | OK | [6 empty] | 224 | 112.4 | OK |  | 2.382 | [10 empty] | 3.733333 | #REF! | #REF! | 141.8667 | 145.6 | 8977.1
| 2025-06-18 | 高橋翔 | HL13B5-BT | SiNホト前 | DFAAA | DFAAA | - |  |  |  | - | Si小片×1 | 3 | 3C | 3 | 44 | 338 | 338 | OK | [6 empty] | 224 | 114.3 | OK |  | 2.393 | [10 empty] | 3.733333 | #REF! | #REF! | 145.6 | 149.3333 | 8980.833
| 2025-06-18 | 間宮 | HL13B5-BT | SiNホト前 | DFAAB | DFAAB | - |  |  |  | - | Si小片×1 | 3 | 3C | 3 | 44 | 338 | 338 | OK | [6 empty] | 224 | 111.7 | OK |  | 2.379 | [10 empty] | 3.733333 | #REF! | #REF! | 149.3333 | 153.0667 | 8984.567
| 2025-06-18 | 間宮 | HL13B5-BT | SiNホト前 | DFAAC | DFAAC | - |  |  |  | - | Si小片×1 | 3 | 3C | 3 | 44 | 338 | 338 | OK | [6 empty] | 224 | 110.7 | OK |  | 2.376 | [10 empty] | 3.733333 | #REF! | #REF! | 153.0667 | 156.8 | 8988.3
| 2025-06-18 | 間宮 | HL13B5-BT | SiNホト前 | DFAA9 | DFAA9 | - |  |  |  | - | Si小片×1 | 3 | 3C | 3 | 44 | 338 | 338 | OK | [6 empty] | 224 | 111.6 | OK |  | 2.381 | [10 empty] | 3.733333 | #REF! | #REF! | 156.8 | 160.5333 | 8992.033
| 2025-06-18 | 間宮 | HL13B8-BT | SiNホト前 | NT504 | NT504 | - |  |  |  | - | Si小片×1 | 3 | 3C | 3 | 44 | 338 | 338 | OK | [6 empty] | 224 | 111.7 | OK |  | 2.375 | [10 empty] | 3.733333 | #REF! | #REF! | 160.5333 | 164.2667 | 8995.767
| 2025-06-18 | 間宮 | HL13B8-BT | SiNホト前 | NT505 | NT505 | - |  |  |  | - | Si小片×1 | 3 | 3C | 3 | 44 | 338 | 338 | OK | [6 empty] | 224 | 112.6 | OK |  | 2.384 | [10 empty] | 3.733333 | #REF! | #REF! | 164.2667 | 168 | 8999.5
| 2025-06-18 | 間宮 | HL13B8-BT | SiNホト前 | NT506 | NT506 | - |  |  |  | - | Si小片×1 | 3 | 3C | 3 | 44 | 338 | 338 | OK | [6 empty] | 224 | 113.1 | OK |  | 2.391 | [10 empty] | 3.733333 | #REF! | #REF! | 168 | 171.7333 | 9003.233
| 2025-06-18 | 有木 | HL13B5-BT | SiNホト前 | DFAAN | DFAAN | - |  |  |  | - | Si小片×1 | 3 | 3C | 3 | 44 | 338 | 338 | OK | [6 empty] | 224 | 110.8 | OK |  | 2.376 | [10 empty] | 3.733333 | #REF! | #REF! | 171.7333 | 175.4667 | 9006.967
| 2025-06-18 | 有木 | HL13B5-BT | SiNホト前 | DFAAQ | DFAAQ | - |  |  |  | - | Si小片×1 | 3 | 3C | 3 | 44 | 338 | 338 | OK | [6 empty] | 224 | 111.6 | OK |  | 2.38 | [10 empty] | 3.733333 | #REF! | #REF! | 175.4667 | 179.2 | 9010.7
| 2025-06-18 | 有木 | HL13B5-BT | SiNホト前 | DFAAR | DFAAR | - |  |  |  | - | Si小片×1 | 3 | 3C | 3 | 44 | 338 | 338 | OK | [6 empty] | 224 | 111.7 | OK |  | 2.377 | [10 empty] | 3.733333 | #REF! | #REF! | 179.2 | 182.9333 | 9014.433
| 2025-06-19 | 太田 | HL13B8-BT | SiNホト前 | DEAC5 | DEAC5 | - |  |  |  | - | Si小片×1 | 3 | 3C | 3 | 44 | 338 | 338 | OK | [6 empty] | 224 | 1112 | OK |  | 2.375 | [10 empty] | 3.733333 | #REF! | #REF! | 182.9333 | 186.6667 | 9018.167
| 2025-06-19 | 太田 | HL13B5-BT | SiNホト前 | DEAC6 | DEAC6 | - |  |  |  | - | Si小片×1 | 3 | 3C | 3 | 44 | 338 | 338 | OK | [6 empty] | 224 | 111.2 | OK |  | 2.378 | [10 empty] | 3.733333 | #REF! | #REF! | 186.6667 | 190.4 | 9021.9
| 2025-06-19 | 太田 | HL13B5-BT | SiNホト前 | DEAC7 | DEAC7 | - |  |  |  | - | Si小片×1 | 3 | 3C | 3 | 44 | 338 | 338 | OK | [6 empty] | 224 | 112.1 | OK |  | 2.38 | [10 empty] | 3.733333 | #REF! | #REF! | 190.4 | 194.1333 | 9025.633
| 2025-06-19 | 太田 | HL13B5-BT | SiNホト前 | DEAC8 | DEAC8 | - |  |  |  | - | Si小片×1 | 3 | 3C | 3 | 44 | 338 | 338 | OK | [6 empty] | 224 | 112.5 | OK |  | 2.381 | [10 empty] | 3.733333 | #REF! | #REF! | 194.1333 | 197.8667 | 9029.367
| 2025-06-19 | 太田 | HL13B8-BT | SiNホト前 | DEAC9 | DEAC9 | - |  |  |  | - | Si小片×1 | 3 | 3C | 3 | 44 | 338 | 338 | OK | [6 empty] | 224 | 110.4 | OK |  | 2.384 | [10 empty] | 3.733333 | #REF! | #REF! | 197.8667 | 201.6 | 9033.1
| 2025-06-19 | 太田 | HL13B5-BT | SiNホト前 | DEACA | DEACA | - |  |  |  | - | Si小片×1 | 3 | 3C | 3 | 44 | 338 | 338 | OK | [6 empty] | 224 | 111.8 | OK |  | 2.375 | [10 empty] | 3.733333 | #REF! | #REF! | 201.6 | 205.3333 | 9036.833
| 2025-06-19 | 太田 | HL13B5-BT | SiNホト前 | DEACB | DEACB | - |  |  |  | - | Si小片×1 | 3 | 3C | 3 | 44 | 338 | 338 | OK | [6 empty] | 224 | 112.4 | OK |  | 2.391 | [10 empty] | 3.733333 | #REF! | #REF! | 205.3333 | 209.0667 | 9040.567
| 2025-06-19 | 太田 | HL13B5-BT | SiNホト前 | DEACC | DEACC | - |  |  |  | - | Si小片×1 | 3 | 3C | 3 | 44 | 338 | 338 | OK | [6 empty] | 224 | 110.1 | OK |  | 2.366 | [10 empty] | 3.733333 | #REF! | #REF! | 209.0667 | 212.8 | 9044.3
| 2025-06-19 | 間宮 | HL13B5-BT | SiNホト前 | DEACD | DEACD | - |  |  |  | - | Si小片×1 | 3 | 3C | 3 | 44 | 338 | 338 | OK | [6 empty] | 224 | 110.8 | OK |  | 2.374 | [10 empty] | 3.733333 | #REF! | #REF! | 212.8 | 216.5333 | 9048.033
| 2025-06-19 | 間宮 | HL13B5-BT | SiNホト前 | DEACE | DEACE | - |  |  |  | - | Si小片×1 | 3 | 3C | 3 | 44 | 338 | 338 | OK | [6 empty] | 224 | 111 | OK |  | 2.373 | [10 empty] | 3.733333 | #REF! | #REF! | 216.5333 | 220.2667 | 9051.767
| 2025-06-19 | 間宮 | HL13B5-BT | SiNホト前 | DEACN | DEACN | - |  |  |  | - | Si小片×1 | 3 | 3C | 3 | 44 | 338 | 338 | OK | [6 empty] | 224 | 111.4 | OK |  | 2.375 | [10 empty] | 3.733333 | #REF! | #REF! | 220.2667 | 224 | 9055.5
| 2025-06-19 | 間宮 | HL13B5-BT | SiNホト前 | DHACE | DHACE | - |  |  |  | - | Si小片×1 | 3 | 3C | 3 | 44 | 338 | 338 | OK | [6 empty] | 224 | 110.2 | OK |  | 2.373 | [10 empty] | 3.733333 | #REF! | #REF! | 224 | 227.7333 | 9059.233
| 2025-06-19 | 間宮 | HL13B5-BT | SiNホト前 | DHACF | DHACF | - |  |  |  | - | Si小片×1 | 3 | 3C | 3 | 44 | 338 | 338 | OK | [6 empty] | 224 | 111.9 | OK |  | 2.377 | [10 empty] | 3.733333 | #REF! | #REF! | 227.7333 | 231.4667 | 9062.967
| 2025-06-19 | 間宮 | HL13B5-BT | SiNホト前 | DHACH | DHACH | - |  |  |  | - | Si小片×1 | 3 | 3C | 3 | 44 | 338 | 338 | OK | [6 empty] | 224 | 112.7 | OK |  | 2.378 | [10 empty] | 3.733333 | #REF! | #REF! | 231.4667 | 235.2 | 9066.7
| 2025-06-19 | 間宮 | HL13B5-BT | SiNホト前 | DEAC2 | DEAC2 | - |  |  |  | - | Si小片×1 | 3 | 3C | 3 | 44 | 338 | 338 | OK | [6 empty] | 224 | 113.1 | OK |  | 2.379 | [10 empty] | 3.733333 | #REF! | #REF! | 235.2 | 238.9333 | 9070.433
| 2025-06-19 | 藤本 |  |  | チャンバークリーニング | [7 empty] | 38 | ｱﾙﾐﾅ | 130 | 0 | 200 | 200 | OK | [21 empty] | 0 | 0 | 0 | 0 | 0 | 9070.433 | クリーニング130分 LOAD：76%→71%、PHASE：15%→15%
| 2025-06-19 | 藤本 |  |  | チャンバークリーニング | [7 empty] | 38 | ｱﾙﾐﾅ | 130 | 0 | 200 | 200 | OK | [21 empty] | 0 | 0 | 0 | 0 | 0 | 9070.433 | クリーニング130分 LOAD：72%→64%、PHASE：15%→15%
| 2025-06-20 | 清水 |  |  | 空焼き/3C | [7 empty] | 6 | 3C | 30 | 0 | 359 | 359 | OK | [21 empty] | 0 | 0 | 0 | 0 | 0 | 9070.433
| 2025-06-20 | 清水 |  |  | KARADEPO(ﾄﾚｲ3C×1枚) | [7 empty] | 1 | 3C | 60 | 0 | 359 | 359 | OK | [6 empty] | 3600 | [14 empty] | 0 | 0 | 0 | 0 | 0 | 9130.433
| 2025-06-20 | 清水 |  |  | 空焼き/3A | [7 empty] | 6 | 3A | 30 | 0 | 359 | 359 | OK | [21 empty] | 0 | 0 | 0 | 0 | 0 | 9130.433
| 2025-06-20 | 清水 |  |  | KARADEPO(ﾄﾚｲ3A×1枚) | [7 empty] | 1 | 3A | 60 | 0 | 359 | 359 | OK | [6 empty] | 3600 | [14 empty] | 0 | 0 | 0 | 0 | 0 | 9190.433
| 2025-06-20 | 清水 |  |  | 空焼き/2A | [7 empty] | 6 | A | 30 | 0 | 359 | 359 | OK | [21 empty] | 0 | 0 | 0 | 0 | 0 | 9190.433
| 2025-06-20 | 清水 |  |  | KARADEPO(ﾄﾚｲA×1枚) | [7 empty] | 1 | A | 60 | 0 | 359 | 359 | OK | [6 empty] | 3600 | [14 empty] | 0 | 0 | 0 | 0 | 0 | 9250.433
| 2025-06-20 | 清水 |  |  | KARADEPO(ﾄﾚｲA×1枚) | [7 empty] | 1 | A | 60 | 0 | 359 | 359 | OK | [6 empty] | 3600 | [14 empty] | 0 | 0 | 0 | 0 | 0 | 9310.433
| 2025-06-20 | 板子 |  |  | KARADEPO(ﾄﾚｲA×1枚) | [7 empty] | 1 | A | 60 | 0 | 359 | 359 | OK | [6 empty] | 3600 | [14 empty] | 0 | 0 | 0 | 0 | 0 | 9370.433
| 2025-06-20 | 間宮 |  |  | KARADEPO(ﾄﾚｲA×1枚) | [7 empty] | 1 | A | 60 | 0 | 359 | 359 | OK | [6 empty] | 3600 | [14 empty] | 0 | 0 | 0 | 0 | 0 | 9430.433
| 2025-06-20 | 板子 |  |  | テスト(338.0℃) | - | - | - | - | - | Si | Si小片×2 | 3 | A | 3 | 44 | 338 | 338 | OK | [6 empty] | 224 |  |  | 111 | 2.3794 | 110.3 | 96 | 14.3 | 2480.564 | -1687.122 | -3551.666 | -2630.815 | -4167.686 | 920.851 | 29.73214 | 3.733333 | 0 | 0 | 0 | 3.733333 | 9434.167
| 2025-06-20 | 間宮 | HL13B5-BT | SiNホト前 | DHACA | DHACA | - |  |  |  | - | Si小片×1 | 3 | 3C | 3 | 44 | 338 | 338 | OK | [6 empty] | 224 | 111.5 | OK |  | 2.389 | [10 empty] | 3.733333 | 0 | 0 | 3.733333 | 7.466667 | 9437.9
| 2025-06-20 | 間宮 | HL13B5-BT | SiNホト前 | DHACB | DHACB | - |  |  |  | - | Si小片×1 | 3 | 3C | 3 | 44 | 338 | 338 | OK | [6 empty] | 224 | 112.2 | OK |  | 2.387 | [10 empty] | 3.733333 | 0 | 0 | 7.466667 | 11.2 | 9441.633
| 2025-06-20 | 間宮 | HL13B5-BT | SiNホト前 | DHACC | DHACC | - |  |  |  | - | Si小片×1 | 3 | 3C | 3 | 44 | 338 | 338 | OK | [6 empty] | 224 | 115.7 | OK |  | 2.393 | [10 empty] | 3.733333 | 0 | 0 | 11.2 | 14.93333 | 9445.367
| 2025-06-20 | 間宮 | HL13B5-BT | SiNホト前 | DHACD | DHACD | - |  |  |  | - | Si小片×1 | 3 | 3C | 3 | 44 | 338 | 338 | OK | [6 empty] | 224 | 97 | OK |  | 2.355 | [10 empty] | 3.733333 | 0 | 0 | 14.93333 | 18.66667 | 9449.1
| 2025-06-20 | 間宮 | HL13B8-BT | SiNホト前 | NS478 | NS478 | - |  |  |  | - | Si小片×1 | 3 | 3C | 3 | 44 | 338 | 338 | OK | [6 empty] | 224 | 111.4 | OK |  | 2.381 | [10 empty] | 3.733333 | 0 | 0 | 18.66667 | 22.4 | 9452.833
| 2025-06-20 | 間宮 | HL13B8-BT | SiNホト前 | NS479 | NS479 | - |  |  |  | - | Si小片×1 | 3 | 3C | 3 | 44 | 338 | 338 | OK | [6 empty] | 224 | 113.1 | OK |  | 2.388 | [10 empty] | 3.733333 | 0 | 0 | 22.4 | 26.13333 | 9456.567
| 2025-06-20 | 間宮 | HL13B8-BT | SiNホト前 | NS480 | NS480 | - |  |  |  | - | Si小片×1 | 3 | 3C | 3 | 44 | 338 | 338 | OK | [6 empty] | 224 | 112.6 | OK |  | 2.386 | [10 empty] | 3.733333 | 0 | 0 | 26.13333 | 29.86667 | 9460.3
| 2025-06-20 | 間宮 | HL13B8-BT | SiNホト前 | NS481 | NS481 | - |  |  |  | - | Si小片×1 | 3 | 3C | 3 | 44 | 338 | 338 | OK | [6 empty] | 224 | 112.2 | OK |  | 2.382 | [10 empty] | 3.733333 | 0 | 0 | 29.86667 | 33.6 | 9464.033
| 2025-06-20 | 太田 | HL13BE-BT | SiNホト前 | SM123 | SM123 | - |  |  |  | - | Si小片×1 | 3 | 3C | 3 | 44 | 338 | 338 | OK | [6 empty] | 224 | 112.1 | OK |  | 2.38 | [10 empty] | 3.733333 | 0 | 0 | 33.6 | 37.33333 | 9467.767
| 2025-06-20 | 太田 | HL13BE-BT | SiNホト前 | SM124 | SM124 | - |  |  |  | - | Si小片×1 | 3 | 3C | 3 | 44 | 338 | 338 | OK | [6 empty] | 224 | 112 | OK |  | 2.378 | [10 empty] | 3.733333 | 0 | 0 | 37.33333 | 41.06667 | 9471.5
| 2025-06-20 | 太田 | HL13BE-BT | SiNホト前 | SM125 | SM125 | - |  |  |  | - | Si小片×1 | 3 | 3C | 3 | 44 | 338 | 338 | OK | [6 empty] | 224 | 110.8 | OK |  | 2.4 | [10 empty] | 3.733333 | 0 | 0 | 41.06667 | 44.8 | 9475.233
| 2025-06-20 | 太田 | HL13BE-BT | SiNホト前 | SM126 | SM126 | - |  |  |  | - | Si小片×1 | 3 | 3C | 3 | 44 | 338 | 338 | OK | [6 empty] | 224 | 112.4 | OK |  | 2.394 | [10 empty] | 3.733333 | 0 | 0 | 44.8 | 48.53333 | 9478.967
| 2025-06-20 | 太田 | HL13B8-BT | SiNホト前 | NS462 | NS462 | - |  |  |  | - | Si小片×1 | 3 | 3C | 3 | 44 | 338 | 338 | OK | [6 empty] | 224 | 111.6 | OK |  | 2.379 | [10 empty] | 3.733333 | 0 | 0 | 48.53333 | 52.26667 | 9482.7
| 2025-06-20 | 太田 | HL13B8-BT | SiNホト前 | NS463 | NS463 | - |  |  |  | - | Si小片×1 | 3 | 3C | 3 | 44 | 338 | 338 | OK | [6 empty] | 224 | 113.2 | OK |  | 2.378 | [10 empty] | 3.733333 | 0 | 0 | 52.26667 | 56 | 9486.433
| 2025-06-20 | 太田 | HL13B8-BT | SiNホト前 | NS464 | NS464 | - |  |  |  | - | Si小片×1 | 3 | 3C | 3 | 44 | 338 | 338 | OK | [6 empty] | 224 | 111.6 | OK |  | 2.376 | [10 empty] | 3.733333 | 0 | 0 | 56 | 59.73333 | 9490.167
| 2025-06-20 | 太田 | HL13B8-BT | SiNホト前 | NS474 | NS474 | - |  |  |  | - | Si小片×1 | 3 | 3C | 3 | 44 | 338 | 338 | OK | [6 empty] | 224 | 111.6 | OK |  | 2.376 | [10 empty] | 3.733333 | 0 | 0 | 59.73333 | 63.46667 | 9493.9
| 2025-06-20 | 太田 | HL13B8-BT | SiNホト前 | NS475 | NS475 | - |  |  |  | - | Si小片×1 | 3 | 3C | 3 | 44 | 338 | 338 | OK | [6 empty] | 224 | 111.2 | OK |  | 2.386 | [10 empty] | 3.733333 | 0 | 0 | 63.46667 | 67.2 | 9497.633
| 2025-06-20 | 太田 | HL13B8-BT | SiNホト前 | NS476 | NS476 | - |  |  |  | - | Si小片×1 | 3 | 3C | 3 | 44 | 338 | 338 | OK | [6 empty] | 224 | 112.4 | OK |  | 2.383 | [10 empty] | 3.733333 | 0 | 0 | 67.2 | 70.93333 | 9501.367
| 2025-06-20 | 太田 | HL13B8-BT | SiNホト前 | NS477 | NS477 | - |  |  |  | - | Si小片×1 | 3 | 3C | 3 | 44 | 338 | 338 | OK | [6 empty] | 224 | 110.7 | OK |  | 2.376 | [10 empty] | 3.733333 | 0 | 0 | 70.93333 | 74.66667 | 9505.1
| 2025-06-21 | 太田 | HL13B5-BT | SiNホト前 | D1BHE | D1BHE | - |  |  |  | - | Si小片×1 | 3 | 3C | 3 | 44 | 338 | 338 | OK | [6 empty] | 224 | 110.7 | OK |  | 2.378 | [10 empty] | 3.733333 | 0 | 0 | 74.66667 | 78.4 | 9508.833
| 2025-06-21 | 太田 | HL13B5-BT | SiNホト前 | D1BHG | D1BHG | - |  |  |  | - | Si小片×1 | 3 | 3C | 3 | 44 | 338 | 338 | OK | [6 empty] | 224 | 113 | OK |  | 2.394 | [10 empty] | 3.733333 | 0 | 0 | 78.4 | 82.13333 | 9512.567
| 2025-06-21 | 太田 | HL13B5-BT | SiNホト前 | DHACJ | DHACJ | - |  |  |  | - | Si小片×1 | 3 | 3C | 3 | 44 | 338 | 338 | OK | [6 empty] | 224 | 110.8 | OK |  | 2.372 | [10 empty] | 3.733333 | 0 | 0 | 82.13333 | 85.86667 | 9516.3
| 2025-06-21 | 太田 | HL13B5-BT | SiNホト前 | DHACK | DHACK | - |  |  |  | - | Si小片×1 | 3 | 3C | 3 | 44 | 338 | 338 | OK | [6 empty] | 224 | 112.8 | OK |  | 2.384 | [10 empty] | 3.733333 | 0 | 0 | 85.86667 | 89.6 | 9520.033
| 2025-06-21 | 太田 | HL13B5-BT | SiNホト前 | DHACL | DHACL | - |  |  |  | - | Si小片×1 | 3 | 3C | 3 | 44 | 338 | 338 | OK | [6 empty] | 224 | 111.2 | OK |  | 2.38 | [10 empty] | 3.733333 | 0 | 0 | 89.6 | 93.33333 | 9523.767
| 2025-06-21 | 太田 | HL13B5-BT | SiNホト前 | DHACM | DHACM | - |  |  |  | - | Si小片×1 | 3 | 3C | 3 | 44 | 338 | 338 | OK | [6 empty] | 224 | 110.9 | OK |  | 2.378 | [10 empty] | 3.733333 | 0 | 0 | 93.33333 | 97.06667 | 9527.5
| 2025-06-21 | 太田 | HL13B8-BT | SiNホト前 | NT484 | NT484 | - |  |  |  | - | Si小片×1 | 3 | 3C | 3 | 44 | 338 | 338 | OK | [6 empty] | 224 | 110.5 | OK |  | 2.386 | [10 empty] | 3.733333 | 0 | 0 | 97.06667 | 100.8 | 9531.233
| 2025-06-21 | 太田 | HL13B8-BT | SiNホト前 | NT493 | NT493 | - |  |  |  | - | Si小片×1 | 3 | 3C | 3 | 44 | 338 | 338 | OK | [6 empty] | 224 | 111.7 | OK |  | 2.386 | [10 empty] | 3.733333 | 0 | 0 | 100.8 | 104.5333 | 9534.967
| 2025-06-21 | 太田 | HL13B8-BT | SiNホト前 | NT494 | NT494 | - |  |  |  | - | Si小片×1 | 3 | 3C | 3 | 44 | 338 | 338 | OK | [6 empty] | 224 | 111.5 | OK |  | 2.375 | [10 empty] | 3.733333 | 0 | 0 | 104.5333 | 108.2667 | 9538.7
| 2025-06-21 | 太田 | HL13B8-BT | SiNホト前 | NT497 | NT497 | - |  |  |  | - | Si小片×1 | 3 | 3C | 3 | 44 | 338 | 338 | OK | [6 empty] | 224 | 111.2 | OK |  | 2.312 | [10 empty] | 3.733333 | 0 | 0 | 108.2667 | 112 | 9542.433
| 2025-06-21 | 太田 | HL13B8-BT | SiNホト前 | NT498 | NT498 | - |  |  |  | - | Si小片×1 | 3 | 3C | 3 | 44 | 338 | 338 | OK | [6 empty] | 224 | 112.7 | OK |  | 2.384 | [10 empty] | 3.733333 | 0 | 0 | 112 | 115.7333 | 9546.167
| 2025-06-21 | 間宮 | HL13B8-BT | SiNホト前 | NT500 | NT500 | - |  |  |  | - | Si小片×1 | 3 | 3C | 3 | 44 | 338 | 338 | OK | [6 empty] | 224 | 110.1 | OK |  | 2.379 | [10 empty] | 3.733333 | 0 | 0 | 115.7333 | 119.4667 | 9549.9
| 2025-06-21 | 間宮 | HL13B8-BT | SiNホト前 | NT501 | NT501 | - |  |  |  | - | Si小片×1 | 3 | 3C | 3 | 44 | 338 | 338 | OK | [6 empty] | 224 | 110.7 | OK |  | 2.375 | [10 empty] | 3.733333 | 0 | 0 | 119.4667 | 123.2 | 9553.633
| 2025-06-21 | 間宮 | HL13B8-BT | SiNホト前 | NT502 | NT502 | - |  |  |  | - | Si小片×1 | 3 | 3C | 3 | 44 | 338 | 338 | OK | [6 empty] | 224 | 112.2 | OK |  | 2.375 | [10 empty] | 3.733333 | 0 | 0 | 123.2 | 126.9333 | 9557.367
| 2025-06-21 | 間宮 | HL13B8-BT | SiNホト前 | NT503 | NT503 | - |  |  |  | - | Si小片×1 | 3 | 3C | 3 | 44 | 338 | 338 | OK | [6 empty] | 224 | 110.6 | OK |  | 2.391 | [10 empty] | 3.733333 | 0 | 0 | 126.9333 | 130.6667 | 9561.1
| 2025-06-21 | 間宮 | HL13B5-BT | SiNホト前 | D1BJ7 | D1BJ7 | - |  |  |  | - | Si小片×1 | 3 | 3C | 3 | 44 | 338 | 338 | OK | [6 empty] | 224 | 111.1 | OK |  | 2.379 | [10 empty] | 3.733333 | 0 | 0 | 130.6667 | 134.4 | 9564.833
| 2025-06-21 | 間宮 | HL13B5-BT | SiNホト前 | D1BJ8 | D1BJ8 | - |  |  |  | - | Si小片×1 | 3 | 3C | 3 | 44 | 338 | 338 | OK | [6 empty] | 224 | 110.7 | OK |  | 2.378 | [10 empty] | 3.733333 | 0 | 0 | 134.4 | 138.1333 | 9568.567
| 2025-06-21 | 間宮 | HL13B5-BT | SiNホト前 | D1BJ9 | D1BJ9 | - |  |  |  | - | Si小片×1 | 3 | 3C | 3 | 44 | 338 | 338 | OK | [6 empty] | 224 | 110.4 | OK |  | 2.386 | [10 empty] | 3.733333 | 0 | 0 | 138.1333 | 141.8667 | 9572.3
| 2025-06-21 | 間宮 | HL13B5-BT | SiNホト前 | D1BJA | D1BJA | - |  |  |  | - | Si小片×1 | 3 | 3C | 3 | 44 | 338 | 338 | OK | [6 empty] | 224 | 112.2 | OK |  | 2.384 | [10 empty] | 3.733333 | 0 | 0 | 141.8667 | 145.6 | 9576.033
| 2025-06-21 | 間宮 | HL13B5-BT | SiNホト前 | D1BGX | D1BGX | - |  |  |  | - | Si小片×1 | 3 | 3C | 3 | 44 | 338 | 338 | OK | [6 empty] | 224 | 110.6 | OK |  | 2.384 | [10 empty] | 3.733333 | 0 | 0 | 145.6 | 149.3333 | 9579.767
| 2025-06-21 | 間宮 | HL13B5-BT | SiNホト前 | D1BH7 | D1BH7 | - |  |  |  | - | Si小片×1 | 3 | 3C | 3 | 44 | 338 | 338 | OK | [6 empty] | 224 | 110.2 | OK |  | 2.378 | [10 empty] | 3.733333 | 0 | 0 | 149.3333 | 153.0667 | 9583.5
| 2025-06-21 | 間宮 | HL13B8-BT | SiNホト前 | NV411 | NV411 | - |  |  |  | - | Si小片×1 | 3 | 3C | 3 | 44 | 338 | 338 | OK | [6 empty] | 224 | 110.4 | OK |  | 2.375 | [10 empty] | 3.733333 | 0 | 0 | 153.0667 | 156.8 | 9587.233
| 2025-06-21 | 間宮 | HL13B8-BT | SiNホト前 | NV412 | NV412 | - |  |  |  | - | Si小片×1 | 3 | 3C | 3 | 44 | 338 | 338 | OK | [6 empty] | 224 | 111.2 | OK |  | 2.374 | [10 empty] | 3.733333 | 0 | 0 | 156.8 | 160.5333 | 9590.967
| 2025-06-21 | 間宮 | HL13B8-BT | SiNホト前 | NV414 | NV414 | - |  |  |  | - | Si小片×1 | 3 | 3C | 3 | 44 | 338 | 338 | OK | [6 empty] | 224 | 110.9 | OK |  | 2.375 | [10 empty] | 3.733333 | 0 | 0 | 160.5333 | 164.2667 | 9594.7
| 2025-06-21 | 間宮 | HL13B8-BT | SiNホト前 | NV415 | NV415 | - |  |  |  | - | Si小片×1 | 3 | 3C | 3 | 44 | 338 | 338 | OK | [6 empty] | 224 | 111.5 | OK |  | 2.375 | [10 empty] | 3.733333 | 0 | 0 | 164.2667 | 168 | 9598.433
| 2025-06-21 | 間宮 | HL13B5-BT | SiNホト前 | D1BH9 | D1BH9 | - |  |  |  | - | Si小片×1 | 3 | 3C | 3 | 44 | 338 | 338 | OK | [6 empty] | 224 | 111.2 | OK |  | 2.378 | [10 empty] | 3.733333 | 0 | 0 | 168 | 171.7333 | 9602.167
| 2025-06-21 | 間宮 | HL13B5-BT | SiNホト前 | D1BHA | D1BHA | - |  |  |  | - | Si小片×1 | 3 | 3C | 3 | 44 | 338 | 338 | OK | [6 empty] | 224 | 113.3 | OK |  | 2.387 | [10 empty] | 3.733333 | 0 | 0 | 171.7333 | 175.4667 | 9605.9
| 2025-06-21 | 間宮 | HL13B5-BT | SiNホト前 | DQBHC | D1BHC | - |  |  |  | - | Si小片×1 | 3 | 3C | 3 | 44 | 338 | 338 | OK | [6 empty] | 224 | 112.5 | OK |  | 2.379 | [10 empty] | 3.733333 | 0 | 0 | 175.4667 | 179.2 | 9609.633
| 2025-06-21 | 太田 | HL13B8-BT | SiNホト前 | DEABT | DEABT | - |  |  |  | - | Si小片×1 | 3 | 3C | 3 | 44 | 338 | 338 | OK | [6 empty] | 224 | 116.1 | OK |  | 2.397 | [10 empty] | 3.733333 | 0 | 0 | 179.2 | 182.9333 | 9613.367
| 2025-06-21 | 太田 | HL13B5-BT | SiNホト前 | DEABU | DEABU | - |  |  |  | - | Si小片×1 | 3 | 3C | 3 | 44 | 338 | 338 | OK | [6 empty] | 224 | 115.7 | OK |  | 2.385 | [10 empty] | 3.733333 | 0 | 0 | 182.9333 | 186.6667 | 9617.1
| 2025-06-21 | 太田 | HL13B5-BT | SiNホト前 | DEABV | DEABV | - |  |  |  | - | Si小片×1 | 3 | 3C | 3 | 44 | 338 | 338 | OK | [6 empty] | 224 | 113.5 | OK |  | 2.397 | [10 empty] | 3.733333 | 0 | 0 | 186.6667 | 190.4 | 9620.833
| 2025-06-21 | 太田 | HL13B5-BT | SiNホト前 | DEABW | DEABW | - |  |  |  | - | Si小片×1 | 3 | 3C | 3 | 44 | 338 | 338 | OK | [6 empty] | 224 | 111.8 | OK |  | 2.378 | [10 empty] | 3.733333 | 0 | 0 | 190.4 | 194.1333 | 9624.567
| 2025-06-22 | 清水 |  |  | チャンバークリーニング | [7 empty] | 38 | ｱﾙﾐﾅ | 107 | 0 | 200 | 200 | OK | [6 empty] | 6420 | [14 empty] | 0 | 0 | 0 | 0 | 0 | 9731.567 | クリーニング107分 LOAD：76%→73%、PHASE：15%→15%
| 2025-06-22 | 清水 |  |  | チャンバークリーニング | [7 empty] | 38 | ｱﾙﾐﾅ | 107 | 0 | 200 | 200 | OK | [6 empty] | 6420 | [14 empty] | 0 | 0 | 0 | 0 | 0 | 9838.567 | クリーニング107分 LOAD：73%→64%、PHASE：15%→15%
| 2025-06-22 | 清水 |  |  | 空焼き/3C | [7 empty] | 6 | 3C | 30 | 0 | 359 | 359 | OK | [21 empty] | 0 | 0 | 0 | 0 | 0 | 9838.567
| 2025-06-22 | 清水 |  |  | KARADEPO(ﾄﾚｲ3C×1枚) | [7 empty] | 1 | 3C | 60 | 0 | 359 | 359 | OK | [6 empty] | 3600 | [14 empty] | 0 | 0 | 0 | 0 | 0 | 9898.567 | ボンベ切り替え：SiH4/N2
| 2025-06-22 | 久保木 |  |  | 空焼き/4A | [7 empty] | 6 | 4A | 30 | 0 | 359 | 359 | OK | [21 empty] | 0 | 0 | 0 | 0 | 0 | 9898.567
| 2025-06-22 | 久保木 |  |  | KARADEPO(ﾄﾚｲ4A×1枚) | [7 empty] | 1 | 4A | 60 | 0 | 359 | 359 | OK | [6 empty] | 3600 | [14 empty] | 0 | 0 | 0 | 0 | 0 | 9958.567
| 2025-06-22 | 久保木 |  |  | 空焼き/2A | [7 empty] | 6 | A | 30 | 0 | 359 | 359 | OK | [21 empty] | 0 | 0 | 0 | 0 | 0 | 9958.567
| 2025-06-22 | 久保木 |  |  | KARADEPO(ﾄﾚｲA×1枚) | [7 empty] | 1 | A | 60 | 0 | 359 | 359 | OK | [6 empty] | 3600 | [14 empty] | 0 | 0 | 0 | 0 | 0 | 10018.57
| 2025-06-22 | 久保木 |  |  | KARADEPO(ﾄﾚｲA×1枚) | [7 empty] | 1 | A | 60 | 0 | 359 | 359 | OK | [6 empty] | 3600 | [14 empty] | 0 | 0 | 0 | 0 | 0 | 10078.57
| 2025-06-22 | 久保木 |  |  | KARADEPO(ﾄﾚｲA×1枚) | [7 empty] | 1 | A | 60 | 0 | 359 | 359 | OK | [6 empty] | 3600 | [14 empty] | 0 | 0 | 0 | 0 | 0 | 10138.57
| 2025-06-22 | 久保木 |  |  | テスト(338.0℃) | - | - | - | - | - | Si | Si小片×2 | 3 | A | 3 | 44 | 338 | 338 | OK | [6 empty] | 224 |  |  | 110.6 | 2.3828 | 111.2 | 98.1 | 13.1 | -3829.888 | -2382.65 | -1584.448 | -816.77 | 1447.238 | 767.678 | 29.625 | 3.733333 | 0 | 0 | 0 | 3.733333 | 10142.3
| 2025-06-22 | 市島 | HL13B8-BT | SiNホト前 | NS465 | NS465 | - |  |  |  | - | Si小片×1 | 3 | 3C | 3 | 44 | 338 | 338 | OK | [6 empty] | 224 | 110.5 | OK |  | 2.384 | [10 empty] | 3.733333 | 0 | 0 | 3.733333 | 7.466667 | 10146.03
| 2025-06-22 | 市島 | HL13B8-BT | SiNホト前 | NS466 | NS466 | - |  |  | - | - | Si小片×2 | 3 | 3C | 3 | 44 | 338 | 338 | OK | [6 empty] | 224 | 111.3 | OK |  | 2.384 | [10 empty] | 3.733333 | 0 | 0 | 3.733333 | 11.2 | 10149.77
| 2025-06-22 | 新垣 | HL13B8-BT | SiNホト前 | NS467 | NS467 | - |  |  | - | - | Si小片×3 | 3 | 3C | 3 | 44 | 338 | 338 | OK | [6 empty] | 224 | 111.3 | OK |  | 2.388 | [10 empty] | 3.733333 | 0 | 0 | 3.733333 | 14.93333 | 10153.5
| 2025-06-22 | 新垣 | HL13B8-BT | SiNホト前 | NS468 | NS468 | - |  |  | - | - | Si小片×4 | 3 | 3C | 3 | 44 | 338 | 338 | OK | [6 empty] | 224 | 113 | OK |  | 2.401 | [10 empty] | 3.733333 | 0 | 0 | 3.733333 | 18.66667 | 10157.23
| 2025-06-22 | 新垣 | HL13B5-BT | SiNホト前 | D1BJF | D1BJF | - |  |  | - | - | Si小片×5 | 3 | 3C | 3 | 44 | 338 | 338 | OK | [6 empty] | 224 | 112.2 | OK |  | 2.386 | [10 empty] | 3.733333 | 0 | 0 | 7.466667 | 22.4 | 10160.97
| 2025-06-22 | 新垣 | HL13B5-BT | SiNホト前 | D1BJH | D1BJH | - |  |  | - | - | Si小片×6 | 3 | 3C | 3 | 44 | 338 | 338 | OK | [6 empty] | 224 | 113.5 | OK |  | 2.388 | [10 empty] | 3.733333 | 0 | 0 | 11.2 | 26.13333 | 10164.7
| 2025-06-22 | 新垣 | HL13B5-BT | SiNホト前 | D1BJJ | D1BJJ | - |  |  | - | - | Si小片×7 | 3 | 3C | 3 | 44 | 338 | 338 | OK | [6 empty] | 224 | 114.2 | OK |  | 2.39 | [10 empty] | 3.733333 | 0 | 0 | 14.93333 | 29.86667 | 10168.43
| 2025-06-22 | 新垣 | HL13B5-BT | SiNホト前 | D1BJK | D1BJK | - |  |  | - | - | Si小片×8 | 3 | 3C | 3 | 44 | 338 | 338 | OK | [6 empty] | 224 | 111.7 | OK |  | 2.394 | [10 empty] | 3.733333 | 0 | 0 | 18.66667 | 33.6 | 10172.17
| 2025-06-22 | 新垣 | HL13B5-BT | SiNホト前 | D1BJL | D1BJL | - |  |  | - | - | Si小片×9 | 3 | 3C | 3 | 44 | 338 | 338 | OK | [6 empty] | 224 | 111.5 | OK |  | 2.382 | [10 empty] | 3.733333 | 0 | 0 | 22.4 | 37.33333 | 10175.9
| 2025-06-22 | 新垣 | HL13B5-BT | SiNホト前 | D1BJM | D1BJM | - |  |  | - | - | Si小片×10 | 3 | 3C | 3 | 44 | 338 | 338 | OK | [6 empty] | 224 | 113.1 | OK |  | 2.387 | [10 empty] | 3.733333 | 0 | 0 | 26.13333 | 41.06667 | 10179.63
| 2025-06-22 | 新垣 | HL13B5-BT | SiNホト前 | D1BHH | D1BHH | - |  |  | - | - | Si小片×11 | 3 | 3C | 3 | 44 | 338 | 338 | OK | [6 empty] | 224 | 110.8 | OK |  | 2.379 | [10 empty] | 3.733333 | 0 | 0 | 29.86667 | 44.8 | 10183.37
| 2025-06-22 | 新垣 | HL13B5-BT | SiNホト前 | D1BHJ | D1BHJ | - |  |  | - | - | Si小片×12 | 3 | 3C | 3 | 44 | 338 | 338 | OK | [6 empty] | 224 | 111 | OK |  | 2.384 | [10 empty] | 3.733333 | 0 | 0 | 33.6 | 48.53333 | 10187.1
| 2025-06-22 | 新垣 | HL13B5-BT | SiNホト前 | D1BHK | D1BHK | - |  |  | - | - | Si小片×13 | 3 | 3C | 3 | 44 | 338 | 338 | OK | [6 empty] | 224 | 111.5 | OK |  | 2.392 | [10 empty] | 3.733333 | 0 | 0 | 37.33333 | 52.26667 | 10190.83
| 2025-06-23 | 装置管理 |  |  | 除害筒（前処理筒）交換 | [20 empty] | 0 | [14 empty] | 3.733333 | 0 | 0 | 37.33333 | 52.26667 | 0 | 除害筒積算リセット
| 2025-06-23 | 市島 | HL13B8-BT | SiNホト前 | NV416 | NV416 | - |  |  | - | - | Si小片×2 | 3 | 3C | 3 | 44 | 338 | 338 | OK | [6 empty] | 224 | 111.6 | OK |  | 2.384 | [10 empty] | 3.733333 | 0 | 0 | 37.33333 | 52.26667 | 3.733333
| 2025-06-23 | 市島 | HL13B8-BT | SiNホト前 | NV417 | NV417 | - |  |  | - | - | Si小片×2 | 3 | 3C | 3 | 44 | 338 | 338 | OK | [6 empty] | 224 | 110.9 | OK |  | 2.378 | [10 empty] | 3.733333 | 0 | 0 | 41.06667 | 56 | 7.466667
| 2025-06-23 | 市島 | HL13B8-BT | SiNホト前 | NV419 | NV419 | - |  |  | - | - | Si小片×2 | 3 | 3C | 3 | 44 | 338 | 338 | OK | [6 empty] | 224 | 112.1 | OK |  | 2.379 | [10 empty] | 3.733333 | 0 | 0 | 44.8 | 59.73333 | 11.2
| 2025-06-23 | 市島 | HL13B5-BT | SiNホト前 | D1BJP | D1BJP | - |  |  | - | - | Si小片×2 | 3 | 3C | 3 | 44 | 338 | 338 | OK | [6 empty] | 224 | 95.1 | OK |  | 2.347 | [10 empty] | 3.733333 | 0 | 0 | 48.53333 | 63.46667 | 14.93333
| 2025-06-23 | 市島 | HL13B5-BT | SiNホト前 | D1BJQ | D1BJQ | - |  |  | - | - | Si小片×2 | 3 | 3C | 3 | 44 | 338 | 338 | OK | [6 empty] | 224 | 111.2 | OK |  | 2.382 | [10 empty] | 3.733333 | 0 | 0 | 52.26667 | 67.2 | 18.66667
| 2025-06-23 | 市島 | HL13B5-BT | SiNホト前 | D1BJR | D1BJR | - |  |  | - | - | Si小片×2 | 3 | 3C | 3 | 44 | 338 | 338 | OK | [6 empty] | 224 | 111.2 | OK |  | 2.38 | [10 empty] | 3.733333 | 0 | 0 | 56 | 70.93333 | 22.4
| 2025-06-23 | 市島 | HL13B5-BT | SiNホト前 | D1BJS | D1BJS | - |  |  | - | - | Si小片×2 | 3 | 3C | 3 | 44 | 338 | 338 | OK | [6 empty] | 224 | 113.1 | OK |  | 2.386 | [10 empty] | 3.733333 | 0 | 0 | 59.73333 | 74.66667 | 26.13333
| 2025-06-23 | 市島 | HL13B5-BT | SiNホト前 | D1BHM | D1BHM | - |  |  | - | - | Si小片×2 | 3 | 3C | 3 | 44 | 338 | 338 | OK | [6 empty] | 224 | 112.3 | OK |  | 2.376 | [10 empty] | 3.733333 | 0 | 0 | 63.46667 | 78.4 | 29.86667
| 2025-06-23 | 市島 | HL13B5-BT | SiNホト前 | D1BHN | D1BHN | - |  |  | - | - | Si小片×2 | 3 | 3C | 3 | 44 | 338 | 338 | OK | [6 empty] | 224 | 111.1 | OK |  | 2.375 | [10 empty] | 3.733333 | 0 | 0 | 67.2 | 82.13333 | 33.6
| 2025-06-23 | 市島 | HL13B5-BT | SiNホト前 | D1BHP | D1BHP | - |  |  | - | - | Si小片×2 | 3 | 3C | 3 | 44 | 338 | 338 | OK | [6 empty] | 224 | 111.3 | OK |  | 2.376 | [10 empty] | 3.733333 | 0 | 0 | 70.93333 | 85.86667 | 37.33333
| 2025-06-23 | 市島 | HL13B5-BT | SiNホト前 | D1BHQ | D1BHQ | - |  |  | - | - | Si小片×2 | 3 | 3C | 3 | 44 | 338 | 338 | OK | [6 empty] | 224 | 95.2 | OK |  | 2.348 | [10 empty] | 3.733333 | 0 | 0 | 74.66667 | 89.6 | 41.06667
| 2025-06-23 | 市島 | HL13B5-BT | SiNホト前 | D1BJT | D1BJT | - |  |  | - | - | Si小片×2 | 3 | 3C | 3 | 44 | 338 | 338 | OK | [6 empty] | 224 | 95.6 | OK |  | 2.344 | [10 empty] | 3.733333 | 0 | 0 | 78.4 | 93.33333 | 44.8
| 2025-06-23 | 市島 | HL13B5-BT | SiNホト前 | D1BJU | D1BJU | - |  |  | - | - | Si小片×2 | 3 | 3C | 3 | 44 | 338 | 338 | OK | [6 empty] | 224 | 111 | OK |  | 2.379 | [10 empty] | 3.733333 | 0 | 0 | 82.13333 | 97.06667 | 48.53333
| 2025-06-23 | 市島 | HL13B5-BT | SiNホト前 | D1BJV | D1BJV | - |  |  | - | - | Si小片×2 | 3 | 3C | 3 | 44 | 338 | 338 | OK | [6 empty] | 224 | 111.9 | OK |  | 2.379 | [10 empty] | 3.733333 | 0 | 0 | 85.86667 | 100.8 | 52.26667
| 2025-06-23 | 新垣 | HL13B5-BT | SiNホト前 | D1BKD | D1BKD | - |  |  | - | - | Si小片×2 | 3 | 3C | 3 | 44 | 338 | 338 | OK | [6 empty] | 224 | 111.8 | OK |  | 2.38 | [10 empty] | 3.733333 | 0 | 0 | 89.6 | 104.5333 | 56
| 2025-06-23 | 新垣 | HL13B5-BT | SiNホト前 | D1BKE | D1BKE | - |  |  | - | - | Si小片×2 | 3 | 3C | 3 | 44 | 338 | 338 | OK | [6 empty] | 224 | 111.6 | OK |  | 2.384 | [10 empty] | 3.733333 | 0 | 0 | 93.33333 | 108.2667 | 59.73333
| 2025-06-23 | 新垣 | HL13B5-BT | SiNホト前 | D1BKF | D1BKF | - |  |  | - | - | Si小片×2 | 3 | 3C | 3 | 44 | 338 | 338 | OK | [6 empty] | 224 | 97 | OK |  | 2.345 | [10 empty] | 3.733333 | 0 | 0 | 97.06667 | 112 | 63.46667
| 2025-06-23 | 新垣 | HL13B5-BT | SiNホト前 | D1BKG | D1BKG | - |  |  | - | - | Si小片×2 | 3 | 3C | 3 | 44 | 338 | 338 | OK | [6 empty] | 224 | 112.1 | OK |  | 2.384 | [10 empty] | 3.733333 | 0 | 0 | 100.8 | 115.7333 | 67.2
| 2025-06-23 | 新垣 | HL13B5-BT | SiNホト前 | D1BKH | D1BKH | - |  |  | - | - | Si小片×2 | 3 | 3C | 3 | 44 | 338 | 338 | OK | [6 empty] | 224 | 110.6 | OK |  | 2.382 | [10 empty] | 3.733333 | 0 | 0 | 104.5333 | 119.4667 | 70.93333
| 2025-06-23 | 新垣 | HL13B5-BT | SiNホト前 | D1BKJ | D1BKJ | - |  |  | - | - | Si小片×2 | 3 | 3C | 3 | 44 | 338 | 338 | OK | [6 empty] | 224 | 110.9 | OK |  | 2.383 | [10 empty] | 3.733333 | 0 | 0 | 108.2667 | 123.2 | 74.66667
| 2025-06-23 | 新垣 | HL13B5-BT | SiNホト前 | D1BKK | D1BKK | - |  |  | - | - | Si小片×2 | 3 | 3C | 3 | 44 | 338 | 338 | OK | [6 empty] | 224 | 111.4 | OK |  | 2.382 | [10 empty] | 3.733333 | 0 | 0 | 112 | 126.9333 | 78.4
| 2025-06-23 | 新垣 | HL13B5-BT | SiNホト前 | D1BKL | D1BKL | - |  |  | - | - | Si小片×2 | 3 | 3C | 3 | 44 | 338 | 338 | OK | [6 empty] | 224 | 111 | OK |  | 2.379 | [10 empty] | 3.733333 | 0 | 0 | 115.7333 | 130.6667 | 82.13333
| 2025-06-23 | 新垣 | HL13B5-BT | SiNホト前 | DFAB7 | DFAB7 | - |  |  | - | - | Si小片×2 | 3 | 3C | 3 | 44 | 338 | 338 | OK | [6 empty] | 224 | 111.3 | OK |  | 2.384 | [10 empty] | 3.733333 | 0 | 0 | 119.4667 | 134.4 | 85.86667
| 2025-06-23 | 新垣 | HL13B5-BT | SiNホト前 | DFAB8 | DFAB8 | - |  |  | - | - | Si小片×2 | 3 | 3C | 3 | 44 | 338 | 338 | OK | [6 empty] | 224 | 113.2 | OK |  | 2.388 | [10 empty] | 3.733333 | 0 | 0 | 123.2 | 138.1333 | 89.6
| 2025-06-23 | 新垣 | HL13B5-BT | SiNホト前 | DFAB9 | DFAB9 | - |  |  | - | - | Si小片×2 | 3 | 3C | 3 | 44 | 338 | 338 | OK | [6 empty] | 224 | 112.4 | OK |  | 2.383 | [10 empty] | 3.733333 | 0 | 0 | 126.9333 | 141.8667 | 93.33333
| 2025-06-23 | 新垣 | HL13B5-BT | SiNホト前 | DFABA | DFABA | - |  |  | - | - | Si小片×2 | 3 | 3C | 3 | 44 | 338 | 338 | OK | [6 empty] | 224 | 112 | OK |  | 2.39 | [10 empty] | 3.733333 | 0 | 0 | 130.6667 | 145.6 | 97.06667
| 2025-06-23 | 新垣 | HL13B5-BT | SiNホト前 | DFABB | DFABB | - |  |  | - | - | Si小片×2 | 3 | 3C | 3 | 44 | 338 | 338 | OK | [6 empty] | 224 | 111.6 | OK |  | 2.378 | [10 empty] | 3.733333 | 0 | 0 | 134.4 | 149.3333 | 100.8
| 2025-06-23 | 新垣 | HL13B5-BT | SiNホト前 | DFABD | DFABD | - |  |  | - | - | Si小片×2 | 3 | 3C | 3 | 44 | 338 | 338 | OK | [6 empty] | 224 | 112.5 | OK |  | 2.388 | [10 empty] | 3.733333 | 0 | 0 | 138.1333 | 153.0667 | 104.5333
| 2025-06-23 | 新垣 | HL13B5-BT | SiNホト前 | DFABE | DFABE | - |  |  | - | - | Si小片×2 | 3 | 3C | 3 | 44 | 338 | 338 | OK | [6 empty] | 224 | 112.8 | OK |  | 2.381 | [10 empty] | 3.733333 | 0 | 0 | 141.8667 | 156.8 | 108.2667
| 2025-06-24 | 市島 | HL13B8-BT | SiNホト前 | NT495 | NT495 | - |  |  | - | - | Si小片×2 | 3 | 3C | 3 | 44 | 338 | 338 | OK | [6 empty] | 224 | 110.8 | OK |  | 2.372 | [10 empty] | 3.733333 | 0 | 0 | 145.6 | 160.5333 | 112
| 2025-06-24 | 市島 | HL13B8-BT | SiNホト前 | NT496 | NT496 | - |  |  | - | - | Si小片×2 | 3 | 3C | 3 | 44 | 338 | 338 | OK | [6 empty] | 224 | 111.7 | OK |  | 2.378 | [10 empty] | 3.733333 | 0 | 0 | 149.3333 | 164.2667 | 115.7333
| 2025-06-24 | 市島 | HL13B8-BT | SiNホト前 | NV409 | NV409 | - |  |  | - | - | Si小片×2 | 3 | 3C | 3 | 44 | 338 | 338 | OK | [6 empty] | 224 | 110.9 | OK |  | 2.374 | [10 empty] | 3.733333 | 0 | 0 | 153.0667 | 168 | 119.4667
| 2025-06-24 | 市島 | HL13B8-BT | SiNホト前 | NV420 | NV420 | - |  |  | - | - | Si小片×2 | 3 | 3C | 3 | 44 | 338 | 338 | OK | [6 empty] | 224 | 110.8 | OK |  | 2.375 | [10 empty] | 3.733333 | 0 | 0 | 156.8 | 171.7333 | 123.2
| 2025-06-24 | 市島 | HL13B8-BT | SiNホト前 | NV421 | NV421 | - |  |  | - | - | Si小片×2 | 3 | 3C | 3 | 44 | 338 | 338 | OK | [6 empty] | 224 | 110.8 | OK |  | 2.373 | [10 empty] | 3.733333 | 0 | 0 | 160.5333 | 175.4667 | 126.9333
| 2025-06-24 | 市島 | HL13B8-BT | SiNホト前 | NV423 | NV423 | - |  |  | - | - | Si小片×2 | 3 | 3C | 3 | 44 | 338 | 338 | OK | [6 empty] | 224 | 111 | OK |  | 2.375 | [10 empty] | 3.733333 | 0 | 0 | 164.2667 | 179.2 | 130.6667
| 2025-06-24 | 市島 | HL13B5-BT | SiNホト前 | D1BM4 | D1BM4 | - |  |  | - | - | Si小片×2 | 3 | 3C | 3 | 44 | 338 | 338 | OK | [6 empty] | 224 | 111.4 | OK |  | 2.377 | [10 empty] | 3.733333 | 0 | 0 | 168 | 182.9333 | 134.4
| 2025-06-24 | 市島 | HL13B5-BT | SiNホト前 | D1BM7 | D1BM7 | - |  |  | - | - | Si小片×2 | 3 | 3C | 3 | 44 | 338 | 338 | OK | [6 empty] | 224 | 111 | OK |  | 2.376 | [10 empty] | 3.733333 | 0 | 0 | 171.7333 | 186.6667 | 138.1333
| 2025-06-24 | 市島 | HL13B5-BT | SiNホト前 | D1BM8 | D1BM8 | - |  |  | - | - | Si小片×2 | 3 | 3C | 3 | 44 | 338 | 338 | OK | [6 empty] | 224 | 95.6 | OK |  | 2.342 | [10 empty] | 3.733333 | 0 | 0 | 175.4667 | 190.4 | 141.8667
| 2025-06-24 | 市島 | HL13B8-BT | SiNホト前 | NV424 | NV424 | - |  |  | - | - | Si小片×2 | 3 | 3C | 3 | 44 | 338 | 338 | OK | [6 empty] | 224 | 110.5 | OK |  | 2.375 | [10 empty] | 3.733333 | 0 | 0 | 179.2 | 194.1333 | 145.6
| 2025-06-24 | 市島 | HL13B8-BT | SiNホト前 | NV425 | NV425 | - |  |  | - | - | Si小片×2 | 3 | 3C | 3 | 44 | 338 | 338 | OK | [6 empty] | 224 | 112.5 | OK |  | 2.377 | [10 empty] | 3.733333 | 0 | 0 | 182.9333 | 197.8667 | 149.3333
| 2025-06-24 | 市島 | HL13B8-BT | SiNホト前 | NV426 | NV426 | - |  |  | - | - | Si小片×2 | 3 | 3C | 3 | 44 | 338 | 338 | OK | [6 empty] | 224 | 95 | OK |  | 2.348 | [10 empty] | 3.733333 | 0 | 0 | 186.6667 | 201.6 | 153.0667
| 2025-06-24 | 久保木 |  |  | チャンバークリーニング | [7 empty] | 38 | ｱﾙﾐﾅ | 111 | 0 | 200 | 200 | OK | [21 empty] | 0 | 0 | 0 | 0 | 0 | 153.0667 | クリーニング111分 LOAD：76%→73%、PHASE：15%→15%
| 2025-06-24 | 檜山 |  |  | チャンバークリーニング | [7 empty] | 38 | ｱﾙﾐﾅ | 111 | 0 | 200 | 200 | OK | [21 empty] | 0 | 0 | 0 | 0 | 0 | 153.0667 | クリーニング111分 LOAD：73%→64%、PHASE：15%→15%
| 2025-06-25 | 檜山 |  |  | 空焼き/3C | [7 empty] | 6 | 3C | 30 | 0 | 359 | 359 | OK | [21 empty] | 0 | 0 | 0 | 0 | 0 | 153.0667
| 2025-06-25 | 檜山 |  |  | KARADEPO(ﾄﾚｲ3C×1枚) | [7 empty] | 1 | 3C | 60 | 0 | 359 | 359 | OK | [6 empty] | 3600 | [14 empty] | 0 | 0 | 0 | 0 | 0 | 213.0667
| 2025-06-25 | 檜山 |  |  | 空焼き/2A | [7 empty] | 6 | A | 30 | 0 | 359 | 359 | OK | [21 empty] | 0 | 0 | 0 | 0 | 0 | 213.0667
| 2025-06-25 | 檜山 |  |  | KARADEPO(ﾄﾚｲA×1枚) | [7 empty] | 1 | A | 60 | 0 | 359 | 359 | OK | [6 empty] | 3600 | [14 empty] | 0 | 0 | 0 | 0 | 0 | 273.0667
| 2025-06-25 | 檜山 |  |  | KARADEPO(ﾄﾚｲA×1枚) | [7 empty] | 1 | A | 60 | 0 | 359 | 359 | OK | [6 empty] | 3600 | [14 empty] | 0 | 0 | 0 | 0 | 0 | 333.0667
| 2025-06-25 | 檜山 |  |  | KARADEPO(ﾄﾚｲA×1枚) | [7 empty] | 1 | A | 60 | 0 | 359 | 359 | OK | [6 empty] | 3600 | [14 empty] | 0 | 0 | 0 | 0 | 0 | 393.0667
| 2025-06-25 | 久保木 |  |  | KARADEPO(ﾄﾚｲA×1枚) | [7 empty] | 1 | A | 60 | 0 | 359 | 359 | OK | [6 empty] | 3600 | [14 empty] | 0 | 0 | 0 | 0 | 0 | 453.0667
| 2025-06-25 | 久保木 |  |  | テスト(338.0℃) | - | - | - | - | - | Si | Si小片×2 | 3 | A | 3 | 44 | 338 | 338 | OK | [6 empty] | 224 |  |  | 110.7 | 2.3822 | 109.3 | 98 | 11.3 | -2.98476 | -2.22466 | -3.1282 | -1.80339 | 0.7601 | 1.32481 | 29.65179 | 3.733333 | 0 | 0 | 0 | 3.733333 | 456.8
| 2025-06-25 | 鈴木 | HL13B5-BT | SiNホト前 | D1BLV;D1BLW;D1BLX;D1BLY | D1BLV | D1BLW | D1BLX | D1BLY |  |  | Si小片 | 27 | 3A | 3 | 44 | 338 | 338 | OK | [6 empty] | 224 | 109.2 | OK |  | 2.36 | [10 empty] | 3.733333 | 0 | 3.733333 | 0 | 7.466667 | 460.5333
| 2025-06-25 | 市島 | HL13B5-BT | SiNホト前 | DHAAN;DHAAQ;DHAAR | DHAAN | DHAAQ | DHAAR | - |  |  | Si小片 | 27 | 3A | 3 | 44 | 338 | 338 | OK | [6 empty] | 224 | 95.4 | OK |  | 2.341 | [10 empty] | 3.733333 | 0 | 7.466667 | 0 | 11.2 | 464.2667
| 2025-06-25 | 市島 | HL13B5-BT | SiNホト前 | D1BM9;D1BMA;D1BMB;D1BME | D1BM9 | D1BMA | D1BMB | D1BME |  |  | Si小片 | 27 | 3A | 3 | 44 | 338 | 338 | OK | [6 empty] | 224 | 109.3 | OK |  | 2.362 | [10 empty] | 3.733333 | 0 | 11.2 | 0 | 14.93333 | 468
| 2025-06-25 | 市島 | HL13B5-BT | SiNホト前 | DEAD6;DEAD7;DEAD8;DEAD9 | DEAD6 | DEAD7 | DEAD7 | DEAD9 |  |  | Si小片 | 27 | 3A | 3 | 44 | 338 | 338 | OK | [6 empty] | 224 | 110 | OK |  | 2.363 | [10 empty] | 3.733333 | 0 | 14.93333 | 0 | 18.66667 | 471.7333
| 2025-06-25 | 市島 | HL13B5-BT | SiNホト前 | D1BK9;D1BKA;D1BKB;D1BKC | D1BK9 | D1BKA | D1BKB | D1BKC |  |  | Si小片 | 27 | 3A | 3 | 44 | 338 | 338 | OK | [6 empty] | 224 | 100.3 | OK |  | 2.337 | [10 empty] | 3.733333 | 0 | 18.66667 | 0 | 22.4 | 475.4667
| 2025-06-25 | 市島 | HL13B5-BT | SiNホト前 | D1BLZ;D1BM0;D1BM1;D1BM2 | D1BLZ | D1BM0 | D1BM1 | D1BM2 |  |  | Si小片 | 27 | 3A | 3 | 44 | 338 | 338 | OK | [6 empty] | 224 | 100.9 | OK |  | 2.342 | [10 empty] | 3.733333 | 0 | 22.4 | 0 | 26.13333 | 479.2
| 2025-06-25 | 新垣 | HL13B8-BT | SiNホト前 | NU591;NU592;NU593;NU594 | NU591 | NU592 | NU593 | NU594 |  |  | Si小片 | 27 | 3A | 3 | 44 | 338 | 338 | OK | [6 empty] | 224 | 109.5 | OK |  | 2.367 | [10 empty] | 3.733333 | 0 | 26.13333 | 0 | 29.86667 | 482.9333
| 2025-06-25 | 新垣 | HL13B5-BT | SiNホト前 | D1BKW;D1BKY;D1BKZ | D1BKW | D1BKY | D1BKZ | - |  |  | Si小片 | 27 | 3A | 3 | 44 | 338 | 338 | OK | [6 empty] | 224 | 111.3 | OK |  | 2.387 | [10 empty] | 3.733333 | 0 | 29.86667 | 0 | 33.6 | 486.6667
| 2025-06-25 | 新垣 | HL13B5-BT | SiNホト前 | DEADB;DEADC;DEADD | DEADB | DEADC | DEADD | - |  |  | Si小片 | 27 | 3A | 3 | 44 | 338 | 338 | OK | [6 empty] | 224 | 113.7 | OK |  | 2.39 | [10 empty] | 3.733333 | 0 | 33.6 | 0 | 37.33333 | 490.4 | ボンベ切り替え：SiH4/N2
| 2025-06-26 | 太田 | HL13B5-BT | SiNホト前 | DFABZ;DFAC1;DFAC2 | DFABZ | DFAC1 | DFAC2 | - |  |  | Si小片 | 27 | 3A | 3 | 44 | 338 | 338 | OK | [6 empty] | 224 | 114.8 | OK |  | 2.389 | [10 empty] | 3.733333 | 0 | 37.33333 | 0 | 41.06667 | 494.1333
| 2025-06-26 | 太田 | HL13B5-BT | SiNホト前 | D1BL1;D1BL2;D1BL3 | D1BL1 | D1BL2 | D1BL3 | - |  |  | Si小片 | 27 | 3A | 3 | 44 | 338 | 338 | OK | [6 empty] | 224 | 112.4 | OK |  | 2.366 | [10 empty] | 3.733333 | 0 | 41.06667 | 0 | 44.8 | 497.8667
| 2025-06-26 | 太田 | HL13B5-BT | SiNホト前 | DFAC4;DFAC5;DFAC6 | DFAC4 | DFAC5 | DFAC6 | - |  |  | Si小片 | 27 | 3A | 3 | 44 | 338 | 338 | OK | [6 empty] | 224 | 111.2 | OK |  | 2.386 | [10 empty] | 3.733333 | 0 | 44.8 | 0 | 48.53333 | 501.6
| 2025-06-26 | 間宮 | HL13B5-BT | SiNホト前 | DFABF;DFABG;DFABH;DFABJ | DFABF | DFABG | DFABH | DFABJ |  |  | Si小片 | 27 | 3A | 3 | 44 | 338 | 338 | OK | [6 empty] | 224 | 109.8 | OK |  | 2.372 | [10 empty] | 3.733333 | 0 | 48.53333 | 0 | 52.26667 | 505.3333
| 2025-06-26 | 間宮 | HL13B5-BT | SiNホト前 | DFABK;DFABL;DFABM;DFABN | DFABK | DFABL | DFABM | DFABN |  |  | Si小片 | 27 | 3A | 3 | 44 | 338 | 338 | OK | [6 empty] | 224 | 109.5 | OK |  | 2.364 | [10 empty] | 3.733333 | 0 | 52.26667 | 0 | 56 | 509.0667
| 2025-06-26 | 間宮 | HL13B4-BT | SiNホト前 | DA516;DA517 | DA516 | DA517 | - | - |  |  | Si小片 | 27 | 3A | 3 | 44 | 338 | 338 | OK | [6 empty] | 224 | 111.8 | OK |  | 2.369 | [10 empty] | 3.733333 | 0 | 56 | 0 | 59.73333 | 512.8
| 2025-06-27 | 間宮 | HL13B8-BT | SiNホト前 | NU595;NU596;NU597;NU598 | NU595 | NU596 | NU597 | NU598 |  |  | Si小片 | 27 | 3A | 3 | 44 | 338 | 338 | OK | [6 empty] | 224 | 102 | OK |  | 2.342 | [10 empty] | 3.733333 | 0 | 59.73333 | 0 | 63.46667 | 516.5333
| 2025-06-27 | 間宮 | HL13B4-BT | SiNホト前 | DA518;DA519;DA520;DA521 | DA518 | DA519 | DA520 | DA521 |  |  | Si小片 | 27 | 3A | 3 | 44 | 338 | 338 | OK | [6 empty] | 224 | 110.9 | OK |  | 2.367 | [10 empty] | 3.733333 | 0 | 63.46667 | 0 | 67.2 | 520.2667
| 2025-06-28 | 間宮 | HL13B4-BT | SiNホト前 | DA522;DA523;DA524;DA531 | DA522 | DA523 | DA524 | DA531 |  |  | Si小片 | 27 | 3A | 3 | 44 | 338 | 338 | OK | [6 empty] | 224 | 110.4 | OK |  | 2.357 | [10 empty] | 3.733333 | 0 | 67.2 | 0 | 70.93333 | 524
| 2025-06-28 | 間宮 | HL13B8-BT | SiNホト前 | NU599;NU600;NU601 | NU599 | NU600 | NU601 | - |  |  | Si小片 | 27 | 3A | 3 | 44 | 338 | 338 | OK | [6 empty] | 224 | 109.8 | OK |  | 2.389 | [10 empty] | 3.733333 | 0 | 70.93333 | 0 | 74.66667 | 527.7333
| 2025-06-28 | 有木 | HL13B4-BT | SiNホト前 | DB407;DB408;DB409;DB410 | DB407 | DB408 | DB409 | DB410 |  |  | Si小片 | 27 | 3A | 3 | 44 | 338 | 338 | OK | [6 empty] | 224 | 113.1 | OK |  | 2.391 | [10 empty] | 3.733333 | 0 | 74.66667 | 0 | 78.4 | 531.4667
| 2025-06-28 | 有木 | HL13B4-BT | SiNホト前 | DB411;DB412;DB413;DB414 | DB411 | DB412 | DB413 | DB414 |  |  | Si小片 | 27 | 3A | 3 | 44 | 338 | 338 | OK | [6 empty] | 224 | 110.1 | OK |  | 2.373 | [10 empty] | 3.733333 | 0 | 78.4 | 0 | 82.13333 | 535.2
| 2025-06-28 | 有木 | HL13B5-BT | SiNホト前 | D1BK5;D1BK6;D1BK7;D1BK8 | D1BK5 | D1BK6 | D1BK7 | D1BK8 |  |  | Si小片 | 27 | 3A | 3 | 44 | 338 | 338 | OK | [6 empty] | 224 | 116.3 | OK |  | 2.374 | [10 empty] | 3.733333 | 0 | 82.13333 | 0 | 85.86667 | 538.9333
| 2025-06-29 | 間宮 | HL13B8-BT | SiNホト前 | NU603;NU604;NU605;NU606 | NU603 | NU604 | NU605 | NU606 |  |  | Si小片 | 27 | 3A | 3 | 44 | 338 | 338 | OK | [6 empty] | 224 | 110.6 | OK |  | 2.363 | [10 empty] | 3.733333 | 0 | 85.86667 | 0 | 89.6 | 542.6667
| 2025-06-29 | 新垣 | HL13BS-BT | SiNホト前 | KA054 | KA054 | - |  |  | - | - | Si小片×2 | 3 | 3C | 3 | 44 | 338 | 338 | OK | [6 empty] | 224 | 112.9 | OK |  | 2.387 | [10 empty] | 3.733333 | 0 | 85.86667 | 0 | 93.33333 | 546.4
| 2025-06-29 | 新垣 | HL13BS-BT | SiNホト前 | KB038 | KB038 | - |  |  | - | - | Si小片×2 | 3 | 3C | 3 | 44 | 338 | 338 | OK | [6 empty] | 224 | 113.4 | OK |  | 2.387 | [10 empty] | 3.733333 | 0 | 85.86667 | 0 | 97.06667 | 550.1333
| 2025-06-29 | 新垣 | HL13BS-BT | SiNホト前 | KC072 | KC072 | - |  |  | - | - | Si小片×2 | 3 | 3C | 3 | 44 | 338 | 338 | OK | [6 empty] | 224 | 114.6 | OK |  | 2.394 | [10 empty] | 3.733333 | 0 | 85.86667 | 0 | 100.8 | 553.8667
| 2025-06-29 | 新垣 | HL13BS-BT | SiNホト前 | KD050 | KD050 | - |  |  | - | - | Si小片×2 | 3 | 3C | 3 | 44 | 338 | 338 | OK | [6 empty] | 224 | 111.8 | OK |  | 2.382 | [10 empty] | 3.733333 | 0 | 85.86667 | 0 | 104.5333 | 557.6
| 2025-06-30 | 市島 | HL13B8-BT | SiNホト前 | NU607;NU609;NU610 | NU607 | NU609 | NU610 | - |  |  | Si小片 | 27 | 3A | 3 | 44 | 338 | 338 | OK | [6 empty] | 224 | 112.2 | OK |  | 2.385 | [10 empty] | 3.733333 | 0 | 89.6 | 0 | 108.2667 | 561.3333
| 2025-06-30 | 鈴木 | HL13B8-BT | SiNホト前 | NU611;NU612;NU613;NU614 | NU611 | NU612 | NU613 | NU614 |  |  | Si小片 | 27 | 3A | 3 | 44 | 338 | 338 | OK | [6 empty] | 224 | 111 | OK |  | 2.3628 | [10 empty] | 3.733333 | 0 | 93.33333 | 0 | 112 | 565.0667
| 2025-07-01 | 新垣 | HL13B8-BT | SiNホト前 | NT520;NT521;NT522 | NT520 | NT521 | NT522 | - |  |  | Si小片 | 27 | 3A | 3 | 44 | 338 | 338 | OK | [6 empty] | 224 | 113.2 | OK |  | 2.365 | [10 empty] | 3.733333 | 0 | 97.06667 | 0 | 115.7333 | 568.8
| 2025-07-01 | 鈴木 | HL13B5-BT | SiNホト前 | DEAE0;DEAE2;DEAE3 | DEAE0 | DEAE2 | DEAE3 | - |  |  | Si小片 | 27 | 3A | 3 | 44 | 338 | 338 | OK | [6 empty] | 224 | 109.6 | OK |  | 2.3598 | [10 empty] | 3.733333 | 0 | 100.8 | 0 | 119.4667 | 572.5333
| 2025-07-01 | 鈴木 |  |  | SiH4ﾎﾞﾝﾍﾞ切り替え(L⇒R)/空流し | [20 empty] | 0 | [14 empty] | 3.733333 | 0 | 100.8 | 0 | 119.4667 | 572.5333
| 2025-07-01 | 鈴木 |  |  | PH3/N2ﾎﾞﾝﾍﾞ切り替え(L⇒R)/空流し | [20 empty] | 0 | [14 empty] | 3.733333 | 0 | 100.8 | 0 | 119.4667 | 572.5333
| 2025-07-02 | 久保木 | HL13B8-BT | SiNホト前 | NX081;NX082;NX083;NX084 | NX081 | NX082 | NX083 | NX084 |  |  | Si小片 | 27 | 3A | 3 | 44 | 338 | 338 | OK | [6 empty] | 224 | 109.8 | OK |  | 2.3559 | [10 empty] | 3.733333 | 0 | 104.5333 | 0 | 123.2 | 576.2667
| 2025-07-02 | 有木 | HL13B8-BT | SiNホト前 | NT507;NT508;NT509;NT510 | NT507 | NT508 | NT509 | NT510 |  |  | Si小片 | 27 | 3A | 3 | 44 | 338 | 338 | OK | [6 empty] | 224 | 106.8 | OK |  | 2.373 | [10 empty] | 3.733333 | 0 | 108.2667 | 0 | 126.9333 | 580
| 2025-07-02 | 有木 | HL13B8-BT | SiNホト前 | NT511;NT512;NT518;NT519 | NT511 | NT512 | NT518 | NT519 |  |  | Si小片 | 27 | 3A | 3 | 44 | 338 | 338 | OK | [6 empty] | 224 | 95.1 | OK |  | 2.349 | [10 empty] | 3.733333 | 0 | 112 | 0 | 130.6667 | 583.7333
| 2025-07-03 | 間宮 | HL13B8-BT | SiNホト前 | NY105;NY106;NY107 | NY105 | NY106 | NY107 | - |  |  | Si小片 | 27 | 3A | 3 | 44 | 338 | 338 | OK | [6 empty] | 224 | 110.7 | OK |  | 2.371 | [10 empty] | 3.733333 | 0 | 115.7333 | 0 | 134.4 | 587.4667
| 2025-07-03 | 太田 | HL13B8-BT | SiNホト前 | NV428;NV429;NV30;NV31 | NV428 | NV429 | NV430 | NV431 |  |  | Si小片 | 27 | 3A | 3 | 44 | 338 | 338 | OK | [6 empty] | 224 | 110 | OK |  | 2.362 | [10 empty] | 3.733333 | 0 | 119.4667 | 0 | 138.1333 | 591.2
| 2025-07-03 | 太田 | HL13B5-BT | SiNホト前 | DFAC7;DFAC8;DFAC9;DFACA | DFAC7 | DFAC8 | DFAC9 | DFACA |  |  | Si小片 | 27 | 3A | 3 | 44 | 338 | 338 | OK | [6 empty] | 224 | 102.9 | OK |  | 2.338 | [10 empty] | 3.733333 | 0 | 123.2 | 0 | 141.8667 | 594.9333
| 2025-07-03 | 太田 | HL13B5-BT | SiNホト前 | DFACB;DFACC;DFACD;DFACE | DFACB | DFACC | DFACD | DFACE |  |  | Si小片 | 27 | 3A | 3 | 44 | 338 | 338 | OK | [6 empty] | 224 | 110.9 | OK |  | 2.381 | [10 empty] | 3.733333 | 0 | 126.9333 | 0 | 145.6 | 598.6667
| 2025-07-04 | 間宮 | HL13B5-BT | SiNホト前 | DFAAS;DFAB4;DFAB5;DFAB6 | DFAAS | DFAB4 | DFAB5 | DFAB6 |  |  | Si小片 | 27 | 3A | 3 | 44 | 338 | 338 | OK | [6 empty] | 224 | 108.8 | OK |  | 2.387 | [10 empty] | 3.733333 | 0 | 130.6667 | 0 | 149.3333 | 602.4
| 2025-07-04 | 間宮 | HL13B5-BT | SiNホト前 | DHAC6;DHAC7;DHAC8;DHAC9 | DHAC6 | DHAC7 | DHAC8 | DHAC9 |  |  | Si小片 | 27 | 3A | 3 | 44 | 338 | 338 | OK | [6 empty] | 224 | 109.7 | OK |  | 2.371 | [10 empty] | 3.733333 | 0 | 134.4 | 0 | 153.0667 | 606.1333
| 2025-07-04 | 清水 | HL13B5-BT | SiNホト前 | DEACQ;DEACS;DEACT | DEACQ | DEACS | DEACT | - |  |  | Si小片 | 27 | 3A | 3 | 44 | 338 | 338 | OK | [6 empty] | 224 | 110.6 | OK |  | 2.3644 | [10 empty] | 3.733333 | 0 | 138.1333 | 0 | 156.8 | 609.8667
| 2025-07-04 | 清水 | HL13B5-BT | SiNホト前 | DEACU;DEACV;DEACW;DEACX | DEACU | DEACV | DEACW | DEACX |  |  | Si小片 | 27 | 3A | 3 | 44 | 338 | 338 | OK | [6 empty] | 224 | 112 | OK |  | 2.3695 | [10 empty] | 3.733333 | 0 | 141.8667 | 0 | 160.5333 | 613.6
| 2025-07-04 | 清水 | HL13B5-BT | SiNホト前 | DEADJ;DEADK;DEADL;DEADM | DEADJ | DEADK | DEADL | DEADM |  |  | Si小片 | 27 | 3A | 3 | 44 | 338 | 338 | OK | [6 empty] | 224 | 110.9 | OK |  | 2.364.1 | [10 empty] | 3.733333 | 0 | 145.6 | 0 | 164.2667 | 617.3333
| 2025-07-04 | 清水 | HL13B5- BT | SiNホト前 | DEADE;DEADF;DEADG;DEADH | DEADE | DEADF | DEADG | DEADH |  |  | Si小片 | 27 | 3A | 3 | 44 | 338 | 338 | OK | [6 empty] | 224 | 100 | OK |  | 2.3355 | [10 empty] | 3.733333 | 0 | 149.3333 | 0 | 168 | 621.0667
| 2025-07-05 | 間宮 | HL13B5- BT | SiNホト前 | D1BL7;D1BL8;D1BL9;D1BLA | D1BL7 | D1BL8 | D1BL9 | D1BLA |  |  | Si小片 | 27 | 3A | 3 | 44 | 338 | 338 | OK | [6 empty] | 224 | 113.6 | OK |  | 2.38 | [10 empty] | 3.733333 | 0 | 153.0667 | 0 | 171.7333 | 624.8
| 2025-07-05 | 間宮 | HL13B5- BT | SiNホト前 | D1BMF;D1BMG;D1BMH;D1BMJ | D1BMF | D1BMG | D1BMH | D1BMJ |  |  | Si小片 | 27 | 3A | 3 | 44 | 338 | 338 | OK | [6 empty] | 224 | 110.7 | OK |  | 2.37 | [10 empty] | 3.733333 | 0 | 156.8 | 0 | 175.4667 | 628.5333
| 2025-07-05 | 間宮 | HL13B5- BT | SiNホト前 | D1BMK;D1BML;D1BMQ;D1BMR | D1BMK | D1BML | D1BMQ | D1BMR |  |  | Si小片 | 27 | 3A | 3 | 44 | 338 | 338 | OK | [6 empty] | 224 | 112 | OK |  | 2.376 | [10 empty] | 3.733333 | 0 | 160.5333 | 0 | 179.2 | 632.2667
| 2025-07-05 | 清水 | HL13B5-BT | SiNホト前 | D1BLB;D1BLC;D1BLD;D1BLE | D1BLB | D1BLC | D1BLD | D1BLE |  |  | Si小片 | 27 | 3A | 3 | 44 | 338 | 338 | OK | [6 empty] | 224 | 112.6 | OK |  | 2.3651 | [10 empty] | 3.733333 | 0 | 164.2667 | 0 | 182.9333 | 636
| 2025-07-05 | 清水 | HL13B5-BT | SiNホト前 | DEADW;DEADX;DEADY;DEADZ | DEADW | DEADX | DEADY | DEADZ |  |  | Si小片 | 27 | 3A | 3 | 44 | 338 | 338 | OK | [6 empty] | 224 | 111.6 | OK |  | 2.3662 | [10 empty] | 3.733333 | 0 | 168 | 0 | 186.6667 | 639.7333
| 2025-07-05 | 清水 | HL13A6-BT | SiNホト前 | 30nm狙いRATE | [6 empty] | Si小片 | 19 | 3C | 1 | 4 | 338 | 338 | OK | [6 empty] | 64 |  |  | 33.1 | 2.3099 | [10 empty] | 3.733333 | 0 | 168 | 1.066667 | 187.7333 | 640.8
| 2025-07-05 | 清水 | HL13A6-BT | SiNホト前 | CL011 | CL011 | [5 empty] | Si小片 | 19 | 3C | 0 | 58 | 338 | 338 | OK | [6 empty] | 58 | 30.4 |  |  | 2.3599 | [10 empty] | 3.733333 | 0 | 168 | 2.033333 | 188.7 | 641.7667
| 2025-07-05 | 清水 | HL13A6-BT | SiNホト前 | CL012 | CL012 | [5 empty] | Si小片 | 19 | 3C | 0 | 58 | 338 | 338 | OK | [6 empty] | 58 | 30.2 |  |  | 2.2961 | [10 empty] | 3.733333 | 0 | 168 | 3 | 189.6667 | 642.7333
| 2025-07-05 | 清水 | HL13A6-BT | SiNホト前 | CL013 | CL013 | [5 empty] | Si小片 | 19 | 3C | 0 | 58 | 338 | 338 | OK | [6 empty] | 58 | 30.9 |  |  | 2.3393 | [10 empty] | 3.733333 | 0 | 168 | 3.966667 | 190.6333 | 643.7
| 2025-07-05 | 清水 | HL13A6-BT | SiNホト前 | CL014 | CL014 | [5 empty] | Si小片 | 19 | 3C | 0 | 58 | 338 | 338 | OK | [6 empty] | 58 | 30.2 |  |  | 2.3105 | [10 empty] | 3.733333 | 0 | 168 | 4.933333 | 191.6 | 644.6667
| 2025-07-05 | 畠山 |  |  | SiH4ﾎﾞﾝﾍﾞ切り替え(R⇒L)/空流し | [20 empty] | 0 | [14 empty] | 3.733333 | 0 | 168 | 4.933333 | 191.6 | 644.6667
| 2025-07-06 | 間宮 | HL13B4-BT | SiNホト前 | DB415;DB441;DB442;DB443 | DB415 | DB441 | DB442 | DB443 |  |  | Si小片 | 27 | 3A | 3 | 44 | 338 | 338 | OK | [6 empty] | 224 | 111.8 | OK |  | 2.377 | [10 empty] | 3.733333 | 0 | 171.7333 | 4.933333 | 195.3333 | 648.4
| 2025-07-06 | 間宮 | HL13B4-BT | SiNホト前 | DC476;DC477;DC478;DC479 | DC476 | DC477 | DC478 | DC479 |  |  | Si小片 | 27 | 3A | 3 | 44 | 338 | 338 | OK | [6 empty] | 224 | 114.7 | OK |  | 2.372 | [10 empty] | 3.733333 | 0 | 175.4667 | 4.933333 | 199.0667 | 652.1333
| 2025-07-06 | 間宮 | HL13B4-BT | SiNホト前 | DC485;DC486;DC487 | DC485 | DC486 | DC487 | - |  |  | Si小片 | 27 | 3A | 3 | 44 | 338 | 338 | OK | [6 empty] | 224 | 103.6 | OK |  | 2.346 | [10 empty] | 3.733333 | 0 | 179.2 | 4.933333 | 202.8 | 655.8667
| 2025-07-06 | 新垣 | HL13B5-BT | SiNホト前 | D1BJX;D1BJY;D1BJZ;D1BK0 | D1BJX | D1BJY | D1BJZ | D1BK0 |  |  | Si小片 | 27 | 3A | 3 | 44 | 338 | 338 | OK | [6 empty] | 224 | 106.3 | OK |  | 2.345 | [10 empty] | 3.733333 | 0 | 182.9333 | 4.933333 | 206.5333 | 659.6
| 2025-07-06 | 新垣 | HL13B5-BT | SiNホト前 | D1BM5;D1BM6;D1BMC;D1BMD | D1BM5 | D1BM6 | D1BMC | D1BMD |  |  | Si小片 | 27 | 3A | 3 | 44 | 338 | 338 | OK | [6 empty] | 224 | 113.8 | OK |  | 2.381 | [10 empty] | 3.733333 | 0 | 186.6667 | 4.933333 | 210.2667 | 663.3333
| 2025-07-06 | 渡部 | HL13A6-BT | SiNホト前 | 30nm狙いRATE | [6 empty] | Si小片 | 19 | 3C | 1 | 4 | 338 | 338 | OK | [6 empty] | 64 |  |  | 32.2 | 2.288 | [10 empty] | 3.733333 | 0 | 186.6667 | 6 | 211.3333 | 664.4
| 2025-07-06 | 新垣 | HL13A6-BT | SiNホト前 | CL015 | CL015 | [5 empty] | Si小片 | 19 | 3C | 0 | 59 | 338 | 338 | OK | [6 empty] | 59 | 30.9 | OK |  | 2.296 | [10 empty] | 3.733333 | 0 | 186.6667 | 6.983333 | 212.3167 | 665.3833
| 2025-07-06 | 新垣 | HL13A6-BT | SiNホト前 | CL016 | CL016 | [5 empty] | Si小片 | 19 | 3C | 0 | 59 | 338 | 338 | OK | [6 empty] | 59 | 29.9 | OK |  | 2.326 | [10 empty] | 3.733333 | 0 | 186.6667 | 7.966667 | 213.3 | 666.3667
| 2025-07-06 | 新垣 | HL13A6-BT | SiNホト前 | CL017 | CL017 | [5 empty] | Si小片 | 19 | 3C | 0 | 59 | 338 | 338 | OK | [6 empty] | 59 | 30.5 | OK |  | 2.31 | [10 empty] | 3.733333 | 0 | 186.6667 | 8.95 | 214.2833 | 667.35
| 2025-07-06 | 新垣 | HL13A6-BT | SiNホト前 | CL018 | CL018 | [5 empty] | Si小片 | 19 | 3C | 0 | 59 | 338 | 338 | OK | [6 empty] | 59 | 30.3 | OK |  | 2.321 | [10 empty] | 3.733333 | 0 | 186.6667 | 9.933333 | 215.2667 | 668.3333
| 2025-07-06 | 新垣 | HL13B5-BT | SiNホト前 | D1BHR;D1BHS;D1BHT; | D1BHR | D1BHS | D1BHT | - |  |  | Si小片 | 27 | 3A | 3 | 44 | 338 | 338 | OK | [6 empty] | 224 | 111.9 | OK |  | 2.389 | [10 empty] | 3.733333 | 0 | 190.4 | 9.933333 | 219 | 672.0667
| 2025-07-06 | 久保木 |  |  | チャンバークリーニング | [7 empty] | 38 | ｱﾙﾐﾅ | 120 | 0 | 200 | 200 | OK | [21 empty] | 0 | 0 | 0 | 9.933333 | 0 | 672.0667 | クリーニング120分 LOAD：76%→73%、PHASE：15%→15%
| 2025-07-06 | 久保木 |  |  | チャンバークリーニング | [7 empty] | 38 | ｱﾙﾐﾅ | 120 | 0 | 200 | 200 | OK | [21 empty] | 0 | 0 | 0 | 9.933333 | 0 | 672.0667 | クリーニング120分 LOAD：73%→64%、PHASE：15%→15%
| 2025-07-06 | 久保木 |  |  | 空焼き/3A | [7 empty] | 6 | 3A | 30 | 0 | 359 | 359 | OK | [21 empty] | 0 | 0 | 0 | 9.933333 | 0 | 672.0667
| 2025-07-06 | 久保木 |  |  | KARADEPO(ﾄﾚｲ3A×1枚) | [7 empty] | 1 | 3A | 60 | 0 | 359 | 359 | OK | [6 empty] | 3600 | [14 empty] | 0 | 0 | 0 | 9.933333 | 0 | 732.0667
| 2025-07-06 | 久保木 |  |  | 空焼き/2A | [7 empty] | 6 | A | 30 | 0 | 359 | 359 | OK | [21 empty] | 0 | 0 | 0 | 9.933333 | 0 | 732.0667
| 2025-07-06 | 久保木 |  |  | KARADEPO(ﾄﾚｲA×1枚) | [7 empty] | 1 | A | 60 | 0 | 359 | 359 | OK | [6 empty] | 3600 | [14 empty] | 0 | 0 | 0 | 9.933333 | 0 | 792.0667
| 2025-07-07 | 檜山 |  |  | KARADEPO(ﾄﾚｲA×1枚) | [7 empty] | 1 | A | 60 | 0 | 359 | 359 | OK | [6 empty] | 3600 | [14 empty] | 0 | 0 | 0 | 9.933333 | 0 | 852.0667
| 2025-07-07 | 檜山 |  |  | KARADEPO(ﾄﾚｲA×1枚) | [7 empty] | 1 | A | 60 | 0 | 359 | 359 | OK | [6 empty] | 3600 | [14 empty] | 0 | 0 | 0 | 9.933333 | 0 | 912.0667
| 2025-07-07 | 檜山 |  |  | KARADEPO(ﾄﾚｲA×1枚) | [7 empty] | 1 | A | 60 | 0 | 359 | 359 | OK | [6 empty] | 3600 | [14 empty] | 0 | 0 | 0 | 9.933333 | 0 | 972.0667
| 2025-07-07 | 檜山 |  |  | テスト(338.0℃) | - | - | - | - | - | Si | Si小片×2 | 3 | A | 3 | 44 | 338 | 338 | OK | [6 empty] | 224 |  |  | 110.6 | 2.3937 | 111.3 | 96.1 | 15.2 | -2.09845 | -0.81835 | -2.44361 | -1.505759 | 1.2801 | 0.937851 | 29.625 | 3.733333 | 0 | 0 | 9.933333 | 3.733333 | 975.8
| 2025-07-07 | 新垣 | HL13B5-BT | SiNホト前 | D1BJB;D1BJC;D1BJD;D1BJE | D1BJB | D1BJC | D1BJD | D1BJE |  |  | Si小片 | 27 | 3A | 3 | 44 | 338 | 338 | OK | [6 empty] | 224 | 110.8 | OK |  | 2.386 | [10 empty] | 3.733333 | 0 | 3.733333 | 9.933333 | 7.466667 | 979.5333
| 2025-07-07 | 市島 | HL13B5-BT | SiNホト前 | DHABY;DHABZ;DHAC0;DHAC1 | DHABY | DHABZ | DHAC0 | DHAC1 |  |  | Si小片 | 27 | 3A | 3 | 44 | 338 | 338 | OK | [6 empty] | 224 | 105.9 | OK |  | 2.34 | [10 empty] | 3.733333 | 0 | 7.466667 | 9.933333 | 11.2 | 983.2667
| 2025-07-07 | 鈴木 |  |  | 空焼き・空デポ/3C | [7 empty] | 9 | 3C |  |  | 338 | 338 | OK | [6 empty] | 0 | [14 empty] | 3.733333 | 0 | 7.466667 | 9.933333 | 11.2 | 983.2667
| 2025-07-07 | 鈴木 |  |  | 30nm狙いRATE | [6 empty] | Si小片 | 19 | 3C | 1 | 4 | 338 | 338 | OK | [6 empty] | 64 |  |  | 31.9 | 2.317 | [10 empty] | 3.733333 | 0 | 7.466667 | 11 | 12.26667 | 984.3333
| 2025-07-07 | 市島 | HL13A6-BT | SiNホト前 | CL019 | CL019 | [5 empty] | Si小片 | 19 | 3C | 1 | 0 | 338 | 338 | OK | [6 empty] | 60 | 29.5 | OK |  | 2.301 | [10 empty] | 3.733333 | 0 | 7.466667 | 12 | 13.26667 | 985.3333
| 2025-07-07 | 市島 | HL13A6-BT | SiNホト前 | CL021 | CL021 | [5 empty] | Si小片 | 19 | 3C | 1 | 0 | 338 | 338 | OK | [6 empty] | 60 | 29.9 | OK |  | 2.309 | [10 empty] | 3.733333 | 0 | 7.466667 | 13 | 14.26667 | 986.3333
| 2025-07-07 | 市島 | HL13A6-BT | SiNホト前 | CL022 | CL022 | [5 empty] | Si小片 | 19 | 3C | 1 | 0 | 338 | 338 | OK | [6 empty] | 60 | 30.5 | OK |  | 2.295 | [10 empty] | 3.733333 | 0 | 7.466667 | 14 | 15.26667 | 987.3333
| 2025-07-08 | 鈴木 |  |  | 空焼き・空デポ/4A | [7 empty] | 9 | 4A |  |  | 338 | 338 | OK | [6 empty] | 0 | [14 empty] | 3.733333 | 0 | 7.466667 | 14 | 15.26667 | 987.3333
| 2025-07-08 | 市島 | HL13B5-BFL | SiNホト前 | ET002 | ET002 | [5 empty] | Si小片 | 3 | 4A | 3 | 44 | 338 | 338 | OK | [6 empty] | 224 | 112.8 | OK |  | 2.39 | [10 empty] | 3.733333 | 0 | 7.466667 | 14 | 19 | 991.0667
| 2025-07-08 | 市島 | HL13B5-BFL | SiNホト前 | ET003 | ET003 | [5 empty] | Si小片 | 3 | 4A | 3 | 44 | 338 | 338 | OK | [6 empty] | 224 | 112.3 | OK |  | 2.389 | [10 empty] | 3.733333 | 0 | 7.466667 | 14 | 22.73333 | 994.8
| 2025-07-08 | 市島 | HL13B5-BFL | SiNホト前 | ET005 | ET005 | [5 empty] | Si小片 | 3 | 4A | 3 | 44 | 338 | 338 | OK | [6 empty] | 224 | 112.8 | OK |  | 2.392 | [10 empty] | 3.733333 | 0 | 7.466667 | 14 | 26.46667 | 998.5333
| 2025-07-08 | 市島 | HL13B5-BFL | SiNホト前 | ET006 | ET006 | [5 empty] | Si小片 | 3 | 4A | 3 | 44 | 338 | 338 | OK | [6 empty] | 224 | 98.2 | OK |  | 2.357 | [10 empty] | 3.733333 | 0 | 7.466667 | 14 | 30.2 | 1002.267
| 2025-07-08 | 市島 | HL13B5-BFL | SiNホト前 | EU002 | EU002 | [5 empty] | Si小片 | 3 | 4A | 3 | 44 | 338 | 338 | OK | [6 empty] | 224 | 98 | OK |  | 2.359 | [10 empty] | 3.733333 | 0 | 7.466667 | 14 | 33.93333 | 1006
| 2025-07-08 | 市島 | HL13B5-BFL | SiNホト前 | EU003 | EU003 | [5 empty] | Si小片 | 3 | 4A | 3 | 44 | 338 | 338 | OK | [6 empty] | 224 | 113.3 | OK |  | 2.395 | [10 empty] | 3.733333 | 0 | 7.466667 | 14 | 37.66667 | 1009.733
| 2025-07-08 | 市島 | HL13B5-BFL | SiNホト前 | EU004 | EU004 | [5 empty] | Si小片 | 3 | 4A | 3 | 44 | 338 | 338 | OK | [6 empty] | 224 | 112.3 | OK |  | 2.39 | [10 empty] | 3.733333 | 0 | 7.466667 | 14 | 41.4 | 1013.467
| 2025-07-08 | 市島 | HL13B5-BFL | SiNホト前 | EU005 | EU005 | [5 empty] | Si小片 | 3 | 4A | 3 | 44 | 338 | 338 | OK | [6 empty] | 224 | 99.7 | OK |  | 2.362 | [10 empty] | 3.733333 | 0 | 7.466667 | 14 | 45.13333 | 1017.2
| 2025-07-08 | 市島 | HL13B5-BFL | SiNホト前 | EU006 | EU006 | [5 empty] | Si小片 | 3 | 4A | 3 | 44 | 338 | 338 | OK | [6 empty] | 224 | 113.3 | OK |  | 2.392 | [10 empty] | 3.733333 | 0 | 7.466667 | 14 | 48.86667 | 1020.933
| 2025-07-08 | 市島 | HL13B5-BFL | SiNホト前 | EV002 | EV002 | [5 empty] | Si小片 | 3 | 4A | 3 | 44 | 338 | 338 | OK | [6 empty] | 224 | 100.1 | OK |  | 2.358 | [10 empty] | 3.733333 | 0 | 7.466667 | 14 | 52.6 | 1024.667
| 2025-07-08 | 市島 | HL13B5-BFL | SiNホト前 | EW004 | EW004 | [5 empty] | Si小片 | 3 | 4A | 3 | 44 | 338 | 338 | OK | [6 empty] | 224 | 98.8 | OK |  | 2.357 | [10 empty] | 3.733333 | 0 | 7.466667 | 14 | 56.33333 | 1028.4
| 2025-07-08 | 市島 |  |  | 空焼き・空デポ/4A | [7 empty] | 9 | 4A |  |  | 338 | 338 | OK | [6 empty] | 0 | [14 empty] | 3.733333 | 0 | 7.466667 | 14 | 56.33333 | 1028.4
| 2025-07-08 | 市島 | HL13B5- BT | SiNホト前 | DFACF;DFACG;DFACH;DFACJ | DFACF | DFACG | DFACH | DFACJ |  |  | Si小片 | 27 | 3A | 3 | 44 | 338 | 338 | OK | [6 empty] | 224 | 105.1 | OK |  | 2.345 | [10 empty] | 3.733333 | 0 | 11.2 | 14 | 60.06667 | 1032.133
| 2025-07-08 | 鈴木 | HL13B8-BT | SiNホト前 | NS482;NS483;NS484;NS485 | BS482 | NS483 | NS484 | NS485 |  |  | Si小片 | 27 | 3A | 3 | 44 | 338 | 338 | OK | [6 empty] | 224 | 112.7 | OK |  | 2.365 | [10 empty] | 3.733333 | 0 | 14.93333 | 14 | 63.8 | 1035.867
| 2025-07-08 | 新垣 | HL13B5-BT | SiNホト前 | DHAC4;DFACK;DFACM;DFACN | DHAC4 | DFACK | DFACM | DFACN |  |  | Si小片 | 27 | 3A | 3 | 44 | 338 | 338 | OK | [6 empty] | 224 | 105.9 | OK |  | 2.354 | [10 empty] | 3.733333 | 0 | 18.66667 | 14 | 67.53333 | 1039.6
| 2025-07-08 | 新垣 | HL13B5-BT | SiNホト前 | D1BKR;D1BKU;D1BKV | D1BKR | D1BKU | D1BKV | - |  |  | Si小片 | 27 | 3A | 3 | 44 | 338 | 338 | OK | [6 empty] | 224 | 104.2 | OK |  | 2.349 | [10 empty] | 3.733333 | 0 | 22.4 | 14 | 71.26667 | 1043.333
| 2025-07-08 | 新垣 | HL13B5-BT | SiNホト前 | D1BP6;D1BP7;D1BP8;D1BP9 | D1BP6 | D1BP7 | D1BP8 | D1BP9 |  |  | Si小片 | 27 | 3A | 3 | 44 | 338 | 338 | OK | [6 empty] | 224 | 112.5 | OK |  | 2.379 | [10 empty] | 3.733333 | 0 | 26.13333 | 14 | 75 | 1047.067
| 2025-07-08 | 市島 | HL13B5-BT | SiNホト前 | D1BP2;D1BP3;D1BP4;D1BP5 | D1BP2 | D1BP3 | D1BP4 | D1BP5 |  |  | Si小片 | 27 | 3A | 3 | 44 | 338 | 338 | OK | [6 empty] | 224 | 111.6 | OK |  | 2.371 | [10 empty] | 3.733333 | 0 | 29.86667 | 14 | 78.73333 | 1050.8
| 2025-07-08 | 市島 | HL13B5-BT | SiNホト前 | D1BNY;D1BNZ;D1BP0;D1BP1 | D1BNY | D1BNZ | D1BP0 | D1BP1 |  |  | Si小片 | 27 | 3A | 3 | 44 | 338 | 338 | OK | [6 empty] | 224 | 112.2 | OK |  | 2.372 | [10 empty] | 3.733333 | 0 | 33.6 | 14 | 82.46667 | 1054.533
| 2025-07-09 | 市島 | HL13B5-BT | SiNホト前 | DFADJ;DFADK;DFADL | DFADJ | DFADK | DFADL | - |  |  | Si小片 | 27 | 3A | 3 | 44 | 338 | 338 | OK | [6 empty] | 224 | 112.1 | OK |  | 2.389 | [10 empty] | 3.733333 | 0 | 37.33333 | 14 | 86.2 | 1058.267
| 2025-07-09 | 市島 | HL13B8-BT | SiNホト前 | NS486;NS487;NS488;NS489 | NS486 | NS487 | NS488 | NS489 |  |  | Si小片 | 27 | 3A | 3 | 44 | 338 | 338 | OK | [6 empty] | 224 | 105.2 | OK |  | 2.346 | [10 empty] | 3.733333 | 0 | 41.06667 | 14 | 89.93333 | 1062
| 2025-07-09 | 新垣 | HL13B5-BT | SiNホト前 | D1BK1;D1BK2;D1BK3;D1BK4 | D1BK1 | D1BK2 | D1BK3 | D1BK4 |  |  | Si小片 | 27 | 3A | 3 | 44 | 338 | 338 | OK | [6 empty] | 224 | 108.4 | OK |  | 2.35 | [10 empty] | 3.733333 | 0 | 44.8 | 14 | 93.66667 | 1065.733
| 2025-07-09 | 新垣 | HL13B5-BT | SiNホト前 | DFADM;DFADN;DFADP;DFADQ | DFADM | DFADN | DFADP | DFADQ |  |  | Si小片 | 27 | 3A | 3 | 44 | 338 | 338 | OK | [6 empty] | 224 | 112.6 | OK |  | 2.381 | [10 empty] | 3.733333 | 0 | 48.53333 | 14 | 97.4 | 1069.467
| 2025-07-10 | 市島 | HL13B5-BT | SiNホト前 | D1BPE;D1BPF;D1BPG;D1BPH | D1BPE | D1BPF | D1BPG | D1BPH |  |  | Si小片 | 27 | 3A | 3 | 44 | 338 | 338 | OK | [6 empty] | 224 | 112.8 | OK |  | 2.372 | [10 empty] | 3.733333 | 0 | 52.26667 | 14 | 101.1333 | 1073.2
| 2025-07-10 | 市島 | HL13B4-BT | SiNホト前 | DD483;DD484;DD485;DD486 | DD483 | DD484 | DD485 | DD486 |  |  | Si小片 | 27 | 3A | 3 | 44 | 338 | 338 | OK | [6 empty] | 224 | 105.4 | OK |  | 2.349 | [10 empty] | 3.733333 | 0 | 56 | 14 | 104.8667 | 1076.933
| 2025-07-10 | 市島 | HL13BFCP-BT | SiNホト前 | SN314 | SN314 | - |  |  | - | - | Si小片 | 3 | 3C | 3 | 44 | 338 | 338 | OK | [6 empty] | 224 | 112.6 | OK |  | 2.393 | [10 empty] | 3.733333 | 0 | 56 | 17.73333 | 108.6 | 1080.667
| 2025-07-10 | 市島 | HL13BFCP-BT | SiNホト前 | SN315 | SN315 | - |  |  | - | - | Si小片 | 3 | 3C | 3 | 44 | 338 | 338 | OK | [6 empty] | 224 | 112.9 | OK |  | 2.387 | [10 empty] | 3.733333 | 0 | 56 | 21.46667 | 112.3333 | 1084.4
| 2025-07-10 | 市島 | HL13BFCP-BT | SiNホト前 | SN316 | SN316 | - |  |  | - | - | Si小片 | 3 | 3C | 3 | 44 | 338 | 338 | OK | [6 empty] | 224 | 113.9 | OK |  | 2.387 | [10 empty] | 3.733333 | 0 | 56 | 25.2 | 116.0667 | 1088.133
| 2025-07-10 | 市島 | HL13BFCP-BT | SiNホト前 | SN317 | SN317 | - |  |  | - | - | Si小片 | 3 | 3C | 3 | 44 | 338 | 338 | OK | [6 empty] | 224 | 96.5 | OK |  | 2.394 | [10 empty] | 3.733333 | 0 | 56 | 28.93333 | 119.8 | 1091.867
| 2025-07-10 | 市島 | HL13B5-BT | SiNホト前 | D1BQ4;D1BQ5;D1BQ6;D1BQ7 | D1BQ4 | D1BQ5 | D1BQ6 | D1BQ7 |  |  | Si小片 | 27 | 3A | 3 | 44 | 338 | 338 | OK | [6 empty] | 224 | 111.8 | OK |  | 2.373 | [10 empty] | 3.733333 | 0 | 59.73333 | 28.93333 | 123.5333 | 1095.6
| 2025-07-10 | 市島 | HL13B5-BT | SiNホト前 | D1BHV;D1BHW;D1BLF;D1BLG | D1BHV | D1BHW | D1BLF | D1BLG |  |  | Si小片 | 27 | 3A | 3 | 44 | 338 | 338 | OK | [6 empty] | 224 | 106.9 | OK |  | 2.347 | [10 empty] | 3.733333 | 0 | 63.46667 | 28.93333 | 127.2667 | 1099.333
| 2025-07-10 | 間宮 | HL13B5-BT | SiNホト前 | D1BLH;D1BLK;D1BLR;D1BLU | D1BLH | D1BLK | D1BLR | D1BLU |  |  | Si小片 | 27 | 3A | 3 | 44 | 338 | 338 | OK | [6 empty] | 224 | 110.5 | OK |  | 2.378 | [10 empty] | 3.733333 | 0 | 67.2 | 28.93333 | 131 | 1103.067
| 2025-07-10 | 間宮 | HL13B8-BT | SiNホト前 | NS490;NS506;NS507 | NS490 | NS506 | NS507 | - |  |  | Si小片 | 27 | 3A | 3 | 44 | 338 | 338 | OK | [6 empty] | 224 | 100.7 | OK |  | 2.354 | [10 empty] | 3.733333 | 0 | 70.93333 | 28.93333 | 134.7333 | 1106.8
| 2025-07-10 | 畠山 |  |  | SiH4ﾎﾞﾝﾍﾞ切り替え(L⇒R)/空流し | [20 empty] | 0 | [14 empty] | 3.733333 | 0 | 70.93333 | 28.93333 | 134.7333 | 1106.8
| 2025-07-10 | 間宮 |  |  | 空焼き・空デポ/3C | [7 empty] | 9 | 3C |  |  | 338 | 338 | OK | [6 empty] | 0 | [14 empty] | 3.733333 | 0 | 70.93333 | 28.93333 | 134.7333 | 1106.8
| 2025-07-10 | 間宮 |  |  | 30nm狙いRATE | [6 empty] | Si小片 | 19 | 3C | 1 | 4 | 338 | 338 | OK | [6 empty] | 64 |  |  | 32.8 | 2.292 | [10 empty] | 3.733333 | 0 | 70.93333 | 30 | 135.8 | 1107.867
| 2025-07-10 | 間宮 | HL13A6-BT | SiNホト前 | CL023 | CL023 | [5 empty] | Si小片 | 19 | 3C | 1 | 0 | 338 | 338 | OK | [6 empty] | 60 | 31.9 | OK |  | 2.31 | [10 empty] | 3.733333 | 0 | 70.93333 | 31 | 136.8 | 1108.867
| 2025-07-10 | 間宮 | HL13A6-BT | SiNホト前 | CL024 | CL024 | [5 empty] | Si小片 | 19 | 3C | 1 | 0 | 338 | 338 | OK | [6 empty] | 60 | 31.8 | OK |  | 2.289 | [10 empty] | 3.733333 | 0 | 70.93333 | 32 | 137.8 | 1109.867
| 2025-07-10 | 間宮 | HL13A6-BT | SiNホト前 | CL025 | CL025 | [5 empty] | Si小片 | 19 | 3C | 1 | 0 | 338 | 338 | OK | [6 empty] | 60 | 30.5 | OK |  | 2.298 | [10 empty] | 3.733333 | 0 | 70.93333 | 33 | 138.8 | 1110.867
| 2025-07-10 | 間宮 | HL13A6-BT | SiNホト前 | CL026 | CL026 | [5 empty] | Si小片 | 19 | 3C | 1 | 0 | 338 | 338 | OK | [6 empty] | 60 | 31.1 | OK |  | 2.377 | [10 empty] | 3.733333 | 0 | 70.93333 | 34 | 139.8 | 1111.867
| 2025-07-10 | 清水 | HL13B5-BT | SiNホト前 | D1BQ8;D1BQA;D1BQB | D1BQ8 | D1BQA | D1BQB |  |  |  | Si小片 | 27 | 3A | 3 | 44 | 338 | 338 | OK | [6 empty] | 224 | 112 | OK |  | 2.3713 | [10 empty] | 3.733333 | 0 | 74.66667 | 34 | 143.5333 | 1115.6
| 2025-07-10 | 清水 | HL13B5-BT | SiNホト前 | D1BPN;D1BPP;D1BPQ;D1BPR | D1BPN | D1BPP | D1BPQ | D1BPR |  |  | Si小片 | 27 | 3A | 3 | 44 | 338 | 338 | OK | [6 empty] | 224 | 113.2 | OK |  | 2.368 | [10 empty] | 3.733333 | 0 | 78.4 | 34 | 147.2667 | 1119.333
| 2025-07-11 | 清水 | HL13B5-BT | SiNホト前 | D1BLL;D1BLM;D1BLN;D1BLP | D1BLL | D1BLM | D1BLN | D1BLP |  |  | Si小片 | 27 | 3A | 3 | 44 | 338 | 338 | OK | [6 empty] | 224 | 110.6 | OK |  | 2.3745 | [10 empty] | 3.733333 | 0 | 82.13333 | 34 | 151 | 1123.067
| 2025-07-11 | 間宮 | HL13B5-BT | SiNホト前 | D1BPA;D1BPB;D1BPC;D1BPD | D1BPA | D1BPB | D1BPC | D1BPD |  |  | Si小片 | 27 | 3A | 3 | 44 | 338 | 338 | OK | [6 empty] | 224 | 112.3 | OK |  | 2.376 | [10 empty] | 3.733333 | 0 | 85.86667 | 34 | 154.7333 | 1126.8
| 2025-07-11 | 間宮 | HL13B5-BT | SiNホト前 | D1BPJ;D1BPK;D1BPL;D1BPM | D1BPJ | D1BPK | D1BPL | D1BPM |  |  | Si小片 | 27 | 3A | 3 | 44 | 338 | 338 | OK | [6 empty] | 224 | 103.8 | OK |  | 2.347 | [10 empty] | 3.733333 | 0 | 89.6 | 34 | 158.4667 | 1130.533
| 2025-07-11 | 間宮 |  |  | 空焼き・空デポ/3C | [7 empty] | 9 | 3C |  |  | 338 | 338 | OK | [6 empty] | 0 | [14 empty] | 3.733333 | 0 | 89.6 | 34 | 158.4667 | 1130.533
| 2025-07-11 | 間宮 |  |  | 30nm狙いRATE | [6 empty] | Si小片 | 19 | 3C | 1 | 4 | 338 | 338 | OK | [6 empty] | 64 |  |  | 33.1 | 2.307 | [10 empty] | 3.733333 | 0 | 89.6 | 35.06667 | 159.5333 | 1131.6
| 2025-07-11 | 間宮 | HL13A6-BT | SiNホト前 | CL027 | CL027 | [5 empty] | Si小片 | 19 | 3C | 0 | 59 | 338 | 338 | OK | [6 empty] | 59 | 31.1 | OK |  | 2.2811 | [10 empty] | 3.733333 | 0 | 89.6 | 36.05 | 160.5167 | 1132.583
| 2025-07-11 | 間宮 | HL13A6-BT | SiNホト前 | CL028 | CL028 | [5 empty] | Si小片 | 19 | 3C | 0 | 59 | 338 | 338 | OK | [6 empty] | 59 | 31.1 | OK |  | 2.275 | [10 empty] | 3.733333 | 0 | 89.6 | 37.03333 | 161.5 | 1133.567
| 2025-07-11 | 間宮 | HL13A6-BT | SiNホト前 | CL029 | CL029 | [5 empty] | Si小片 | 19 | 3C | 0 | 59 | 338 | 338 | OK | [6 empty] | 59 | 30.6 | OK |  | 2.285 | [10 empty] | 3.733333 | 0 | 89.6 | 38.01667 | 162.4833 | 1134.55
| 2025-07-11 | 間宮 | HL13A6-BT | SiNホト前 | CL030 | CL030 | [5 empty] | Si小片 | 19 | 3C | 0 | 59 | 338 | 338 | OK | [6 empty] | 59 | 31.2 | OK |  | 2.288 | [10 empty] | 3.733333 | 0 | 89.6 | 39 | 163.4667 | 1135.533
| 2025-07-11 | 有木 | HL13BE-BT | SiNホト前 | SJ140 | SJ140 | [5 empty] | Si小片 | 3 | 3C | 3 | 44 | 338 | 338 | OK | [6 empty] | 224 | 112 | OK |  | 2.385 | [10 empty] | 3.733333 | 0 | 89.6 | 42.73333 | 167.2 | 1139.267
| 2025-07-11 | 有木 | HL13BE-BT | SiNホト前 | SK136 | SK136 | [5 empty] | Si小片 | 3 | 3C | 3 | 44 | 338 | 338 | OK | [6 empty] | 224 | 112.2 | OK |  | 2.385 | [10 empty] | 3.733333 | 0 | 89.6 | 46.46667 | 170.9333 | 1143
| 2025-07-11 | 有木 | HL13BE-BT | SiNホト前 | SL140 | SL140 | [5 empty] | Si小片 | 3 | 3C | 3 | 44 | 338 | 338 | OK | [6 empty] | 224 | 112.4 | OK |  | 2.383 | [10 empty] | 3.733333 | 0 | 89.6 | 50.2 | 174.6667 | 1146.733
| 2025-07-11 | 有木 | HL13BE-BT | SiNホト前 | SM127 | SM127 | [5 empty] | Si小片 | 3 | 3C | 3 | 44 | 338 | 338 | OK | [6 empty] | 224 | 112.6 | OK |  | 2.391 | [10 empty] | 3.733333 | 0 | 89.6 | 53.93333 | 178.4 | 1150.467
| 2025-07-12 | 有木 | HL13B8-BT | SiNホト前 | NS508;NS509;NS510;NS511 | NS508 | NS509 | NS510 | NS511 |  |  | Si小片 | 27 | 3A | 3 | 44 | 338 | 338 | OK | [6 empty] | 224 | 112.8 | OK |  | 2.367 | [10 empty] | 3.733333 | 0 | 93.33333 | 53.93333 | 182.1333 | 1154.2
| 2025-07-12 | 有木 | HL13B5-BT | SiNホト前 | D1BPS;D1BPT;D1BPU;D1BPV | D1BPS | D1BPT | D1BPU | D1BPV |  |  | Si小片 | 27 | 3A | 3 | 44 | 338 | 338 | OK | [6 empty] | 224 | 112.1 | OK |  | 2.367 | [10 empty] | 3.733333 | 0 | 97.06667 | 53.93333 | 185.8667 | 1157.933
| 2025-07-12 | 有木 | HL13B5-BT | SiNホト前 | D1BKM;D1BKN;D1BKP;D1BKQ | D1BKM | D1BKN | D1BKP | D1BKQ |  |  | Si小片 | 27 | 3A | 3 | 44 | 338 | 338 | OK | [6 empty] | 224 | 110 | OK |  | 2.366 | [10 empty] | 3.733333 | 0 | 100.8 | 53.93333 | 189.6 | 1161.667
| 2025-07-12 | 高橋翔 | HL13B8-BT | SiNホト前 | NT524;NT525;NT526;NT527 | NT524 | NT525 | NT526 | NT527 |  |  | Si小片 | 27 | 3A | 3 | 44 | 338 | 338 | OK | [6 empty] | 224 | 111.8 | OK |  | 2.372 | [10 empty] | 3.733333 | 0 | 104.5333 | 53.93333 | 193.3333 | 1165.4
| 2025-07-12 | 間宮 | HL13B8-BT | SiNホト前 | NS512;NS513;NS514;NS515 | NS512 | NS513 | NS514 | NS515 |  |  | Si小片 | 27 | 3A | 3 | 44 | 338 | 338 | OK | [6 empty] | 224 | 111 | OK |  | 2.368 | [10 empty] | 3.733333 | 0 | 108.2667 | 53.93333 | 197.0667 | 1169.133
| 2025-07-12 | 藤本 |  |  | 空焼き・空デポ/3C | [7 empty] | 9 | 3C |  |  | 338 | 338 | OK | [6 empty] | 0 | [14 empty] | 3.733333 | 0 | 108.2667 | 53.93333 | 197.0667 | 1169.133
| 2025-07-12 | 間宮 |  |  | 30nm狙いRATE | [6 empty] | Si小片 | 19 | 3C | 1 | 4 | 338 | 338 | OK | [6 empty] | 64 |  |  | 33.9 | 2.3063 | [10 empty] | 3.733333 | 0 | 108.2667 | 55 | 198.1333 | 1170.2
| 2025-07-12 | 間宮 | HL13A6-BT | SiNホト前 | CL031 | CL031 | [5 empty] | Si小片 | 19 | 3C | 0 | 58 | 338 | 338 | OK | [6 empty] | 58 | 31.1 | OK |  | 2.2891 | [10 empty] | 3.733333 | 0 | 108.2667 | 55.96667 | 199.1 | 1171.167
| 2025-07-12 | 間宮 | HL13A6-BT | SiNホト前 | CL032 | CL032 | [5 empty] | Si小片 | 19 | 3C | 0 | 58 | 338 | 338 | OK | [6 empty] | 58 | 31.1 | OK |  | 2.3086 | [10 empty] | 3.733333 | 0 | 108.2667 | 56.93333 | 200.0667 | 1172.133
| 2025-07-12 | 間宮 | HL13A6-BT | SiNホト前 | CL033 | CL033 | [5 empty] | Si小片 | 19 | 3C | 0 | 58 | 338 | 338 | OK | [6 empty] | 58 | 31.3 | OK |  | 2.2875 | [10 empty] | 3.733333 | 0 | 108.2667 | 57.9 | 201.0333 | 1173.1
| 2025-07-12 | 間宮 | HL13A6-BT | SiNホト前 | CL034 | CL034 | [5 empty] | Si小片 | 19 | 3C | 0 | 58 | 338 | 338 | OK | [6 empty] | 58 | 30.5 | OK |  | 2.277 | [10 empty] | 3.733333 | 0 | 108.2667 | 58.86667 | 202 | 1174.067
| 2025-07-12 | 間宮 | HL13B4-BT | SiNホト前 | DD521;DD522;DD523;DD524 | DD521 | DD522 | DD523 | DD524 |  |  | Si小片 | 27 | 3A | 3 | 44 | 338 | 338 | OK | [6 empty] | 224 | 101.1 | OK |  | 2.3428 | [10 empty] | 3.733333 | 0 | 112 | 58.86667 | 205.7333 | 1177.8
| 2025-07-12 | 有木 | HL13B5-BT | SiNホト前 | DHACN;DHACP;DHAD3;DHADZ | DHACN | DHACP | DHAD3 | DHADZ |  |  | Si小片 | 27 | 3A | 3 | 44 | 338 | 338 | OK | [6 empty] | 224 | 112.9 | OK |  | 2.372 | [10 empty] | 3.733333 | 0 | 115.7333 | 58.86667 | 209.4667 | 1181.533
| 2025-07-12 | 有木 | HL13B5-BT | SiNホト前 | DFACP;DEACZ;DEAD0;DEAD1 | DFACP | DEACZ | DEAD0 | DEAD1 |  |  | Si小片 | 27 | 3A | 3 | 44 | 338 | 338 | OK | [6 empty] | 224 | 113.7 | OK |  | 2.3717 | [10 empty] | 3.733333 | 0 | 119.4667 | 58.86667 | 213.2 | 1185.267
| 2025-07-13 | 清水 | HL13B5-BT | SiNホト前 | DEAD2;DEAD4 | DEAD2 |  | DEAD4 |  |  |  | Si小片 | 27 | 3A | 3 | 44 | 338 | 338 | OK | [6 empty] | 224 | 111.3 | OK |  | 2.3708 | [10 empty] | 3.733333 | 0 | 123.2 | 58.86667 | 216.9333 | 1189
| 2025-07-13 | 市島 | HL13B4-BT | SiNホト前 | DC480;DC481;DC482;DC483 | DC480 | DC481 | DC482 | DC483 |  |  | Si小片 | 27 | 3A | 3 | 44 | 338 | 338 | OK | [6 empty] | 224 | 102.3 | OK |  | 2.342 | [10 empty] | 3.733333 | 0 | 126.9333 | 58.86667 | 220.6667 | 1192.733
| 2025-07-13 | 鈴木 | HL13B5-BT | SiNホト前 | DFABP;DFABQ;DFABR;DEABU | DFABP | DFABQ | DFABR | DFABU |  |  | Si小片 | 27 | 3A | 3 | 44 | 338 | 338 | OK | [6 empty] | 224 | 110.9 | OK |  | 2.3689 | [10 empty] | 3.733333 | 0 | 130.6667 | 58.86667 | 224.4 | 1196.467
| 2025-07-13 | 新垣 | HL13B5-BT | SiNホト前 | DHAD5;DHAD7 | - | DHAD5 | - | DHAD7 |  |  | Si小片 | 27 | 3A | 3 | 44 | 338 | 338 | OK | [6 empty] | 224 | 113 | OK |  | 2.373 | [10 empty] | 3.733333 | 0 | 134.4 | 58.86667 | 228.1333 | 1200.2
| 2025-07-13 | 新垣 | HL13B5-BT | SiNホト前 | DFABV;DFABW;DFABX;DFABY | DFABV | DFABW | DFABX | DFABY |  |  | Si小片 | 27 | 3A | 3 | 44 | 338 | 338 | OK | [6 empty] | 224 | 105.5 | OK |  | 2.349 | [10 empty] | 3.733333 | 0 | 138.1333 | 58.86667 | 231.8667 | 1203.933
| 2025-07-14 | 檜山 |  |  | チャンバークリーニング | [7 empty] | 38 | ｱﾙﾐﾅ | 126 | 0 | 200 | 200 | OK | [21 empty] | 0 | 0 | 0 | 58.86667 | 0 | 1203.933 | クリーニング120分 LOAD：76%→73%、PHASE：15%→15%
| 2025-07-14 | 檜山 |  |  | チャンバークリーニング | [7 empty] | 38 | ｱﾙﾐﾅ | 126 | 0 | 200 | 200 | OK | [21 empty] | 0 | 0 | 0 | 58.86667 | 0 | 1203.933 | クリーニング120分 LOAD：73%→64%、PHASE：15%→15%
| 2025-07-14 | 檜山 |  |  | 空焼き/3A | [7 empty] | 6 | 3A | 30 | 0 | 359 | 359 | OK | [21 empty] | 0 | 0 | 0 | 58.86667 | 0 | 1203.933
| 2025-07-14 | 檜山 |  |  | KARADEPO(ﾄﾚｲ3A×1枚) | [7 empty] | 1 | 3A | 60 | 0 | 359 | 359 | OK | [6 empty] | 3600 | [14 empty] | 0 | 0 | 0 | 58.86667 | 0 | 1263.933
| 2025-07-14 | 久保木 |  |  | 空焼き/2A | [7 empty] | 6 | A | 30 | 0 | 359 | 359 | OK | [21 empty] | 0 | 0 | 0 | 58.86667 | 0 | 1263.933
| 2025-07-14 | 久保木 |  |  | KARADEPO(ﾄﾚｲA×1枚) | [7 empty] | 1 | A | 60 | 0 | 359 | 359 | OK | [6 empty] | 3600 | [14 empty] | 0 | 0 | 0 | 58.86667 | 0 | 1323.933
| 2025-07-14 | 久保木 |  |  | KARADEPO(ﾄﾚｲA×1枚) | [7 empty] | 1 | A | 60 | 0 | 359 | 359 | OK | [6 empty] | 3600 | [14 empty] | 0 | 0 | 0 | 58.86667 | 0 | 1383.933
| 2025-07-14 | 久保木 |  |  | KARADEPO(ﾄﾚｲA×1枚) | [7 empty] | 1 | A | 60 | 0 | 359 | 359 | OK | [6 empty] | 3600 | [14 empty] | 0 | 0 | 0 | 58.86667 | 0 | 1443.933
| 2025-07-14 | 久保木 |  |  | KARADEPO(ﾄﾚｲA×1枚) | [7 empty] | 1 | A | 60 | 0 | 359 | 359 | OK | [6 empty] | 3600 | [14 empty] | 0 | 0 | 0 | 58.86667 | 0 | 1503.933
| 2025-07-14 | 久保木 |  |  | テスト(338.0℃) | - | - | - | - | - | Si | Si小片×2 | 3 | A | 3 | 44 | 338 | 338 | OK | [6 empty] | 224 |  |  | 110.6 | 2.3833 | 112.3 | 100.7 | 11.6 | -1818.823 | -573.724 | -2867.098 | 1813.899 | 1245.099 | 4680.997 | 29.625 | 3.733333 | 0 | 0 | 58.86667 | 3.733333 | 1507.667
| 2025-07-14 | 新垣 | HL13B5-BT | SiNホト前 | D1BQU;D1BQV;D1BQW;D1BQX | D1BQU | D1BQV | D1BQW | D1BQX |  |  | Si小片 | 27 | 3A | 3 | 44 | 338 | 338 | OK | [6 empty] | 224 | 112.3 | OK |  | 2.378 | [10 empty] | 3.733333 | 0 | 3.733333 | 58.86667 | 7.466667 | 1511.4
| 2025-07-14 | 新垣 | HL13B8-BT | SiNホト前 | NS516;NS517;NS518;NS519 | NS516 | NS517 | NS518 | NS519 |  |  | Si小片 | 27 | 3A | 3 | 44 | 338 | 338 | OK | [6 empty] | 224 | 112.2 | OK |  | 2.379 | [10 empty] | 3.733333 | 0 | 7.466667 | 58.86667 | 11.2 | 1515.133
| 2025-07-14 | 新垣 | HL13B8-BT | SiNホト前 | NV390;NV456;NV457;NV458 | NV390 | NV456 | NV457 | NV458 |  |  | Si小片 | 27 | 3A | 3 | 44 | 338 | 338 | OK | [6 empty] | 224 | 112.8 | OK |  | 2.382 | [10 empty] | 3.733333 | 0 | 11.2 | 58.86667 | 14.93333 | 1518.867
| 2025-07-15 | 新垣 | HL13BE-BT | SiNホト前 | SJ141 | SJ141 | - |  |  | - | - | Si小片×2 | 3 | 3C | 3 | 44 | 338 | 338 | OK | [6 empty] | 224 | 112.8 | OK |  | 2.399 | [10 empty] | 3.733333 | 0 | 11.2 | 62.6 | 18.66667 | 1522.6
| 2025-07-15 | 新垣 | HL13BE-BT | SiNホト前 | SK137 | SK137 | - |  |  | - | - | Si小片×2 | 3 | 3C | 3 | 44 | 338 | 338 | OK | [6 empty] | 224 | 113.3 | OK |  | 2.387 | [10 empty] | 3.733333 | 0 | 11.2 | 66.33333 | 22.4 | 1526.333
| 2025-07-15 | 新垣 | HL13BE-BT | SiNホト前 | SL141 | SL141 | - |  |  | - | - | Si小片×2 | 3 | 3C | 3 | 44 | 338 | 338 | OK | [6 empty] | 224 | 114.6 | OK |  | 2.39 | [10 empty] | 3.733333 | 0 | 11.2 | 70.06667 | 26.13333 | 1530.067
| 2025-07-15 | 檜山 |  |  | SiH4ﾎﾞﾝﾍﾞ切り替え(R⇒L)/空流し | [20 empty] | 0 | [14 empty] | 3.733333 | 0 | 11.2 | 70.06667 | 26.13333 | 1530.067
| 2025-07-15 | 新垣 | HL13BE-BT | SiNホト前 | SM128 | SM128 | - |  |  | - | - | Si小片×2 | 3 | 3C | 3 | 44 | 338 | 338 | OK | [6 empty] | 224 | 110.5 | OK |  | 2.3607 | [10 empty] | 3.733333 | 0 | 11.2 | 73.8 | 29.86667 | 1533.8
| 2025-07-15 | 鈴木 |  |  | 空焼き・空デポ/3A | [7 empty] | 9 | 3A |  |  | 338 | 338 | OK | [6 empty] | 0 | [14 empty] | 3.733333 | 0 | 11.2 | 73.8 | 29.86667 | 1533.8
| 2025-07-15 | 鈴木 | HL13B4-BT | SiNホト前 | DD479;DD481;DD482 | DD479 | DD481 | DD482 |  |  |  | Si小片 | 27 | 3A | 3 | 44 | 338 | 338 | OK | [6 empty] | 224 | 112.2 | OK |  | 2.375 | [10 empty] | 3.733333 | 0 | 14.93333 | 73.8 | 33.6 | 1537.533
| 2025-07-15 | 鈴木 | HL13B8-BT | SiNホト前 | NV459;NV460;NV461;NV462 | NV459 | NV460 | NV461 | NV462 |  |  | Si小片 | 27 | 3A | 3 | 44 | 338 | 338 | OK | [6 empty] | 224 | 111.2 | OK |  | 2.3773 | [10 empty] | 3.733333 | 0 | 18.66667 | 73.8 | 37.33333 | 1541.267
| 2025-07-15 | 鈴木 | HL13B5-BT | SiNホト前 | D1BQ0;D1BQ1;D1BQ2;D1BQ3 | D1BQ0 | D1BQ1 | D1BQ2 | D1BQ3 |  |  | Si小片 | 27 | 3A | 3 | 44 | 338 | 338 | OK | [6 empty] | 224 | 111.6 | OK |  | 2.3702 | [10 empty] | 3.733333 | 0 | 22.4 | 73.8 | 41.06667 | 1545
| 2025-07-15 | 鈴木 |  |  | 空焼き・空デポ/3A | [7 empty] | 9 | 3A |  |  | 338 | 338 | OK | [6 empty] | 0 | [14 empty] | 3.733333 | 0 | 22.4 | 73.8 | 41.06667 | 1545
| 2025-07-15 | 鈴木 |  |  | 30nm狙いRATE | [6 empty] | Si小片 | 19 | 3C | 1 | 4 | 338 | 338 | OK | [6 empty] | 64 |  |  | 32.6 | 2.2751 | [10 empty] | 3.733333 | 0 | 22.4 | 74.86667 | 42.13333 | 1546.067
| 2025-07-15 | 鈴木 | HL13A6-BT | SiNホト前 | CL035 | CL035 | - |  |  |  |  | Si小片 | 19 | 3C | 0 | 58 | 338 | 338 | OK | [6 empty] | 58 | 29.6 | OK |  | 2.3097 | [10 empty] | 3.733333 | 0 | 22.4 | 75.83333 | 43.1 | 1547.033
| 2025-07-15 | 鈴木 | HL13A6-BT | SiNホト前 | CL036 | CL036 | - |  |  |  |  | Si小片 | 19 | 3C | 0 | 58 | 338 | 338 | OK | [6 empty] | 58 | 29.8 | OK |  | 2.3146 | [10 empty] | 3.733333 | 0 | 22.4 | 76.8 | 44.06667 | 1548
| 2025-07-15 | 鈴木 | HL13A6-BT | SiNホト前 | CL037 | CL037 | - |  |  |  |  | Si小片 | 19 | 3C | 0 | 58 | 338 | 338 | OK | [6 empty] | 58 | 28.9 | OK |  | 2.3245 | [10 empty] | 3.733333 | 0 | 22.4 | 77.76667 | 45.03333 | 1548.967
| 2025-07-15 | 鈴木 | HL13A6-BT | SiNホト前 | CL038 | CL038 | - |  |  |  |  | Si小片 | 19 | 3C | 0 | 58 | 338 | 338 | OK | [6 empty] | 58 | 29.2 | OK |  | 2.3316 | [10 empty] | 3.733333 | 0 | 22.4 | 78.73333 | 46 | 1549.933
| 2025-07-15 | 新垣 | HL13A6-BT | SiNホト前 | CL039 | CL039 | - |  |  |  |  | Si小片 | 19 | 3C | 0 | 58 | 338 | 338 | OK | [6 empty] | 58 | 29.6 | OK |  | 2.307 | [10 empty] | 3.733333 | 0 | 22.4 | 79.7 | 46.96667 | 1550.9
| 2025-07-15 | 新垣 | HL13A6-BT | SiNホト前 | CL040 | CL040 | - |  |  |  |  | Si小片 | 19 | 3C | 0 | 58 | 338 | 338 | OK | [6 empty] | 58 | 29.6 | OK |  | 2.332 | [10 empty] | 3.733333 | 0 | 22.4 | 80.66667 | 47.93333 | 1551.867
| 2025-07-15 | 新垣 | HL13A6-BT | SiNホト前 | CL041 | CL041 | - |  |  |  |  | Si小片 | 19 | 3C | 0 | 58 | 338 | 338 | OK | [6 empty] | 58 | 29 | OK |  | 2.34 | [10 empty] | 3.733333 | 0 | 22.4 | 81.63333 | 48.9 | 1552.833
| 2025-07-15 | 新垣 | HL13A6-BT | SiNホト前 | CL042 | CL042 | - |  |  |  |  | Si小片 | 19 | 3C | 0 | 58 | 338 | 338 | OK | [6 empty] | 58 | 29.1 | OK |  | 2.324 | [10 empty] | 3.733333 | 0 | 22.4 | 82.6 | 49.86667 | 1553.8
| 2025-07-16 | 新垣 | HL13B5-BT | SiNホト前 | D1BQL;D1BQN;D1BQP | D1BQL | D1BQN | D1BQP | - |  |  | Si小片 | 27 | 3A | 3 | 44 | 338 | 338 | OK | [6 empty] | 224 | 111.1 | OK |  | 2.388 | [10 empty] | 3.733333 | 0 | 26.13333 | 82.6 | 53.6 | 1557.533
| 2025-07-16 | 新垣 | HL13B5-BT | SiNホト前 | D1BQY;D1BQZ;D1BR0;D1BR1 | D1BQY | D1BQZ | D1BR0 | D1BR1 |  |  | Si小片 | 27 | 3A | 3 | 44 | 338 | 338 | OK | [6 empty] | 224 | 111.5 | OK |  | 2.379 | [10 empty] | 3.733333 | 0 | 29.86667 | 82.6 | 57.33333 | 1561.267
| 2025-07-16 | 新垣 | HL13B5-BT | SiNホト前 | D1BQC;D1BQD;D1BQE;D1BQF | D1BQC | D1BQD | D1BQE | D1BQF |  |  | Si小片 | 27 | 3A | 3 | 44 | 338 | 338 | OK | [6 empty] | 224 | 113.4 | OK |  | 2.376 | [10 empty] | 3.733333 | 0 | 33.6 | 82.6 | 61.06667 | 1565
| 2025-07-16 | 間宮 | HL13B8-BT | SiNホト前 | NU615;NU616;NU617 | NU615 | NU616 | NU617 | - |  |  | Si小片 | 27 | 3A | 3 | 44 | 338 | 338 | OK | [6 empty] | 224 | 110.5 | OK |  | 2.372 | [10 empty] | 3.733333 | 0 | 37.33333 | 82.6 | 64.8 | 1568.733
| 2025-07-16 | 間宮 | HL13B5-BT | SiNホト前 | DHAD8;DHAD9;DHADA;DHADB | DHAD8 | DHAD9 | DHADA | DHADB |  |  | Si小片 | 27 | 3A | 3 | 44 | 338 | 338 | OK | [6 empty] | 224 | 100.1 | OK |  | 2.372 | [10 empty] | 3.733333 | 0 | 41.06667 | 82.6 | 68.53333 | 1572.467
| 2025-07-16 | 間宮 | HL13B5-BT | SiNホト前 | D1BQH;D1BQJ;D1BQK | D1BQH | D1BQJ | D1BQK | - |  |  | Si小片 | 27 | 3A | 3 | 44 | 338 | 338 | OK | [6 empty] | 224 | 100.4 | OK |  | 2.344 | [10 empty] | 3.733333 | 0 | 44.8 | 82.6 | 72.26667 | 1576.2
| 2025-07-16 | 間宮 |  |  | 空焼き・空デポ/3A | [7 empty] | 9 | 3A |  |  | 338 | 338 | OK | [6 empty] | 0 | [14 empty] | 3.733333 | 0 | 44.8 | 82.6 | 72.26667 | 1576.2
| 2025-07-16 | 間宮 |  |  | 30nm狙いRATE | [6 empty] | Si小片 | 19 | 3C | 1 | 4 | 338 | 338 | OK | [6 empty] | 64 |  |  | 31.5 | 2.3034 | [10 empty] | 3.733333 | 0 | 44.8 | 83.66667 | 73.33333 | 1577.267
| 2025-07-16 | 間宮 | HL13A6-BT | SiNホト前 | CL043 | CL043 | - |  |  |  |  | Si小片 | 19 | 3C | 1 | 1 | 338 | 338 | OK | [6 empty] | 61 | 29.9 | OK |  | 2.3209 | [10 empty] | 3.733333 | 0 | 44.8 | 84.68333 | 74.35 | 1578.283
| 2025-07-16 | 間宮 | HL13A6-BT | SiNホト前 | CL044 | CL044 | - |  |  |  |  | Si小片 | 19 | 3C | 1 | 1 | 338 | 338 | OK | [6 empty] | 61 | 29.9 | OK |  | 2.2986 | [10 empty] | 3.733333 | 0 | 44.8 | 85.7 | 75.36667 | 1579.3
| 2025-07-16 | 間宮 | HL13A6-BT | SiNホト前 | CL045 | CL045 | - |  |  |  |  | Si小片 | 19 | 3C | 1 | 1 | 338 | 338 | OK | [6 empty] | 61 | 30.8 | OK |  | 2.2986 | [10 empty] | 3.733333 | 0 | 44.8 | 86.71667 | 76.38333 | 1580.317
| 2025-07-16 | 間宮 | HL13A6-BT | SiNホト前 | CL046 | CL046 | - |  |  |  |  | Si小片 | 19 | 3C | 1 | 1 | 338 | 338 | OK | [6 empty] | 61 | 30.8 | OK |  | 2.2923 | [10 empty] | 3.733333 | 0 | 44.8 | 87.73333 | 77.4 | 1581.333
| 2025-07-16 | 有木 | HL13A6-BT | SiNホト前 | CL047 | CL047 | - |  |  |  |  | Si小片 | 19 | 3C | 1 | 1 | 338 | 338 | OK | [6 empty] | 61 | 30.9 | OK |  | 2.312 | [10 empty] | 3.733333 | 0 | 44.8 | 88.75 | 78.41667 | 1582.35
| 2025-07-16 | 有木 | HL13A6-BT | SiNホト前 | CL048 | CL048 | - |  |  |  |  | Si小片 | 19 | 3C | 1 | 1 | 338 | 338 | OK | [6 empty] | 61 | 32.7 | OK |  | 2.281 | [10 empty] | 3.733333 | 0 | 44.8 | 89.76667 | 79.43333 | 1583.367
| 2025-07-16 | 有木 | HL13A6-BT | SiNホト前 | CL050 | CL050 | - |  |  |  |  | Si小片 | 19 | 3C | 1 | 1 | 338 | 338 | OK | [6 empty] | 61 | 30.9 | OK |  | 2.325 | [10 empty] | 3.733333 | 0 | 44.8 | 90.78333 | 80.45 | 1584.383
| 2025-07-17 | 有木 | HL13B5-BT | SiNホト前 | D1BQM;D1BRB;D1BRC;D1BRD | D1QMB | D1BRB | D1BRC | D1BRD |  |  | Si小片 | 27 | 3A | 3 | 44 | 338 | 338 | OK | [6 empty] | 224 | 102.9 | OK |  | 2.341 | [10 empty] | 3.733333 | 0 | 48.53333 | 90.78333 | 84.18333 | 1588.117
| 2025-07-17 | 有木 | HL13B8-BT | SiNホト前 | NU623;NU624;NU625;NU626 | NU623 | NU624 | NU625 | NU626 |  |  | Si小片 | 27 | 3A | 3 | 44 | 338 | 338 | OK | [6 empty] | 224 | 112.7 | OK |  | 2.371 | [10 empty] | 3.733333 | 0 | 52.26667 | 90.78333 | 87.91667 | 1591.85
| 2025-07-17 | 清水 | HL13B5-B8 | SiNホト前 | NU619;NU620;NU621;NU622 | NU619 | NU820 | NU621 | NU622 |  |  | Si小片 | 27 | 3A | 3 | 44 | 338 | 338 | OK | [6 empty] | 224 | 110.5 | OK |  | 2.3768 | [10 empty] | 3.733333 | 0 | 56 | 90.78333 | 91.65 | 1595.583
| 2025-07-17 | 清水 |  |  | チャンバークリーニング | [7 empty] | 38 | ｱﾙﾐﾅ | 56 | 0 | 200 | 200 | OK | [21 empty] | 0 | 0 | 0 | 0 | 0 | 1595.583 | クリーニング56分 LOAD：77%→73%、PHASE：15%→15%
| 2025-07-17 | 清水 |  |  | チャンバークリーニング | [7 empty] | 38 | ｱﾙﾐﾅ | 56 | 0 | 200 | 200 | OK | [21 empty] | 0 | 0 | 0 | 0 | 0 | 1595.583 | クリーニング56分 LOAD：73%→64%、PHASE：15%→15%
| 2025-07-26 | 久保木 |  |  | 空焼き/3A | [7 empty] | 6 | 3A | 30 | 0 | 359 | 359 | OK | [21 empty] | 0 | 0 | 0 | 0 | 0 | 1595.583
| 2025-07-26 | 久保木 |  |  | KARADEPO(ﾄﾚｲ3A×1枚) | [7 empty] | 1 | 3A | 60 | 0 | 359 | 359 | OK | [6 empty] | 3600 | [14 empty] | 0 | 0 | 0 | 0 | 0 | 1655.583
| 2025-07-26 | 久保木 |  |  | 空焼き/3C | [7 empty] | 6 | 3C | 30 | 0 | 359 | 359 | OK | [21 empty] | 0 | 0 | 0 | 0 | 0 | 1655.583
| 2025-07-26 | 久保木 |  |  | KARADEPO(ﾄﾚｲ3C×1枚) | [7 empty] | 1 | 3C | 60 | 0 | 359 | 359 | OK | [6 empty] | 3600 | [14 empty] | 0 | 0 | 0 | 0 | 0 | 1715.583
| 2025-07-26 | 久保木 |  |  | 空焼き/4A | [7 empty] | 6 | 4A | 30 | 0 | 359 | 359 | OK | [21 empty] | 0 | 0 | 0 | 0 | 0 | 1715.583
| 2025-07-26 | 久保木 |  |  | KARADEPO(ﾄﾚｲ4A×1枚) | [7 empty] | 1 | 4A | 60 | 0 | 359 | 359 | OK | [6 empty] | 3600 | [14 empty] | 0 | 0 | 0 | 0 | 0 | 1775.583
| 2025-07-26 | 檜山 |  |  | 空焼き/2A | [7 empty] | 6 | A | 30 | 0 | 359 | 359 | OK | [21 empty] | 0 | 0 | 0 | 0 | 0 | 1775.583
| 2025-07-26 | 檜山 |  |  | KARADEPO(ﾄﾚｲA×1枚) | [7 empty] | 1 | A | 60 | 0 | 359 | 359 | OK | [6 empty] | 3600 | [14 empty] | 0 | 0 | 0 | 0 | 0 | 1835.583
| 2025-07-26 | 檜山 |  |  | KARADEPO(ﾄﾚｲA×1枚) | [7 empty] | 1 | A | 60 | 0 | 359 | 359 | OK | [6 empty] | 3600 | [14 empty] | 0 | 0 | 0 | 0 | 0 | 1895.583
| 2025-07-27 | 檜山 |  |  | テスト(338.0℃) | - | - | - | - | - | Si | Si小片×2 | 3 | A | 3 | 44 | 338 | 338 | OK | [6 empty] | 224 |  |  | 111.1 | 2.3815 | 111 | 97.9 | 13.1 | -0.983083 | -0.18361 | -1.499786 | -0.664301 | 0.799473 | 0.835485 | 29.75893 | 3.733333 | 0 | 0 | 0 | 3.733333 | 1899.317
| 2025-07-27 | 市島 | HL13B5-BT | SiNホト前 | DHADL;DHADM;DHADN;DHADP | DHADL | DHADM | DHADN | DHADP |  |  | Si小片 | 27 | 3A | 3 | 44 | 338 | 338 | OK | [6 empty] | 224 | 111.9 | OK | 2.378 | [11 empty] | 3.733333 | 0 | 3.733333 | 0 | 7.466667 | 1903.05
| 2025-07-27 | 市島 | HL13BE-BT | SINホト前 | SJ142 | SJ142 | - |  |  | - | - | Si小片×2 | 3 | 3C | 3 | 44 | 338 | 338 | OK | [6 empty] | 224 | 112.9 | OK | 2.397 | [11 empty] | 3.733333 | 0 | 3.733333 | 3.733333 | 11.2 | 1906.783
| 2025-07-27 | 市島 | HL13BE-BT | SINホト前 | SK138 | SK138 | - |  |  | - | - | Si小片×2 | 3 | 3C | 3 | 44 | 338 | 338 | OK | [6 empty] | 224 | 99.5 | OK | 2.358 | [11 empty] | 3.733333 | 0 | 3.733333 | 7.466667 | 14.93333 | 1910.517
| 2025-07-27 | 市島 | HL13BE-BT | SINホト前 | SL142 | SL142 | - |  |  | - | - | Si小片×2 | 3 | 3C | 3 | 44 | 338 | 338 | OK | [6 empty] | 224 | 113.1 | OK | 2.418 | [11 empty] | 3.733333 | 0 | 3.733333 | 11.2 | 18.66667 | 1914.25
| 2025-07-27 | 市島 | HL13BE-BT | SINホト前 | SM129 | SM129 | - |  |  | - | - | Si小片×2 | 3 | 3C | 3 | 44 | 338 | 338 | OK | [6 empty] | 224 | 113.9 | OK | 2.398 | [11 empty] | 3.733333 | 0 | 3.733333 | 14.93333 | 22.4 | 1917.983
| 2025-07-27 | 新垣 | HL13B5-BT | SiNホト前 | D1BQQ;D1BQR;D1BQS;D1BQT | D1BQQ | D1BQR | D1BQS | D1BQT |  |  | Si小片 | 27 | 3A | 3 | 44 | 338 | 338 | OK | [6 empty] | 224 | 106.3 | OK | 2.342 | [11 empty] | 3.733333 | 0 | 7.466667 | 14.93333 | 26.13333 | 1921.717
| 2025-07-28 | 新垣 | HL13B8-BT | SiNホト前 | NU652;NU653;NU654;NU655 | NU652 | NU653 | NU654 | NU655 |  |  | Si小片 | 27 | 3A | 3 | 44 | 338 | 338 | OK | [6 empty] | 224 | 113 | OK | 2.406 | [11 empty] | 3.733333 | 0 | 11.2 | 14.93333 | 29.86667 | 1925.45
| 2025-07-28 | 市島 | HL13B5-BT | SiNホト前 | D1BRJ;D1BRK;D1BRL;D1BRM | D1BRJ | D1BRK | D1BRL | D1BRM |  |  | Si小片 | 27 | 3A | 3 | 44 | 338 | 338 | OK | [6 empty] | 224 | 111.5 | OK | 2.3502 | [11 empty] | 3.733333 | 0 | 14.93333 | 14.93333 | 33.6 | 1929.183
| 2025-07-28 | 市島 | HL13B5-BT | SINホト前 | DHAC2;DHAC5;NS520;NS549 | DHAC2 | DHAC5 | NS520 | NS549 |  |  | Si小片 | 27 | 3A | 3 | 44 | 338 | 338 | OK | [6 empty] | 224 | 103.9 | OK | 2.35 | [11 empty] | 3.733333 | 0 | 18.66667 | 14.93333 | 37.33333 | 1932.917
| 2025-07-28 | 新垣 | HL13B5-BT | SINホト前 | DFADW;DFADX;DEADY | - | DFADW | DFADX | DFADY |  |  | Si小片 | 27 | 3A | 3 | 44 | 338 | 338 | OK | [6 empty] | 224 | 112.9 | OK | 2.386 | [11 empty] | 3.733333 | 0 | 22.4 | 14.93333 | 41.06667 | 1936.65
| 2025-07-28 | 新垣 | HL13B5-BT | SINホト前 | D1BMN;D1BNV;D1BNW;D1BNX | D1BMN | D1BNV | D1BNW | D1BNX |  |  | Si小片 | 27 | 3A | 3 | 44 | 338 | 338 | OK | [6 empty] | 224 | 113.8 | OK | 2.392 | [11 empty] | 3.733333 | 0 | 26.13333 | 14.93333 | 44.8 | 1940.383
| 2025-07-29 | 新垣 | HL13B5-BT | SINホト前 | DFADU | - | - | - | DFADU |  |  | Si小片 | 27 | 3A | 3 | 44 | 338 | 338 | OK | [6 empty] | 224 | 114.7 | OK | 2.407 | [11 empty] | 3.733333 | 0 | 29.86667 | 14.93333 | 48.53333 | 1944.117
| 2025-07-29 | 檜山 |  |  | SiH4ﾎﾞﾝﾍﾞ切り替え(L⇒R)/空流し | [20 empty] | 0 | [14 empty] | 3.733333 | 0 | 29.86667 | 14.93333 | 48.53333 | 1944.117
| 2025-07-29 | 装管課 |  |  | 分解筒＋後処理筒交換 | [20 empty] | 0 | [14 empty] | 3.733333 | 0 | 29.86667 | 14.93333 | 48.53333 | 1944.117
| 2025-07-29 | 有木 | HL13B5-BT | SINホト前 | D1BRS;D1BRU;D1BRV | D1BRS | D1BRU | D1BRV |  |  |  | Si小片 | 27 | 3A | 3 | 44 | 338 | 338 | OK | [6 empty] | 224 | 111.4 | OK | 2.375 | [11 empty] | 3.733333 | 0 | 33.6 | 14.93333 | 52.26667 | 1947.85
| 2025-07-29 | 有木 | HL13B5-BT | SINホト前 | D1BRW;D1BRX;D1BRY;D1BRZ | D1BRW | D1BRX | D1BRY | D1BRZ |  |  | Si小片 | 27 | 3A | 3 | 44 | 338 | 338 | OK | [6 empty] | 224 | 111.5 | OK | 2.377 | [11 empty] | 3.733333 | 0 | 37.33333 | 14.93333 | 56 | 1951.583
| 2025-07-29 | 有木 | HL13B5-BT | SINホト前 | D1BS0;D1BS1;D1BS2 | D1BS0 | D1BS1 | D1BS2 |  |  |  | Si小片 | 27 | 3A | 3 | 44 | 338 | 338 | OK | [6 empty] | 224 | 112.1 | OK | 2.373 | [11 empty] | 3.733333 | 0 | 41.06667 | 14.93333 | 59.73333 | 1955.317
| 2025-07-29 | 渡部 |  |  | 30nm狙いRATE | [6 empty] | Si小片 | 19 | 3C | 1 | 4 | 338 | 338 | OK | [6 empty] | 64 |  |  | 2.308 | 32.6 | [10 empty] | 3.733333 | 0 | 41.06667 | 16 | 60.8 | 1956.383
| 2025-07-30 | 新垣 | HL13A6-BT | SiNホト前 | CL055 | CL055 | - |  |  |  |  | Si小片 | 19 | 3C | 0 | 59 | 338 | 338 | OK | [6 empty] | 59 | 30.4 | OK | 2.305 | [11 empty] | 3.733333 | 0 | 41.06667 | 16.98333 | 61.78333 | 1957.367
| 2025-07-30 | 新垣 | HL13A6-BT | SiNホト前 | CL056 | CL056 | - |  |  |  |  | Si小片 | 19 | 3C | 0 | 59 | 338 | 338 | OK | [6 empty] | 59 | 30.1 | OK | 2.306 | [11 empty] | 3.733333 | 0 | 41.06667 | 17.96667 | 62.76667 | 1958.35
| 2025-07-30 | 新垣 | HL13A6-BT | SiNホト前 | CL057 | CL057 | - |  |  |  |  | Si小片 | 19 | 3C | 0 | 59 | 338 | 338 | OK | [6 empty] | 59 | 29.7 | OK | 2.308 | [11 empty] | 3.733333 | 0 | 41.06667 | 18.95 | 63.75 | 1959.333
| 2025-07-30 | 新垣 | HL13A6-BT | SiNホト前 | CL058 | CL058 | - |  |  |  |  | Si小片 | 19 | 3C | 0 | 59 | 338 | 338 | OK | [6 empty] | 59 | 30.9 | OK | 2.294 | [11 empty] | 3.733333 | 0 | 41.06667 | 19.93333 | 64.73333 | 1960.317
| 2025-07-30 | 新垣 | HL13BE-BT | SINホト前 | SJ147 | SJ147 | - |  |  | - | - | Si小片×2 | 3 | 3C | 3 | 44 | 338 | 338 | OK | [6 empty] | 224 | 113.7 | OK | 2.399 | [11 empty] | 3.733333 | 0 | 41.06667 | 23.66667 | 68.46667 | 1964.05
| 2025-07-30 | 新垣 | HL13BE-BT | SINホト前 | SK143 | SK143 | - |  |  | - | - | Si小片×2 | 3 | 3C | 3 | 44 | 338 | 338 | OK | [6 empty] | 224 | 114.6 | OK | 2.397 | [11 empty] | 3.733333 | 0 | 41.06667 | 27.4 | 72.2 | 1967.783
| 2025-07-30 | 新垣 | HL13BE-BT | SINホト前 | SL147 | SL147 | - |  |  | - | - | Si小片×2 | 3 | 3C | 3 | 44 | 338 | 338 | OK | [6 empty] | 224 | 114.6 | OK | 2.394 | [11 empty] | 3.733333 | 0 | 41.06667 | 31.13333 | 75.93333 | 1971.517
| 2025-07-30 | 新垣 | HL13BE-BT | SINホト前 | SM134 | SM134 | - |  |  | - | - | Si小片×2 | 3 | 3C | 3 | 44 | 338 | 338 | OK | [6 empty] | 224 | 113.6 | OK | 2.394 | [11 empty] | 3.733333 | 0 | 41.06667 | 34.86667 | 79.66667 | 1975.25
| 2025-07-30 | 新垣 | HL13B5-BT | SINホト前 | D1BS4;D1BS5;D1BS6;D1BS7 | D1BS4 | D1BS5 | D1BS6 | D1BS7 |  |  | Si小片 | 27 | 3A | 3 | 44 | 338 | 338 | OK | [6 empty] | 224 | 104.4 | OK | 2.348 | [11 empty] | 3.733333 | 0 | 44.8 | 34.86667 | 83.4 | 1978.983
| 2025-07-30 | 有木 | HL13B5-BT | SINホト前 | D1BS8;D1BS9;D1BSA;D1BSB | D1BS8 | D1BS9 | D1BSA | D1BSB |  |  | Si小片 | 27 | 3A | 3 | 44 | 338 | 338 | OK | [6 empty] | 224 | 111.9 | OK |  | 2.377 | [10 empty] | 3.733333 | 0 | 48.53333 | 34.86667 | 87.13333 | 1982.717
| 2025-07-30 | 有木 | HL13B5-BT | SINホト前 | D1BSC;D1BSD;D1BSE;D1BSF | D1BSC | D1BSD | D1BSE | D1BSF |  |  | Si小片 | 27 | 3A | 3 | 44 | 338 | 338 | OK | [6 empty] | 224 | 114.3 | OK |  | 2.386 | [10 empty] | 3.733333 | 0 | 52.26667 | 34.86667 | 90.86667 | 1986.45
| 2025-07-30 | 有木 | HL13B5-BT | SINホト前 | D1BSG;D1BSH;D1BSL | D1BSG | D1BSH | D1BSL |  |  |  | Si小片 | 27 | 3A | 3 | 44 | 338 | 338 | OK | [6 empty] | 224 | 112.8 | OK |  | 2.374 | [10 empty] | 3.733333 | 0 | 56 | 34.86667 | 94.6 | 1990.183
| 2025-07-30 | 間宮 |  |  | 30nm狙いRATE | [6 empty] | Si小片 | 19 | 3C | 1 | 4 | 338 | 338 | OK | [6 empty] | 64 |  |  | 33.5 | 2.302 | [10 empty] | 3.733333 | 0 | 56 | 35.93333 | 95.66667 | 1991.25
| 2025-07-30 | 間宮 | HL13A6-BT | SiNホト前 | CL059 | CL059 | - |  |  |  |  | Si小片 | 19 | 3C | 0 | 58 | 338 | 338 | OK | [6 empty] | 58 | 29.6 | OK |  | 2.2941 | [10 empty] | 3.733333 | 0 | 56 | 36.9 | 96.63333 | 1992.217
| 2025-07-30 | 間宮 | HL13A6-BT | SiNホト前 | CL060 | CL060 | - |  |  |  |  | Si小片 | 19 | 3C | 0 | 58 | 338 | 338 | OK | [6 empty] | 58 | 29.9 | OK |  | 2.3019 | [10 empty] | 3.733333 | 0 | 56 | 37.86667 | 97.6 | 1993.183
| 2025-07-30 | 間宮 | HL13A6-BT | SiNホト前 | CL061 | CL061 | - |  |  |  |  | Si小片 | 19 | 3C | 0 | 58 | 338 | 338 | OK | [6 empty] | 58 | 28.6 | OK |  | 2.282 | [10 empty] | 3.733333 | 0 | 56 | 38.83333 | 98.56667 | 1994.15
| 2025-07-30 | 間宮 | HL13A6-BT | SiNホト前 | CL062 | CL062 | - |  |  |  |  | Si小片 | 19 | 3C | 0 | 58 | 338 | 338 | OK | [6 empty] | 58 | 27.7 | OK |  | 2.2892 | [10 empty] | 3.733333 | 0 | 56 | 39.8 | 99.53333 | 1995.117
| 2025-07-30 | 間宮 | HL13B5-BT | SINホト前 | D1BRN;D1BRP;D1BRQ;D1BRR | D1BRN | D1BRP | D1BRQ | D1BRR |  |  | Si小片 | 27 | 3A | 3 | 44 | 338 | 338 | OK | [6 empty] | 224 | 108 | OK |  | 2.353 | [10 empty] | 3.733333 | 0 | 59.73333 | 39.8 | 103.2667 | 1998.85
| 2025-07-31 | 清水 |  |  | 300狙いRATE | [6 empty] | Si小片 | 20 | 3A | 10 | 44 | 338 | 338 | OK | [6 empty] | 644 | 317 | OK |  | 2.949 | [10 empty] | 3.733333 | 0 | 70.46667 | 39.8 | 114 | 2009.583
| 2025-07-31 | 清水 | HL13A8 CE-TEG#5-1 | P-CVD | C23;C24;C25;C26 | C23 | C24 | C25 | C26 |  |  | Si小片X2 | 20 | 3A | 10 | 44 | 338 | 338 | OK | [6 empty] | 644 | 315.1 | OK |  | 2.794 | [10 empty] | 3.733333 | 0 | 81.2 | 39.8 | 124.7333 | 2020.317
| 2025-07-31 | 間宮 | HL13B5-BT | SINホト前 | DEADN;DEADP;DEADQ;DEADR | DEADN | DEADP | DEADQ | DEADR |  |  | Si小片 | 27 | 3A | 3 | 44 | 338 | 338 | OK | [6 empty] | 224 | 109.2 | OK |  | 2.374 | [10 empty] | 3.733333 | 0 | 84.93333 | 39.8 | 128.4667 | 2024.05
| 2025-07-31 | 間宮 | HL13B5-BT | SINホト前 | DEADS;DEADT;DEADU;DEADV | DEADS | DEADT | DEADU | DEADV |  |  | Si小片 | 27 | 3A | 3 | 44 | 338 | 338 | OK | [6 empty] | 224 | 109.8 | OK |  | 2.394 | [10 empty] | 3.733333 | 0 | 88.66667 | 39.8 | 132.2 | 2027.783
| 2025-08-01 | 有木 |  |  | 300狙いRATE | [6 empty] | Si小片 | 19 | 3C | 1 | 4 | 338 | 338 | OK | [6 empty] | 64 |  |  | 33.7 | 2.304 | [10 empty] | 3.733333 | 0 | 88.66667 | 40.86667 | 133.2667 | 2028.85
| 2025-08-01 | 有木 | HL13A6-BT | SINホト前 | CL063 | CL063 | - |  |  |  |  | Si小片 | 19 | 3C | 0 | 57 | 338 | 338 | OK | [6 empty] | 57 | 30.6 | OK |  | 2.297 | [10 empty] | 3.733333 | 0 | 88.66667 | 41.81667 | 134.2167 | 2029.8
| 2025-08-01 | 有木 | HL13A6-BT | SINホト前 | CL064 | CL064 | - |  |  |  |  | Si小片 | 19 | 3C | 0 | 57 | 338 | 338 | OK | [6 empty] | 57 | 30.5 | OK |  | 2.297 | [10 empty] | 3.733333 | 0 | 88.66667 | 42.76667 | 135.1667 | 2030.75
| 2025-08-01 | 有木 | HL13A6-BT | SINホト前 | CL065 | CL065 | - |  |  |  |  | Si小片 | 19 | 3C | 0 | 57 | 338 | 338 | OK | [6 empty] | 57 | 30.8 | OK |  | 2.313 | [10 empty] | 3.733333 | 0 | 88.66667 | 43.71667 | 136.1167 | 2031.7
| 2025-08-01 | 有木 | HL13A6-BT | SINホト前 | CL066 | CL066 | - |  |  |  |  | Si小片 | 19 | 3C | 0 | 57 | 338 | 338 | OK | [6 empty] | 57 | 30.9 | OK |  | 2.297 | [10 empty] | 3.733333 | 0 | 88.66667 | 44.66667 | 137.0667 | 2032.65
| 2025-08-01 | 有木 | HL13B5-BT | SINホト前 | D1BST;D1BSU;D1BSV;D1BT1 | D1BST | D1BSU | D1BSV | D1BT1 |  |  | Si小片 | 27 | 3A | 3 | 44 | 338 | 338 | OK | [6 empty] | 224 | 102 | OK |  | 2.347 | [10 empty] | 3.733333 | 0 | 92.4 | 44.66667 | 140.8 | 2036.383
| 2025-08-01 | 有木 | HL13B6-BT | SINホト前 | DHAE6;DHAE7;DHAE8;DHAE9 | DHAE6 | DHAE7 | DHAE8 | DHAE9 |  |  | Si小片 | 27 | 3A | 3 | 44 | 338 | 338 | OK | [6 empty] | 224 | 111.7 | OK |  | 2.373 | [10 empty] | 3.733333 | 0 | 96.13333 | 44.66667 | 144.5333 | 2040.117
| 2025-08-01 | 間宮 | HL13B5-BT | SINホト前 | D1BTE;D1BTF;D1BTG | D1BTE | D1BTF | D1BTG | - |  |  | Si小片 | 27 | 3A | 3 | 44 | 338 | 338 | OK | [6 empty] | 224 | 112.7 | OK |  | 2.376 | [10 empty] | 3.733333 | 0 | 99.86667 | 44.66667 | 148.2667 | 2043.85
| 2025-08-01 | 間宮 | HL13B5-BT | SINホト前 | D1BTH;D1BTJ;D1BTK;D1BTL | D1BTH | D1BTJ | D1BTK | D1BTL |  |  | Si小片 | 27 | 3A | 3 | 44 | 338 | 338 | OK | [6 empty] | 224 | 102.5 | OK |  | 2.347 | [10 empty] | 3.733333 | 0 | 103.6 | 44.66667 | 152 | 2047.583
| 2025-08-01 | 間宮 | HL13A6-BT |  | 30nm狙いRATE | [6 empty] | Si小片 | 19 | 3C | 1 | 4 | 338 | 338 | OK | [6 empty] | 64 |  |  | 32.1 | 2.3088 | [10 empty] | 3.733333 | 0 | 103.6 | 45.73333 | 153.0667 | 2048.65
| 2025-08-01 | 間宮 | HL13A6-BT | SINホト前 | CL067 | CL067 | - |  |  |  |  | Si小片 | 19 | 3C | 1 | 0 | 338 | 338 | OK | [6 empty] | 60 | 30.8 | OK |  | 2.3168 | [10 empty] | 3.733333 | 0 | 103.6 | 46.73333 | 154.0667 | 2049.65
| 2025-08-01 | 間宮 | HL13A6-BT | SINホト前 | CL068 | CL068 | - |  |  |  |  | Si小片 | 19 | 3C | 1 | 0 | 338 | 338 | OK | [6 empty] | 60 | 31 | OK |  | 2.3165 | [10 empty] | 3.733333 | 0 | 103.6 | 47.73333 | 155.0667 | 2050.65
| 2025-08-01 | 間宮 | HL13A6-BT | SINホト前 | CL069 | CL069 | - |  |  |  |  | Si小片 | 19 | 3C | 1 | 0 | 338 | 338 | OK | [6 empty] | 60 | 31.2 | OK |  | 2.3466 | [10 empty] | 3.733333 | 0 | 103.6 | 48.73333 | 156.0667 | 2051.65
| 2025-08-01 | 間宮 | HL13A6-BT | SINホト前 | CL070 | CL070 | - |  |  |  |  | Si小片 | 19 | 3C | 1 | 0 | 338 | 338 | OK | [6 empty] | 60 | 30.9 | OK |  | 2.291 | [10 empty] | 3.733333 | 0 | 103.6 | 49.73333 | 157.0667 | 2052.65
| 2025-08-02 | 新垣 | HL13B5-BT | SINホト前 | D1BSS;D1BSW;D1BSX;D1BSY | D1BSS | D1BSW | D1BSX | D1BSY |  |  | Si小片 | 27 | 3A | 3 | 44 | 338 | 338 | OK | [6 empty] | 224 | 112.6 | OK |  | 2.373 | [10 empty] | 3.733333 | 0 | 107.3333 | 49.73333 | 160.8 | 2056.383
| 2025-08-02 | 新垣 | HL13BE-BT | SINホト前 | SJ144 | SJ144 | - |  |  | - | - | Si小片×2 | 3 | 3C | 3 | 44 | 338 | 338 | OK | [6 empty] | 224 | 113.5 | OK |  | 2.394 | [10 empty] | 3.733333 | 0 | 107.3333 | 53.46667 | 164.5333 | 2060.117
| 2025-08-02 | 新垣 | HL13BE-BT | SINホト前 | SK140 | SK140 | - |  |  | - | - | Si小片×2 | 3 | 3C | 3 | 44 | 338 | 338 | OK | [6 empty] | 224 | 114.3 | OK |  | 2.401 | [10 empty] | 3.733333 | 0 | 107.3333 | 57.2 | 168.2667 | 2063.85
| 2025-08-02 | 間宮 | HL13BE-BT | SINホト前 | SL144 | SL144 | - |  |  | - | - | Si小片×2 | 3 | 3C | 3 | 44 | 338 | 338 | OK | [6 empty] | 224 | 111.9 | OK |  | 2.388 | [10 empty] | 3.733333 | 0 | 107.3333 | 60.93333 | 172 | 2067.583
| 2025-08-02 | 間宮 | HL13BE-BT | SINホト前 | SM131 | SM131 | - |  |  | - | - | Si小片×2 | 3 | 3C | 3 | 44 | 338 | 338 | OK | [6 empty] | 224 | 111.9 | OK |  | 2.385 | [10 empty] | 3.733333 | 0 | 107.3333 | 64.66667 | 175.7333 | 2071.317
| 2025-08-03 | 間宮 |  |  | 30nm狙いRATE | [6 empty] | Si小片 | 19 | 3C | 1 | 4 | 338 | 338 | OK | [6 empty] | 64 |  |  | 33.8 | 2.3034 | [10 empty] | 3.733333 | 0 | 107.3333 | 65.73333 | 176.8 | 2072.383
| 2025-08-03 | 間宮 | HL13A6-BT | SINホト前 | CL071 | CL071 | - |  |  |  |  | Si小片 | 19 | 3C | 0 | 58 | 338 | 338 | OK | [6 empty] | 60 | 30.8 | OK |  | 2.294 | [10 empty] | 3.733333 | 0 | 107.3333 | 66.73333 | 177.8 | 2073.383
| 2025-08-03 | 間宮 | HL13A6-BT | SINホト前 | CL072 | CL072 | - |  |  |  |  | Si小片 | 19 | 3C | 0 | 58 | 338 | 338 | OK | [6 empty] | 60 | 29.2 | OK |  | 2.306 | [10 empty] | 3.733333 | 0 | 107.3333 | 67.73333 | 178.8 | 2074.383
| 2025-08-03 | 間宮 | HL13A6-BT | SINホト前 | CL073 | CL073 | - |  |  |  |  | Si小片 | 19 | 3C | 0 | 58 | 338 | 338 | OK | [6 empty] | 60 | 30 | OK |  | 2.294 | [10 empty] | 3.733333 | 0 | 107.3333 | 68.73333 | 179.8 | 2075.383
| 2025-08-03 | 間宮 | HL13A6-BT | SINホト前 | CL074 | CL074 | - |  |  |  |  | Si小片 | 19 | 3C | 0 | 58 | 338 | 338 | OK | [6 empty] | 60 | 29.5 | OK |  | 2.309 | [10 empty] | 3.733333 | 0 | 107.3333 | 69.73333 | 180.8 | 2076.383
| 2025-08-03 | 新垣 | HL13B5-BT | SINホト前 | D1BSZ;D1BT0;D1BT3;D1BT4 | D1BSZ | D1BT0 | D1BT3 | D1BT4 |  |  | Si小片 | 27 | 3A | 3 | 44 | 338 | 338 | OK | [6 empty] | 224 | 112.6 | OK |  | 2.374 | [10 empty] | 3.733333 | 0 | 111.0667 | 69.73333 | 184.5333 | 2080.117
| 2025-08-03 | 新垣 | HL13B5-BT | SINホト前 | DHAEA;DHAEB;DHAEC;DHAED | DHAEA | DHAEB | DHAEC | DHAED |  |  | Si小片 | 27 | 3A | 3 | 44 | 338 | 338 | OK | [6 empty] | 224 | 112.8 | OK |  | 2.376 | [10 empty] | 3.733333 | 0 | 114.8 | 69.73333 | 188.2667 | 2083.85
| 2025-08-03 | 檜山 |  |  | SiH4ﾎﾞﾝﾍﾞ切り替え(R⇒L)/空流し | [20 empty] | 0 | [14 empty] | 3.733333 | 0 | 114.8 | 69.73333 | 188.2667 | 2083.85
| 2025-08-03 | 市島 | HL13B5-BT | SINホト前 | D1BMS;D1BMT;D1BMJ;D1BSJ;D1BSM | D1BMS | D1BMT | D1BSJ | D1BSM |  |  | Si小片 | 27 | 3A | 3 | 44 | 338 | 338 | OK | [6 empty] | 224 | 113.8 | OK |  | 2.372 | [10 empty] | 3.733333 | 0 | 118.5333 | 69.73333 | 192 | 2087.583
| 2025-08-03 | 市島 | HL13B5-BT | SINホト前 | DHAFG;DHAFH;DHAFJ;DHAFK | DHAFG | DHAFH | DHAFJ | DHAFK |  |  | Si小片 | 27 | 3A | 3 | 44 | 338 | 338 | OK | [6 empty] | 224 | 113.2 | OK |  | 2.37 | [10 empty] | 3.733333 | 0 | 122.2667 | 69.73333 | 195.7333 | 2091.317
| 2025-08-03 | 市島 | HL13B5-BT | SINホト前 | DEAEC;DEAED;DEAEE;DEAEV | DEAEC | DEAED | DEAEE | DEAEV |  |  | Si小片 | 27 | 3A | 3 | 44 | 338 | 338 | OK | [6 empty] | 224 | 111.2 | OK |  | 2.364 | [10 empty] | 3.733333 | 0 | 126 | 69.73333 | 199.4667 | 2095.05
| 2025-08-03 | 市島 | HL13B5-BT | SINホト前 | D1BSN;D1BSP;D1BSQ;D1BSR | D1BSN | D1BSP | D1BSQ | D1BSR |  |  | Si小片 | 27 | 3A | 3 | 44 | 338 | 338 | OK | [6 empty] | 224 | 102.6 | OK |  | 2.342 | [10 empty] | 3.733333 | 0 | 129.7333 | 69.73333 | 203.2 | 2098.783
| 2025-08-04 | 新垣 | HL13B5-BT | SINホト前 | D1BT5;D1BT6;D1BT7;D1BNU | D1BT5 | D1BT6 | D1BT7 | D1BNU |  |  | Si小片 | 27 | 3A | 3 | 44 | 338 | 338 | OK | [6 empty] | 224 | 102.6 | OK |  | 2.342 | [10 empty] | 3.733333 | 0 | 133.4667 | 69.73333 | 206.9333 | 2102.517
| 2025-08-04 | 新垣 | HL13B5-BT | SINホト前 | DHADC;DHADD;DHADE;DHADF | DHADC | DHADD | DHADE | DHADF |  |  | Si小片 | 27 | 3A | 3 | 44 | 338 | 338 | OK | [6 empty] | 224 | 108.9 | OK |  | 2.345 | [10 empty] | 3.733333 | 0 | 137.2 | 69.73333 | 210.6667 | 2106.25
| 2025-08-04 | 檜山 |  |  | チャンバークリーニング | [7 empty] | 38 | ｱﾙﾐﾅ | 116 | 0 | 200 | 200 | OK | [21 empty] | 0 | 0 | 0 | 69.73333 | 0 | 2106.25 | クリーニング116分 LOAD：75%→73%、PHASE：15%→15%
| 2025-08-04 | 檜山 |  |  | チャンバークリーニング | [7 empty] | 38 | ｱﾙﾐﾅ | 116 | 0 | 200 | 200 | OK | [21 empty] | 0 | 0 | 0 | 69.73333 | 0 | 2106.25 | クリーニング116分 LOAD：73%→64%、PHASE：15%→15%
| 2025-08-04 | 久保木 |  |  | 空焼き/3A | [7 empty] | 6 | 3A | 30 | 0 | 359 | 359 | OK | [21 empty] | 0 | 0 | 0 | 69.73333 | 0 | 2106.25
| 2025-08-04 | 久保木 |  |  | KARADEPO(ﾄﾚｲ3A×1枚) | [7 empty] | 1 | 3A | 60 | 0 | 359 | 359 | OK | [6 empty] | 3600 | [14 empty] | 0 | 0 | 0 | 69.73333 | 0 | 2166.25
| 2025-08-04 | 久保木 |  |  | 空焼き/2A | [7 empty] | 6 | A | 30 | 0 | 359 | 359 | OK | [21 empty] | 0 | 0 | 0 | 69.73333 | 0 | 2166.25
| 2025-08-04 | 久保木 |  |  | KARADEPO(ﾄﾚｲA×1枚) | [7 empty] | 1 | A | 60 | 0 | 359 | 359 | OK | [6 empty] | 3600 | [14 empty] | 0 | 0 | 0 | 69.73333 | 0 | 2226.25
| 2025-08-04 | 久保木 |  |  | KARADEPO(ﾄﾚｲA×1枚) | [7 empty] | 1 | A | 60 | 0 | 359 | 359 | OK | [6 empty] | 3600 | [14 empty] | 0 | 0 | 0 | 69.73333 | 0 | 2286.25
| 2025-08-04 | 久保木 |  |  | KARADEPO(ﾄﾚｲA×1枚) | [7 empty] | 1 | A | 60 | 0 | 359 | 359 | OK | [6 empty] | 3600 | [14 empty] | 0 | 0 | 0 | 69.73333 | 0 | 2346.25
| 2025-08-04 | 久保木 |  |  | KARADEPO(ﾄﾚｲA×1枚) | [7 empty] | 1 | A | 60 | 0 | 359 | 359 | OK | [6 empty] | 3600 | [14 empty] | 0 | 0 | 0 | 69.73333 | 0 | 2406.25
| 2025-08-05 | 久保木 |  |  | テスト(338.0℃) | - | - | - | - | - | Si | Si小片×2 | 3 | A | 3 | 44 | 338 | 338 | OK | [6 empty] | 224 |  |  | 111.6 | 2.3936 | 111.6 | 98.5 | 13.1 | 1657.4 | 2363.574 | 961.39 | 1738.521 | 706.174 | 777.131 | 29.89286 | 3.733333 | 0 | 0 | 69.73333 | 3.733333 | 2409.983
| 2025-08-05 | 市島 | HL13B5-BT | SINホト前 | DHADQ;DHADR;DHADT | DHADQ | DHADR | DHADT | - |  |  | Si小片 | 27 | 3A | 3 | 44 | 338 | 338 | OK | [6 empty] | 224 | 114.9 | OK |  | 2.409 | [10 empty] | 3.733333 | 0 | 3.733333 | 69.73333 | 7.466667 | 2413.717
| 2025-08-05 | 新垣 | HL13B5-BT | SINホト前 | DHADU;DHADV;DHAW;DHADX | DHADU | DHADV | DHADW | DHADX |  |  | Si小片 | 27 | 3A | 3 | 44 | 338 | 338 | OK | [6 empty] | 224 | 110.7 | OK |  | 2.387 | [10 empty] | 3.733333 | 0 | 7.466667 | 69.73333 | 11.2 | 2417.45
| 2025-08-05 | 新垣 | HL13B5-BT | SINホト前 | D1BR2;D1BR3;D1BR4;D1BR5 | D1BR2 | D1BR3 | D1BR4 | D1BR5 |  |  | Si小片 | 27 | 3A | 3 | 44 | 338 | 338 | OK | [6 empty] | 224 | 113.6 | OK |  | 2.385 | [10 empty] | 3.733333 | 0 | 11.2 | 69.73333 | 14.93333 | 2421.183
| 2025-08-05 | 新垣 | HL13B5-BT | SINホト前 | DEAEW;DEAEX;DEAEY;DEAEZ | DEAEW | DEAEX | DEAEY | DEAEZ |  |  | Si小片 | 27 | 3A | 3 | 44 | 338 | 338 | OK | [6 empty] | 224 | 111 | OK |  | 2.378 | [10 empty] | 3.733333 | 0 | 14.93333 | 69.73333 | 18.66667 | 2424.917
| 2025-08-05 | 市島 | HL13B8-BT | SINホト前 | NS556;NS557;NS558;NS559 | NS556 | NS557 | NS558 | NS559 |  |  | Si小片 | 27 | 3A | 3 | 44 | 338 | 338 | OK | [6 empty] | 224 | 104 | OK |  | 2.349 | [10 empty] | 3.733333 | 0 | 18.66667 | 69.73333 | 22.4 | 2428.65
| 2025-08-05 | 市島 | HL13BE-BT | SINホト前 | SJ145 | SJ145 | - |  |  | - | - | Si小片×2 | 3 | 3C | 3 | 44 | 338 | 338 | OK | [6 empty] | 224 | 113.1 | OK |  | 2.394 | [10 empty] | 3.733333 | 0 | 18.66667 | 73.46667 | 26.13333 | 2432.383
| 2025-08-05 | 市島 | HL13BE-BT | SINホト前 | SK141 | SK141 | - |  |  | - | - | Si小片×2 | 3 | 3C | 3 | 44 | 338 | 338 | OK | [6 empty] | 224 | 112.1 | OK |  | 2.386 | [10 empty] | 3.733333 | 0 | 18.66667 | 77.2 | 29.86667 | 2436.117
| 2025-08-05 | 市島 | HL13BE-BT | SINホト前 | SL145 | SL145 | - |  |  | - | - | Si小片×2 | 3 | 3C | 3 | 44 | 338 | 338 | OK | [6 empty] | 224 | 111.2 | OK |  | 2.387 | [10 empty] | 3.733333 | 0 | 18.66667 | 80.93333 | 33.6 | 2439.85
| 2025-08-05 | 市島 | HL13BE-BT | SINホト前 | SM132 | SM132 | - |  |  | - | - | Si小片×2 | 3 | 3C | 3 | 44 | 338 | 338 | OK | [6 empty] | 224 | 96.2 | OK |  | 2.357 | [10 empty] | 3.733333 | 0 | 18.66667 | 84.66667 | 37.33333 | 2443.583
| 2025-08-05 | 市島 | HL13B8-BT | SINホト前 | NS552;NS553;NS555 | NS552 | NS553 | NS555 | - |  |  | Si小片 | 27 | 3A | 3 | 44 | 338 | 338 | OK | [6 empty] | 224 | 96.7 | OK |  | 2.356 | [10 empty] | 3.733333 | 0 | 22.4 | 84.66667 | 41.06667 | 2447.317
| 2025-08-06 | 有木 | HL13B8-BT | SINホト前 | NS560;NS561;NS562;NS563 | NS560 | NS561 | NS562 | NS563 |  |  | Si小片 | 27 | 3A | 3 | 44 | 338 | 338 | OK | [6 empty] | 224 | 111.1 | OK |  | 2.408 | [10 empty] | 3.733333 | 0 | 26.13333 | 84.66667 | 44.8 | 2451.05
| 2025-08-06 | 有木 | HL13B8-BT | SINホト前 | NT528;NT529;NT530;NT531 | NT528 | NT529 | NT530 | NT531 |  |  | Si小片 | 27 | 3A | 3 | 44 | 338 | 338 | OK | [6 empty] | 224 | 111.2 | OK |  | 2.373 | [10 empty] | 3.733333 | 0 | 29.86667 | 84.66667 | 48.53333 | 2454.783
| 2025-08-06 | 有木 | HL13B5-BT | SINホト前 | DHAFL;DHAFM;DHAFN;DHAFP | DHAFL | DHAFM | DHAFN | DHAFP |  |  | Si小片 | 27 | 3A | 3 | 44 | 338 | 338 | OK | [6 empty] | 224 | 111.2 | OK |  | 2.377 | [10 empty] | 3.733333 | 0 | 33.6 | 84.66667 | 52.26667 | 2458.517
| 2025-08-06 | 市島 | HL13B5-BT | SINホト前 | DFAE9;DFAEA;DFAEB;DFAEC | DFAE9 | DFAEA | DFAEB | DFAEC |  |  | Si小片 | 27 | 3A | 3 | 44 | 338 | 338 | OK | [6 empty] | 224 | 101.3 | OK |  | 2.35 | [10 empty] | 3.733333 | 0 | 37.33333 | 84.66667 | 56 | 2462.25
| 2025-08-07 | 市島 | HL13B5-BT | SINホト前 | DFACQ;DFACR;DFACS;DFACT | DFACQ | DFACR | DFACS | DFACT |  |  | Si小片 | 27 | 3A | 3 | 44 | 338 | 338 | OK | [6 empty] | 224 | 103.5 | OK |  | 2.352 | [10 empty] | 3.733333 | 0 | 41.06667 | 84.66667 | 59.73333 | 2465.983
| 2025-08-07 | 市島 | HL13B5-BT | SINホト前 | DFAF0;DFAF1;DFAF2;DFAF3 | DFAF0 | DFAF1 | DFAF2 | DFAF3 |  |  | Si小片 | 27 | 3A | 3 | 44 | 338 | 338 | OK | [6 empty] | 224 | 102.7 | OK |  | 2.348 | [10 empty] | 3.733333 | 0 | 44.8 | 84.66667 | 63.46667 | 2469.717
| 2025-08-07 | 有木 | HL13B5-BT | SINホト前 | DEAF4;DEAF5;DEAF6;DEAF7 | DEAF4 | DEAF5 | DEAF6 | DEAF7 |  |  | Si小片 | 27 | 3A | 3 | 44 | 338 | 338 | OK | [6 empty] | 224 | 110.2 | OK |  | 2.373 | [10 empty] | 3.733333 | 0 | 48.53333 | 84.66667 | 67.2 | 2473.45
| 2025-08-07 | 清水 | HL13B5-BT | SINホト前 | DHADY;DHADZ;DHAE0;DHAE1 | DHADY | DHADZ | DHAE0 | DHAE1 |  |  | Si小片 | 27 | 3A | 3 | 44 | 338 | 38 | OK | [6 empty] | 224 | 111.3 | OK |  | 2.3739 | [10 empty] | 3.733333 | 0 | 52.26667 | 84.66667 | 70.93333 | 2477.183
| 2025-08-07 | 清水 | HL13B5-BT | SINホト前 | DFAD2;DFAD3;DFADZ;DFAE0 | DFAD2 | DFAD3 | DFADZ | DFAE0 |  |  | Si小片 | 27 | 3A | 3 | 44 | 338 | 338 | OK | [6 empty] | 224 | 100.7 | OK |  | 2.3485 | [10 empty] | 3.733333 | 0 | 56 | 84.66667 | 74.66667 | 2480.917
| 2025-08-07 | 畠山 |  |  | SiH4ﾎﾞﾝﾍﾞ切り替え(L⇒R)/空流し | [20 empty] | 0 | [14 empty] | 3.733333 | 0 | 56 | 84.66667 | 74.66667 | 2480.917
| 2025-08-08 | 間宮 | HL13B5-BT | SINホト前 | DHAE2;DHAE3;DHAE4;DHAE5 | DHAE2 | DHAE3 | DHAE4 | DHAE5 |  |  | Si小片 | 27 | 3A | 3 | 44 | 338 | 338 | OK | [6 empty] | 224 | 110.7 | OK |  | 2.369 | [10 empty] | 3.733333 | 0 | 59.73333 | 84.66667 | 78.4 | 2484.65
| 2025-08-08 | 間宮 | HL13B5-BT | SINホト前 | DFACY;DFACZ;DFAD1 | DFACY | DFACZ | DFAD1 | - |  |  | Si小片 | 27 | 3A | 3 | 44 | 338 | 338 | OK | [6 empty] | 224 | 112.7 | OK |  | 2.384 | [10 empty] | 3.733333 | 0 | 63.46667 | 84.66667 | 82.13333 | 2488.383
| 2025-08-08 | 間宮 | HL13B5-BT | SINホト前 | DEAE4;DEAE5;DEAE6;DEAE7 | DEAE4 | DEAE5 | DEAE6 | DEAE7 |  |  | Si小片 | 27 | 3A | 3 | 44 | 338 | 338 | OK | [6 empty] | 224 | 111 | OK |  | 2.369 | [10 empty] | 3.733333 | 0 | 67.2 | 84.66667 | 85.86667 | 2492.117
| 2025-08-08 | 清水 | HL13BE-BT | SINホト前 | SJ146 | SK146 | - |  |  | - | - | Si小片 | 3 | 3C | 3 | 44 | 338 | 338 | OK | [6 empty] | 224 | 112.4 | OK |  | 2.3847 | [10 empty] | 3.733333 | 0 | 67.2 | 88.4 | 89.6 | 2495.85
| 2025-08-08 | 清水 | HL13BE-BT | SINホト前 | SK142 | SK142 | - |  |  | - | - | Si小片 | 3 | 3C | 3 | 44 | 338 | 338 | OK | [6 empty] | 224 | 111.6 | OK |  | 2.382 | [10 empty] | 3.733333 | 0 | 67.2 | 92.13333 | 93.33333 | 2499.583
| 2025-08-08 | 清水 | HL13BE-BT | SINホト前 | SM133 | SM133 | - |  |  | - | - | Si小片 | 3 | 3C | 3 | 44 | 338 | 338 | OK | [6 empty] | 224 | 111.1 | OK |  | 2.382 | [10 empty] | 3.733333 | 0 | 67.2 | 95.86667 | 97.06667 | 2503.317
| 2025-08-08 | 清水 | HL13B5-BT | SINホト前 | DFAED;DFAEE;DFAEF;DFAEG | DFAED | DFAEE | DFAEF | DFAEG |  |  | Si小片 | 27 | 3A | 3 | 44 | 338 | 338 | OK | [6 empty] | 224 | 110.2 | OK |  | 2.3693 | [10 empty] | 3.733333 | 0 | 70.93333 | 95.86667 | 100.8 | 2507.05
| 2025-08-08 | 清水 | HL13B5-BT | SINホト前 | D1BT9;D1BTA;D1BTB;D1BTC | D1BT9 | D1BTA | D1BTB | D1BTC |  |  | Si小片 | 27 | 3A | 3 | 44 | 338 | 338 | OK | [6 empty] | 224 | 109 | OK |  | 2.3635 | [10 empty] | 3.733333 | 0 | 74.66667 | 95.86667 | 104.5333 | 2510.783
| 2025-08-08 | 清水 | HL13B5-BT | SINホト前 | D1BRE;D1BRF;D1BRG;D1BRH | D1BRE | D1BRF | D1BRG | D1BRH |  |  | Si小片 | 27 | 3A | 3 | 44 | 338 | 338 | OK | [6 empty] | 224 | 100 | OK |  | 2.3395 | [10 empty] | 3.733333 | 0 | 78.4 | 95.86667 | 108.2667 | 2514.517
| 2025-08-08 | 間宮 | HL13B5-BT | SINホト前 | D1BUG;D1BUH;D1BUJ;D1BUK | D1BUG | D1BUH | D1BUJ | D1BUK |  |  | Si小片 | 27 | 3A | 3 | 44 | 338 | 338 | OK | [6 empty] | 224 | 115.2 | OK |  | 2.384 | [10 empty] | 3.733333 | 0 | 82.13333 | 95.86667 | 112 | 2518.25
| 2025-08-08 | 間宮 | HL13B8-BT | SINホト前 | NT532;NT533;NT535 | NT532 | NT533 | NT535 | - |  |  | Si小片 | 27 | 3A | 3 | 44 | 338 | 338 | OK | [6 empty] | 224 | 110.7 | OK |  | 2.366 | [10 empty] | 3.733333 | 0 | 85.86667 | 95.86667 | 115.7333 | 2521.983
| 2025-08-08 | 間宮 | HL13B8-BT | SINホト前 | NT536;NT537;NT538;NT539 | NT536 | NT537 | NT538 | NT539 |  |  | Si小片 | 27 | 3A | 3 | 44 | 338 | 338 | OK | [6 empty] | 224 | 99.8 | OK |  | 2.342 | [10 empty] | 3.733333 | 0 | 89.6 | 95.86667 | 119.4667 | 2525.717
| 2025-08-09 | 清水 | HL13B8-BT | SINホト前 | NS564;NS565;NS566 | NS564 | NS565 | NS566 |  |  |  | Si小片 | 27 | 3A | 3 | 44 | 338 | 338 | OK | [6 empty] | 224 | 110.9 | OK |  | 2.3707 | [10 empty] | 3.733333 | 0 | 93.33333 | 95.86667 | 123.2 | 2529.45
| 2025-08-10 | 間宮 | HL13B5-BT | SINホト前 | D1BU6;D1BU7;D1BU8;D1BU9 | D1BU6 | D1BU7 | D1BU8 | D1BU8 |  |  | Si小片 | 27 | 3A | 3 | 44 | 338 | 338 | OK | [6 empty] | 224 | 110.4 | OK |  | 2.372 | [10 empty] | 3.733333 | 0 | 97.06667 | 95.86667 | 126.9333 | 2533.183
| 2025-08-10 | 間宮 | HL13B5-BT | SINホト前 | D1BR6;D1BR7;D1BR8;D1BR9 | D1BR6 | D1BR7 | D1BR8 | D1BR9 |  |  | Si小片 | 27 | 3A | 3 | 44 | 338 | 338 | OK | [6 empty] | 224 | 113.2 | OK |  | 2.393 | [10 empty] | 3.733333 | 0 | 100.8 | 95.86667 | 130.6667 | 2536.917
| 2025-08-10 | 間宮 | HL13B8-BT | SINホト前 | NT540;NT541;NT542;NT543 | NT540 | NT541 | NT542 | NT543 |  |  | Si小片 | 27 | 3A | 3 | 44 | 338 | 338 | OK | [6 empty] | 224 | 109.7 | OK |  | 2.375 | [10 empty] | 3.733333 | 0 | 104.5333 | 95.86667 | 134.4 | 2540.65
| 2025-08-10 | 新垣 | HL13B5-BT | SINホト前 | D1BTZ;D1BU0;D1BU1 | D1BTZ | D1BU0 | D1BU1 | - |  |  | Si小片 | 27 | 3A | 3 | 44 | 338 | 338 | OK | [6 empty] | 224 | 114.1 | OK |  | 2.376 | [10 empty] | 3.733333 | 0 | 108.2667 | 95.86667 | 138.1333 | 2544.383
| 2025-08-10 | 新垣 | HL13B5-BT | SINホト前 | DFAE1;DFAE2;DFAE3;DFAE4 | DFAE1 | DFAE2 | DFAE3 | DFAE4 |  |  | Si小片 | 27 | 3A | 3 | 44 | 338 | 338 | OK | [6 empty] | 224 | 112.2 | OK |  | 2.37 | [10 empty] | 3.733333 | 0 | 112 | 95.86667 | 141.8667 | 2548.117
| 2025-08-10 | 新垣 | HL13B5-BT | SINホト前 | D1BTN;D1BU4;D1BU5 | D1BTN | D1BU4 | D1BU5 | - |  |  | Si小片 | 27 | 3A | 3 | 44 | 338 | 338 | OK | [6 empty] | 224 | 114 | OK |  | 2.376 | [10 empty] | 3.733333 | 0 | 115.7333 | 95.86667 | 145.6 | 2551.85
| 2025-08-10 | 市島 | HL13B5-BT | SINホト前 | DFAE5;DFAE7;DFAE8 | DFAE5 | DFAE7 | DFAE8 | - |  |  | Si小片 | 27 | 3A | 3 | 44 | 338 | 338 | OK | [6 empty] | 224 | 110.8 | OK |  | 2.378 | [10 empty] | 3.733333 | 0 | 119.4667 | 95.86667 | 149.3333 | 2555.583
| 2025-08-11 | 岩井 | HL13B5-BT | SINホト前 | DEAE8;DEAE9;DEAEB | DEAE8 | DEAE9 | DEAEB | - |  |  | Si小片 | 27 | 3A | 3 | 44 | 338 | 338 | OK | [6 empty] | 224 | 100.3 | OK |  | 2.3393 | [10 empty] | 3.733333 | 0 | 123.2 | 95.86667 | 153.0667 | 2559.317
| 2025-08-11 | 岩井 | HL13B5-BT | SINホト前 | DHAFC;DHAFD;DHAFE;DHAFF | DHAFC | DHAFD | DHAFE | DHAFF |  |  | Si小片 | 27 | 3A | 3 | 44 | 338 | 338 | OK | [6 empty] | 224 | 109.3 | OK |  | 2.3695 | [10 empty] | 3.733333 | 0 | 126.9333 | 95.86667 | 156.8 | 2563.05
| 2025-08-11 | 鈴木 |  |  | 空焼き・空デポ/4A | [7 empty] | 9 | 4A |  |  | 338 | 338 | OK | [6 empty] | 0 | [14 empty] | 3.733333 | 0 | 126.9333 | 95.86667 | 156.8 | 2563.05
| 2025-08-11 | 岩井 | HL13B5-BFL | SiNホト前 | ET001 | ET001 | - |  |  | - | - | Si小片 | 3 | 4A | 3 | 44 | 338 | 338 | OK | [6 empty] | 224 | 111 | OK |  | 2.3836 | [10 empty] | 3.733333 | 0 | 126.9333 | 95.86667 | 160.5333 | 2566.783
| 2025-08-11 | 岩井 | HL13B5-BFL | SiNホト前 | EU001 | EU001 | - |  |  | - | - | Si小片 | 3 | 4A | 3 | 44 | 338 | 338 | OK | [6 empty] | 224 | 112.9 | OK |  | 2.3908 | [10 empty] | 3.733333 | 0 | 126.9333 | 95.86667 | 164.2667 | 2570.517
| 2025-08-11 | 岩井 | HL13B5-BFL | SiNホト前 | EV003 | EV003 | - |  |  | - | - | Si小片 | 3 | 4A | 3 | 44 | 338 | 338 | OK | [6 empty] | 224 | 111.2 | OK |  | 2.3846 | [10 empty] | 3.733333 | 0 | 126.9333 | 95.86667 | 168 | 2574.25
| 2025-08-11 | 岩井 | HL13B5-BFL | SiNホト前 | EW003 | EW003 | - |  |  | - | - | Si小片 | 3 | 4A | 3 | 44 | 338 | 338 | OK | [6 empty] | 224 | 111 | OK |  | 2.3816 | [10 empty] | 3.733333 | 0 | 126.9333 | 95.86667 | 171.7333 | 2577.983
| 2025-08-11 | 鈴木 |  |  | 空焼き・空デポ/4A | [7 empty] | 9 | 4A |  |  | 338 | 338 | OK | [6 empty] | 0 | [14 empty] | 3.733333 | 0 | 126.9333 | 95.86667 | 171.7333 | 2577.983
| 2025-08-11 | 岩井 | HL13B5-BT | SINホト前 | DHAF8;DHAF9;DHAFA;DHAFB | DHAF8 | DHAF9 | DHAFA | DHAFB |  |  | Si小片 | 27 | 3A | 3 | 44 | 338 | 338 | OK | [6 empty] | 224 | 101.6 | OK |  | 2.3435 | [10 empty] | 3.733333 | 0 | 130.6667 | 95.86667 | 175.4667 | 2581.717
| 2025-08-12 | 鈴木 |  |  | SiH4ﾎﾞﾝﾍﾞ切り替え(R⇒L)/空流し | [20 empty] | 0 | [14 empty] | 3.733333 | 0 | 130.6667 | 95.86667 | 175.4667 | 2581.717
| 2025-08-12 | 岩井 | HL13B8-BT | SINホト前 | NV464;NV465;NV480 | NV464 | NV465 | NV480 | - |  |  | Si小片 | 27 | 3A | 3 | 44 | 338 | 338 | OK | [6 empty] | 224 | 109.5 | OK |  | 2.3674 | [10 empty] | 3.733333 | 0 | 134.4 | 95.86667 | 179.2 | 2585.45
| 2025-08-12 | 新垣 | HL13B8-BT | SINホト前 | NV481;NV482;NV483;NV484 | NV481 | NV482 | NV483 | NV484 |  |  | Si小片 | 27 | 3A | 3 | 44 | 338 | 338 | OK | [6 empty] | 224 | 111.6 | OK |  | 2.368 | [10 empty] | 3.733333 | 0 | 138.1333 | 95.86667 | 182.9333 | 2589.183
| 2025-08-12 | 渡部 |  |  | 30nm狙いRATE | [6 empty] | Si小片 | 19 | 3C | 1 | 4 | 338 | 338 | OK | [6 empty] | 64 |  |  | 32.2 | 2.321 | [10 empty] | 3.733333 | 0 | 138.1333 | 96.93333 | 184 | 2590.25
| 2025-08-12 | 新垣 | HL13A6-BT | SINホト前 | CL075 | CL075 | - |  |  |  |  | Si小片 | 19 | 3C | 1 | 0 | 338 | 338 | OK | [6 empty] | 60 | 32 | OK |  | 2.341 | [10 empty] | 3.733333 | 0 | 138.1333 | 97.93333 | 185 | 2591.25
| 2025-08-12 | 新垣 | HL13A6-BT | SINホト前 | CL076 | CL076 | - |  |  |  |  | Si小片 | 19 | 3C | 1 | 0 | 338 | 338 | OK | [6 empty] | 60 | 32.3 | OK |  | 2.343 | [10 empty] | 3.733333 | 0 | 138.1333 | 98.93333 | 186 | 2592.25
| 2025-08-12 | 新垣 | HL13A6-BT | SINホト前 | CL077 | CL077 | - |  |  |  |  | Si小片 | 19 | 3C | 1 | 0 | 338 | 338 | OK | [6 empty] | 60 | 31.8 | OK |  | 2.309 | [10 empty] | 3.733333 | 0 | 138.1333 | 99.93333 | 187 | 2593.25
| 2025-08-12 | 岩井 | HL13A6-BT | SINホト前 | CL078 | CL078 | - |  |  |  |  | Si小片 | 19 | 3C | 1 | 0 | 338 | 338 | OK | [6 empty] | 60 | 30.3 | OK |  | 2.3252 | [10 empty] | 3.733333 | 0 | 138.1333 | 100.9333 | 188 | 2594.25
| 2025-08-12 | 岩井 | HL13A6-BT | SINホト前 | CL079 | CL079 | - |  |  |  |  | Si小片 | 19 | 3C | 1 | 0 | 338 | 338 | OK | [6 empty] | 60 | 31.8 | OK |  | 2.3171 | [10 empty] | 3.733333 | 0 | 138.1333 | 101.9333 | 189 | 2595.25
| 2025-08-12 | 岩井 | HL13A6-BT | SINホト前 | CL080 | CL080 | - |  |  |  |  | Si小片 | 19 | 3C | 1 | 0 | 338 | 338 | OK | [6 empty] | 60 | 30 | OK |  | 2.3204 | [10 empty] | 3.733333 | 0 | 138.1333 | 102.9333 | 190 | 2596.25
| 2025-08-12 | 岩井 | HL13A6-BT | SINホト前 | CL081 | CL081 | - |  |  |  |  | Si小片 | 19 | 3C | 1 | 0 | 338 | 338 | OK | [6 empty] | 60 | 30.6 | OK |  | 2.3364 | [10 empty] | 3.733333 | 0 | 138.1333 | 103.9333 | 191 | 2597.25
| 2025-08-12 | 岩井 | HL13A6-BT | SINホト前 | CL082 | CL082 | - |  |  |  |  | Si小片 | 19 | 3C | 1 | 0 | 338 | 338 | OK | [6 empty] | 60 | 31.1 | OK |  | 2.3118 | [10 empty] | 3.733333 | 0 | 138.1333 | 104.9333 | 192 | 2598.25
| 2025-08-12 | 鈴木 |  |  | 空焼き・空デポ/3C | [7 empty] | 9 | 3C |  |  | 338 | 338 | OK | [6 empty] | 0 | [14 empty] | 3.733333 | 0 | 138.1333 | 104.9333 | 192 | 2598.25
| 2025-08-13 | 新垣 | HL13BE-BT | SINホト前 | SJ143 | SJ143 | - |  |  | - | - | Si小片×2 | 3 | 3C | 3 | 44 | 338 | 338 | OK | [6 empty] | 224 | 112.6 | OK |  | 2.389 | [10 empty] | 3.733333 | 0 | 138.1333 | 108.6667 | 195.7333 | 2601.983
| 2025-08-13 | 新垣 | HL13BE-BT | SINホト前 | SK139 | SK139 | - |  |  | - | - | Si小片×2 | 3 | 3C | 3 | 44 | 338 | 338 | OK | [6 empty] | 224 | 111.8 | OK |  | 2.377 | [10 empty] | 3.733333 | 0 | 138.1333 | 112.4 | 199.4667 | 2605.717
| 2025-08-13 | 新垣 | HL13BE-BT | SINホト前 | SL143 | SL143 | - |  |  | - | - | Si小片×2 | 3 | 3C | 3 | 44 | 338 | 338 | OK | [6 empty] | 224 | 112.1 | OK |  | 2.381 | [10 empty] | 3.733333 | 0 | 138.1333 | 116.1333 | 203.2 | 2609.45
| 2025-08-13 | 新垣 | HL13BE-BT | SINホト前 | SM130 | SM130 | - |  |  | - | - | Si小片×2 | 3 | 3C | 3 | 44 | 338 | 338 | OK | [6 empty] | 224 | 113.4 | OK |  | 2.392 | [10 empty] | 3.733333 | 0 | 138.1333 | 119.8667 | 206.9333 | 2613.183
| 2025-08-13 | 鈴木 |  |  | 空焼き・空デポ/3A | [7 empty] | 9 | 3A |  |  | 338 | 338 | OK | [6 empty] | 0 | [14 empty] | 3.733333 | 0 | 138.1333 | 119.8667 | 206.9333 | 2613.183
| 2025-08-13 | 岩井 | HL13B8-BT | SINホト前 | NV485;NV486;NV487;NV488 | NV485 | NV486 | NV487 | NV488 |  |  | Si小片 | 27 | 3A | 3 | 44 | 338 | 338 | OK | [6 empty] | 224 | 111.8 | OK |  | 2.366 | [10 empty] | 3.733333 | 0 | 141.8667 | 119.8667 | 210.6667 | 2616.917
| 2025-08-13 | 岩井 | HL13B8-BT | SINホト前 | NV489;NV490;NV491;NV492 | NV489 | NV490 | NV491 | NV492 |  |  | Si小片 | 27 | 3A | 3 | 44 | 338 | 338 | OK | [6 empty] | 224 | 110.9 | OK |  | 2.366 | [10 empty] | 3.733333 | 0 | 145.6 | 119.8667 | 214.4 | 2620.65
| 2025-08-14 | 間宮 | HL13B5-BT | SINホト前 | DFAF7;DFAF8;DFAF9;DFAFA | DFAF7 | DFAF8 | DFAF9 | DFAFA |  |  | Si小片 | 27 | 3A | 3 | 44 | 338 | 338 | OK | [6 empty] | 224 | 112.1 | OK |  | 2.375 | [10 empty] | 3.733333 | 0 | 149.3333 | 119.8667 | 218.1333 | 2624.383
| 2025-08-14 | 間宮 | HL13B5-BT | SINホト前 | D1BUC;D1BUD;D1BUE;D1BUF | D1BUC | D1BUD | D1BUE | D1BUF |  |  | Si小片 | 27 | 3A | 3 | 44 | 338 | 338 | OK | [6 empty] | 224 | 101.3 | OK |  | 2.336 | [10 empty] | 3.733333 | 0 | 153.0667 | 119.8667 | 221.8667 | 2628.117
| 2025/8/14 | 有木 | CW-LD#1 | SINホト前 | CC122;CC124 | CC122 | CC124 |  |  |  |  | Si小片 | 20 | 3A | 10 | 44 | 338 | 338 | OK | [6 empty] | 644 | 313.1 | OK |  | 2.837 | [10 empty] | 3.733333 | 0 | 163.8 | 119.8667 | 232.6 | 2638.85
| 2025-08-14 | 有木 | CW-LD#1 | SINホト前 | C39;C40 | C39 | C40 |  |  |  |  | Si小片 | 20 | 3A | 10 | 44 | 338 | 338 | OK | [6 empty] | 644 | 312.7 | OK |  | 2.83 | [10 empty] | 3.733333 | 0 | 174.5333 | 119.8667 | 243.3333 | 2649.583
| 2025-08-14 | 清水 |  |  | 30nm狙いRATE | [6 empty] | Si小片 | 19 | 3C | 1 | 4 | 338 | 338 | OK | [6 empty] | 64 |  |  | 31.3 | 2.2931 | [10 empty] | 3.733333 | 0 | 174.5333 | 120.9333 | 244.4 | 2650.65
| 2025-08-14 | 清水 | HL13A6-BT | SINホト前 | CL083 | CL083 | [5 empty] | Si小片 | 19 | 3C | 1 | 1 | 338 | 338 | OK | [6 empty] | 61 | 30.3 | OK |  | 2.2987 | [10 empty] | 3.733333 | 0 | 174.5333 | 121.95 | 245.4167 | 2651.667
| 2025-08-14 | 清水 | HL13A6-BT | SINホト前 | CL084 | CL084 | [5 empty] | Si小片 | 19 | 3C | 1 | 1 | 338 | 338 | OK | [6 empty] | 61 | 30.8 | OK |  | 2.2794 | [10 empty] | 3.733333 | 0 | 174.5333 | 122.9667 | 246.4333 | 2652.683
| 2025-08-14 | 清水 | HL13A6-BT | SINホト前 | CL085 | CL085 | [5 empty] | Si小片 | 19 | 3C | 1 | 1 | 338 | 338 | OK | [6 empty] | 61 | 30.4 | OK |  | 2.3026 | [10 empty] | 3.733333 | 0 | 174.5333 | 123.9833 | 247.45 | 2653.7
| 2025-08-14 | 清水 | HL13A6-BT | SINホト前 | CL086 | CL086 | [5 empty] | Si小片 | 19 | 3C | 1 | 1 | 338 | 338 | OK | [6 empty] | 61 | 30.3 | OK |  | 2.2906 | [10 empty] | 3.733333 | 0 | 174.5333 | 125 | 248.4667 | 2654.717
| 2025-08-15 | 清水 |  |  | チャンバークリーニング | [7 empty] | 38 | ｱﾙﾐﾅ | 134 | 0 | 200 | 200 | OK | [21 empty] | 0 | 0 | 0 | 125 | 0 | 2654.717 | クリーニング134分 LOAD：75%→72%、PHASE：15%→15%
| 2025-08-15 | 清水 |  |  | チャンバークリーニング | [7 empty] | 38 | ｱﾙﾐﾅ | 134 | 0 | 200 | 200 | OK | [21 empty] | 0 | 0 | 0 | 125 | 0 | 2654.717 | クリーニング134分 LOAD：72%→64%、PHASE：15%→15%
| 2025-08-15 | 藤本 |  |  | 空焼き/3A | [7 empty] | 6 | 3A | 30 | 0 | 359 | 359 | OK | [21 empty] | 0 | 0 | 0 | 125 | 0 | 2654.717
| 2025-08-15 | 藤本 |  |  | KARADEPO(ﾄﾚｲ3A×1枚) | [7 empty] | 1 | 3A | 60 | 0 | 359 | 359 | OK | [6 empty] | 3600 | [14 empty] | 0 | 0 | 0 | 125 | 0 | 2714.717
| 2025-08-15 | 藤本 |  |  | 空焼き/3C | [7 empty] | 6 | 3C | 30 | 0 | 359 | 359 | OK | [21 empty] | 0 | 0 | 0 | 0 | 0 | 2714.717
| 2025-08-15 | 藤本 |  |  | KARADEPO(ﾄﾚｲ3C×1枚) | [7 empty] | 1 | 3C | 60 | 0 | 359 | 359 | OK | [6 empty] | 3600 | [14 empty] | 0 | 0 | 0 | 0 | 0 | 2774.717
| 2025-08-15 | 藤本 |  |  | 空焼き/4A | [7 empty] | 6 | 4A | 30 | 0 | 359 | 359 | OK | [21 empty] | 0 | 0 | 0 | 0 | 0 | 2774.717
| 2025-08-15 | 藤本 |  |  | KARADEPO(ﾄﾚｲ4A×1枚) | [7 empty] | 1 | 4A | 60 | 0 | 359 | 359 | OK | [6 empty] | 3600 | [14 empty] | 0 | 0 | 0 | 0 | 0 | 2834.717
| 2025-08-15 | 藤本 |  |  | KARADEPO(ﾄﾚｲA×1枚) | [7 empty] | 1 | A | 60 | 0 | 359 | 359 | OK | [6 empty] | 3600 | [14 empty] | 0 | 0 | 0 | 0 | 0 | 2894.717
| 2025-08-15 | 清水 |  |  | KARADEPO(ﾄﾚｲA×1枚) | [7 empty] | 1 | A | 60 | 0 | 359 | 359 | OK | [6 empty] | 3600 | [14 empty] | 0 | 0 | 0 | 0 | 0 | 2954.717
| 2025-08-15 | 清水 |  |  | テスト(338.0℃) | - | - | - | - | - | Si | Si小片×2 | 3 | A | 3 | 44 | 338 | 338 | OK | [6 empty] | 224 |  |  | 110.8 | 2.3869 | 110.8 | 98 | 12.8 | -3787.26 | -2986.37 | -3850.18 | -2899.28 | 800.89 | 950.9 | 29.67857 | 3.733333 | 0 | 0 | 0 | 0 | 2958.45
| 2025-08-16 | 清水 | HL13BE-BT | SINホト前 | SK144 | SK144 | - |  |  | - | - | Si小片×2 | 3 | 3C | 3 | 44 | 338 | 338 | OK | [6 empty] | 224 | 110.9 | OK |  | 2.3887 | [10 empty] | 0 | 0 | 0 | 3.733333 | 0 | 2962.183
| 2025-08-16 | 清水 | HL13BE-BT | SINホト前 | SL148 | SL148 | - |  |  | - | - | Si小片×2 | 3 | 3C | 3 | 44 | 338 | 338 | OK | [6 empty] | 224 | 113.8 | OK |  | 2.3642 | [10 empty] | 0 | 0 | 0 | 7.466667 | 3.733333 | 2965.917
| 2025-08-16 | 清水 | HL13BE-BT | SINホト前 | SM135 | SM135 | - |  |  | - | - | Si小片×2 | 3 | 3C | 3 | 44 | 338 | 338 | OK | [6 empty] | 224 | 111.4 | OK |  | 2.3873 | [10 empty] | 0 | 0 | 0 | 11.2 | 7.466667 | 2969.65
| 2025-08-16 | 内田 |  |  | SiH4ﾎﾞﾝﾍﾞ切り替え(L⇒R)/空流し | [20 empty] | 0 | [14 empty] | 0 | 0 | 0 | 11.2 | 7.466667 | 2969.65
| 2025-08-16 | 清水 |  |  | 30nm狙いRATE | [6 empty] | Si小片 | 19 | 3C | 1 | 4 | 338 | 338 | OK | [6 empty] | 64 |  |  | 31.1 | 2.272 | [10 empty] | 0 | 0 | 0 | 12.26667 | 8.533333 | 2970.717
| 2025-08-16 | 清水 | HL13A6-BT | SINホト前 | CL087 | CL087 | [5 empty] | Si小片 | 19 | 3C | 1 | 1 | 338 | 338 | OK | [6 empty] | 61 | 29.3 | OK |  | 2.3126 | [10 empty] | 0 | 0 | 0 | 13.28333 | 9.55 | 2971.733
| 2025-08-16 | 清水 | HL13A6-BT | SINホト前 | CL088 | CL088 | [5 empty] | Si小片 | 19 | 3C | 1 | 1 | 338 | 338 | OK | [6 empty] | 61 | 30.4 | OK |  | 2.3347 | [10 empty] | 0 | 0 | 0 | 14.3 | 10.56667 | 2972.75
| 2025-08-16 | 清水 | HL13A6-BT | SINホト前 | CL089 | CL089 | [5 empty] | Si小片 | 19 | 3C | 1 | 1 | 338 | 338 | OK | [6 empty] | 61 | 30.3 | OK |  | 2.3244 | [10 empty] | 0 | 0 | 0 | 15.31667 | 11.58333 | 2973.767
| 2025-08-16 | 清水 | HL13A6-BT | SINホト前 | CL090 | CL090 | [5 empty] | Si小片 | 19 | 3C | 1 | 1 | 338 | 338 | OK | [6 empty] | 61 | 31.3 | OK |  | 2.295 | [10 empty] | 0 | 0 | 0 | 16.33333 | 12.6 | 2974.783
| 2025-08-16 | 間宮 |  |  | 30nm狙いRATE | [6 empty] | Si小片 | 19 | 3C | 1 | 4 | 338 | 338 | OK | [6 empty] | 64 |  |  | 32.8 | 2.1732 | [10 empty] | 0 | 0 | 0 | 17.4 | 13.66667 | 2975.85
| 2025-08-16 | 間宮 | HL13A6-BT | SINホト前 | CL095 | CL095 | [5 empty] | Si小片 | 19 | 3C | 0 | 58 | 338 | 338 | OK | [6 empty] | 58 | 29.4 | OK |  | 2.301 | [10 empty] | 0 | 0 | 0 | 18.36667 | 14.63333 | 2976.817
| 2025-08-16 | 間宮 | HL13A6-BT | SINホト前 | CL096 | CL096 | [5 empty] | Si小片 | 19 | 3C | 0 | 58 | 338 | 338 | OK | [6 empty] | 58 | 28.7 | OK |  | 2.294 | [10 empty] | 0 | 0 | 0 | 19.33333 | 15.6 | 2977.783
| 2025-08-16 | 間宮 | HL13A6-BT | SINホト前 | CL097 | CL097 | [5 empty] | Si小片 | 19 | 3C | 0 | 58 | 338 | 338 | OK | [6 empty] | 58 | 29.3 | OK |  | 2.311 | [10 empty] | 0 | 0 | 0 | 20.3 | 16.56667 | 2978.75
| 2025-08-16 | 間宮 | HL13A6-BT | SINホト前 | CL098 | CL098 | [5 empty] | Si小片 | 19 | 3C | 0 | 58 | 338 | 338 | OK | [6 empty] | 58 | 28.9 | OK |  | 2.2922 | [10 empty] | 0 | 0 | 0 | 21.26667 | 17.53333 | 2979.717
| 2025-08-16 | 清水 | HL13BE-BT | SINホト前 | SJ149 | SJ149 | - |  |  | - | - | Si小片×2 | 3 | 3C | 3 | 44 | 338 | 338 | OK | [6 empty] | 224 | 112.8 | OK |  | 2.3868 | [10 empty] | 0 | 0 | 0 | 25 | 21.26667 | 2983.45
| 2025-08-16 | 清水 | HL13BE-BT | SINホト前 | SJ150 | SJ150 | - |  |  | - | - | Si小片×2 | 3 | 3C | 3 | 44 | 338 | 338 | OK | [6 empty] | 224 | 112.7 | OK |  | 2.3897 | [10 empty] | 0 | 0 | 0 | 28.73333 | 25 | 2987.183
| 2025-08-16 | 清水 | HL13BE-BT | SINホト前 | SK145 | SK145 | - |  |  | - | - | Si小片×2 | 3 | 3C | 3 | 44 | 338 | 338 | OK | [6 empty] | 224 | 112.4 | OK |  | 2.3931 | [10 empty] | 0 | 0 | 0 | 32.46667 | 28.73333 | 2990.917
| 2025-08-16 | 清水 | HL13BE-BT | SINホト前 | SK146 | SK146 | - |  |  | - | - | Si小片×2 | 3 | 3C | 3 | 44 | 338 | 338 | OK | [6 empty] | 224 | 111 | OK |  | 2.3951 | [10 empty] | 0 | 0 | 0 | 36.2 | 32.46667 | 2994.65
| 2025-08-17 | 市島 | HL13B5-BT | SINホト前 | DHAF4;DHAF5;DHAF6 | DHAF4 | DHAF5 | DHAF6 | - |  |  | Si小片 | 27 | 3A | 3 | 44 | 338 | 338 | OK | [6 empty] | 224 | 114 | OK |  | 2.4009 | [10 empty] | 0 | 0 | 3.733333 | 36.2 | 36.2 | 2998.383
| 2025-08-17 | 市島 | HL13B5-BT | SINホト前 | DHAF0;DHAF1;DHAF2;DHAF3 | DHAF0 | DHAF1 | DHAF2 | DHAF3 |  |  | Si小片 | 27 | 3A | 3 | 44 | 338 | 338 | OK | [6 empty] | 224 | 101.8 | OK |  | 2.342 | [10 empty] | 0 | 0 | 7.466667 | 36.2 | 39.93333 | 3002.117
| 2025-08-17 | 渡部 | HL13B5-BT | SINホト前 | D1BUL;D1BUM;D1BUN;D1BUP | D1BUL | D1BUM | D1BUN | D1BUP |  |  | Si小片 | 27 | 3A | 3 | 44 | 338 | 338 | OK | [6 empty] | 224 | 110.6 | OK |  | 2.371 | [10 empty] | 0 | 0 | 11.2 | 36.2 | 43.66667 | 3005.85
| 2025-08-17 | 渡部 | HL13B5-BT | SINホト前 | D1BU3;D1BUA;D1BUB | D1BU3 | D1BUA | D1BUB |  |  |  | Si小片 | 27 | 3A | 3 | 44 | 338 | 338 | OK | [6 empty] | 224 | 111.4 | OK |  | 2.37 | [10 empty] | 0 | 0 | 14.93333 | 36.2 | 47.4 | 3009.583
| 2025-08-17 | 渡部 | HL13B5-BT | SINホト前 | D1BUQ;D1BUR;D1BUS;D1BUT | D1BUQ | D1BUR | D1BUS | D1BUT |  |  | Si小片 | 27 | 3A | 3 | 44 | 338 | 338 | OK | [6 empty] | 224 | 111.4 | OK |  | 2.379 | [10 empty] | 0 | 0 | 18.66667 | 36.2 | 51.13333 | 3013.317
| 2025-08-18 | 鈴木 | HL13B5-BT | SINホト前 | DFAFB;DFAFC;DFAFD;DFAFE | DFAFB | DFAFC | DFAFD | DFAFE |  |  | Si小片 | 27 | 3A | 3 | 44 | 338 | 338 | OK | [6 empty] | 224 | 111.9 | OK |  | 2.3719 | [10 empty] | 0 | 0 | 22.4 | 36.2 | 54.86667 | 3017.05
| 2025-08-18 | 鈴木 | HL13B5-BT | SINホト前 | DEAF8;DEAFA;DEAFB | DEAF8 | DEAFA | DEAFB |  |  |  | Si小片 | 27 | 3A | 3 | 44 | 338 | 338 | OK | [6 empty] | 224 | 102.4 | OK |  | 2.3434 | [10 empty] | 0 | 0 | 26.13333 | 36.2 | 58.6 | 3020.783
| 2025-08-18 | 鈴木 | HL13B5-BT | SINホト前 | DEAFC;DEAFD;DEAFE;DEAFF | DEAFC | DEAFD | DEAFE | DEAFF |  |  | Si小片 | 27 | 3A | 3 | 44 | 338 | 338 | OK | [6 empty] | 224 | 112.8 | OK |  | 2.3754 | [10 empty] | 0 | 0 | 29.86667 | 36.2 | 62.33333 | 3024.517
| 2025-08-19 | 檜山 |  |  | チャンバークリーニング | [7 empty] | 38 | ｱﾙﾐﾅ | 40 | 0 | 200 | 200 | OK | [21 empty] | 0 | 0 | 22.4 | 36.2 | 54.86667 | 3285.05 | クリーニング40分 LOAD：75%→65%、PHASE：15%→15%
| 2025-08-20 | 檜山 |  |  | 空焼き/A | [7 empty] | 6 | A | 30 | 0 | 359 | 359 | OK | [21 empty] | 0 | 0 | 22.4 | 36.2 | 54.86667 | 3285.05
| 2025-08-20 | 檜山 |  |  | KARADEPO(ﾄﾚｲA×1枚) | [7 empty] | 1 | A | 60 | 0 | 359 | 359 | OK | [6 empty] | 3600 | [14 empty] | 0 | 0 | 22.4 | 36.2 | 54.86667 | 3285.05
| 2025-08-20 | 檜山 |  |  | KARADEPO(ﾄﾚｲA×1枚) | [7 empty] | 1 | A | 60 | 0 | 359 | 359 | OK | [21 empty] | 0 | 0 | 22.4 | 36.2 | 54.86667 | 3285.05
| 2025-08-20 | 檜山 |  |  | KARADEPO(ﾄﾚｲA×1枚) | [7 empty] | 1 | A | 60 | 0 | 359 | 359 | OK | [6 empty] | 3600 | [14 empty] | 0 | 0 | 22.4 | 36.2 | 54.86667 | 3285.05
| 2025-08-20 | 檜山 |  |  | KARADEPO(ﾄﾚｲA×1枚) | [7 empty] | 1 | A | 60 | 0 | 359 | 359 | OK | [21 empty] | 0 | 0 | 22.4 | 36.2 | 54.86667 | 3285.05
| 2025-08-20 | 久保木 |  |  | KARADEPO(ﾄﾚｲA×1枚) | [7 empty] | 1 | A | 60 | 0 | 359 | 359 | OK | [6 empty] | 3600 | [14 empty] | 0 | 0 | 22.4 | 36.2 | 54.86667 | 3285.05
| 2025-08-20 | 久保木 |  |  | テスト(338.0℃) | - | - | - | - | - | Si | Si小片×2 | 3 | A | 3 | 44 | 338 | 338 | OK | [6 empty] | 224 | [6 empty] | 0 |  |  |  |  | 0 | 0 | 0 | 0 | 0 | 22.4 | 36.2 | 54.86667 | 3285.05
| 2025-08-20 | 檜山 |  |  | チャンバークリーニング | [7 empty] | 38 | ｱﾙﾐﾅ | 40 | 0 | 200 | 200 | OK | [21 empty] | 0 | 0 | 22.4 | 36.2 | 54.86667 | 3285.05 | クリーニング40分 LOAD：75%→65%、PHASE：15%→15%
| 2025-08-20 | 檜山 |  |  | 空焼き/A | [7 empty] | 6 | A | 30 | 0 | 359 | 359 | OK | [21 empty] | 0 | 0 | 22.4 | 36.2 | 54.86667 | 3285.05
| 2025-08-20 | 檜山 |  |  | SiH4ﾎﾞﾝﾍﾞ切り替え(R⇒L)/空流し | [20 empty] | 0 | [14 empty] | 0 | 0 | 22.4 | 36.2 | 54.86667 | 3285.05
| 2025-08-20 | 檜山 |  |  | KARADEPO(ﾄﾚｲA×1枚) | [7 empty] | 1 | A | 60 | 0 | 359 | 359 | OK | [6 empty] | 3600 | [14 empty] | 0 | 0 | 22.4 | 36.2 | 54.86667 | 3285.05
| 2025-08-21 | 檜山 |  |  | KARADEPO(ﾄﾚｲA×1枚) | [7 empty] | 1 | A | 60 | 0 | 359 | 359 | OK | [21 empty] | 0 | 0 | 22.4 | 36.2 | 54.86667 | 3285.05
| 2025-08-21 | 池田 |  |  | KARADEPO(ﾄﾚｲA×1枚) | [7 empty] | 1 | A | 60 | 0 | 359 | 359 | OK | [6 empty] | 3600 | [14 empty] | 0 | 0 | 22.4 | 36.2 | 54.86667 | 3285.05
| 2025-08-21 | 池田 |  |  | KARADEPO(ﾄﾚｲA×1枚) | [7 empty] | 1 | A | 60 | 0 | 359 | 359 | OK | [21 empty] | 0 | 0 | 22.4 | 36.2 | 54.86667 | 3285.05
| 2025-08-21 | 池田 |  |  | KARADEPO(ﾄﾚｲA×1枚) | [7 empty] | 1 | A | 60 | 0 | 359 | 359 | OK | [6 empty] | 3600 | [14 empty] | 0 | 0 | 22.4 | 36.2 | 54.86667 | 3285.05
| 2025-08-21 | 藤本 |  |  | テスト(338.0℃) | - | - | - | - | - | Si | Si小片×2 | 3 | A | 3 | 44 | 338 | 338 | OK | [6 empty] | 224 |  |  | 111.5 | 2.3917 | 111.6 | 99.6 | 12 | -3629.372 | -2710.956 | -4550.582 | -3506.727 | 918.416 | 1043.855 | 29.86607 | 3.733333 | 0 | 22.4 | 36.2 | 0 | 3288.783
| 2025-08-21 | 間宮 | HL13B5-BT | SINホト前 | DEAFQ;DEAFR;DEAFS;DEAFT | DEAFQ | DEAFR | DEAFS | DEAFT |  |  | Si小片 | 27 | 3A | 3 | 44 | 338 | 338 | OK | [6 empty] | 224 | 111.2 | OK |  | 2.376 | [10 empty] | 3.733333 | 0 | 26.13333 | 36.2 | 3.733333 | 3292.517
| 2025-08-21 | 間宮 | HL13B5-BT | SINホト前 | DEAG2;DEAG3;DEAG4;DEAG5 | DEAG2 | DEAG3 | DEAG4 | DEAG5 |  |  | Si小片 | 27 | 3A | 3 | 44 | 338 | 338 | OK | [6 empty] | 224 | 103.1 | OK |  | 2.348 | [10 empty] | 3.733333 | 0 | 29.86667 | 36.2 | 7.466667 | 3296.25
| 2025-08-21 | 間宮 | HL13B5-BT | SINホト前 | DEAFG;DEAFH;DEAFJ;DEAFK | DEAFG | DEAFH | DEAFJ | DEAFK |  |  | Si小片 | 27 | 3A | 3 | 44 | 338 | 338 | OK | [6 empty] | 224 | 110.1 | OK |  | 2.375 | [10 empty] | 3.733333 | 0 | 33.6 | 36.2 | 11.2 | 3299.983
| 2025-08-21 | 間宮 | HL13B8-BT | SINホト前 | NV493;NV494;NV495;NV496 | NV493 | NV494 | NV495 | NV496 |  |  | Si小片 | 27 | 3A | 3 | 44 | 338 | 338 | OK | [6 empty] | 224 | 102.5 | OK |  | 2.346 | [10 empty] | 3.733333 | 0 | 37.33333 | 36.2 | 14.93333 | 3303.717
| 2025-08-21 | 間宮 |  |  | 30nm狙いRATE | [6 empty] | Si小片 | 19 | 3C | 1 | 4 | 338 | 338 | OK | [6 empty] | 64 |  |  | 31.3 | 2.317 | [10 empty] | 3.733333 | 0 | 37.33333 | 37.26667 | 16 | 3304.783
| 2025-08-21 | 間宮 | HL13A6-BT | SINホト前 | CL091 | CL091 | [5 empty] | Si小片 | 19 | 3C | 1 | 1 | 338 | 338 | OK | [6 empty] | 61 | 30.5 | OK |  | 2.351 | [10 empty] | 3.733333 | 0 | 37.33333 | 38.28333 | 17.01667 | 3305.8
| 2025-08-21 | 間宮 | HL13A6-BT | SINホト前 | CL092 | CL092 | [5 empty] | Si小片 | 19 | 3C | 1 | 1 | 338 | 338 | OK | [6 empty] | 61 | 29.1 | OK |  | 2.2856 | [10 empty] | 3.733333 | 0 | 37.33333 | 39.3 | 18.03333 | 3306.817
| 2025-08-21 | 間宮 | HL13A6-BT | SINホト前 | CL093 | CL093 | [5 empty] | Si小片 | 19 | 3C | 1 | 1 | 338 | 338 | OK | [6 empty] | 61 | 29.3 | OK |  | 2.295 | [10 empty] | 3.733333 | 0 | 37.33333 | 40.31667 | 19.05 | 3307.833
| 2025-08-21 | 間宮 | HL13A6-BT | SINホト前 | CL094 | CL094 | [5 empty] | Si小片 | 19 | 3C | 1 | 1 | 338 | 338 | OK | [6 empty] | 61 | 29.1 | OK |  | 2.3046 | [10 empty] | 3.733333 | 0 | 37.33333 | 41.33333 | 20.06667 | 3308.85
| 2025-08-21 | 間宮 | HL13A6-BT | SINホト前 | CL099 | CL099 | [5 empty] | Si小片 | 19 | 3C | 1 | 1 | 338 | 338 | OK | [6 empty] | 61 | 29.8 | OK |  | 2.303 | [10 empty] | 3.733333 | 0 | 37.33333 | 42.35 | 21.08333 | 3309.867
| 2025-08-21 | 間宮 | HL13A6-BT | SINホト前 | CL100 | CL100 | [5 empty] | Si小片 | 19 | 3C | 1 | 1 | 338 | 338 | OK | [6 empty] | 61 | 29.5 | OK |  | 2.358 | [10 empty] | 3.733333 | 0 | 37.33333 | 43.36667 | 22.1 | 3310.883
| 2025-08-21 | 間宮 | HL13A6-BT | SINホト前 | CL101 | CL101 | [5 empty] | Si小片 | 19 | 3C | 1 | 1 | 338 | 338 | OK | [6 empty] | 61 | 29.5 | OK |  | 2.352 | [10 empty] | 3.733333 | 0 | 37.33333 | 44.38333 | 23.11667 | 3311.9
| 2025-08-21 | 間宮 | HL13A6-BT | SINホト前 | CL102 | CL102 | [5 empty] | Si小片 | 19 | 3C | 1 | 1 | 338 | 338 | OK | [6 empty] | 61 | 29.4 | OK |  | 2.327 | [10 empty] | 3.733333 | 0 | 37.33333 | 45.4 | 24.13333 | 3312.917
| 2025-08-21 | 間宮 | HL13B8-BT | SINホト前 | NV497;NV498;NV499 | NV497 | NV498 | NV499 | - |  |  | Si小片 | 27 | 3A | 3 | 44 | 338 | 338 | OK | [6 empty] | 224 | 103.3 | OK |  | 2.351 | [10 empty] | 3.733333 | 0 | 41.06667 | 45.4 | 27.86667 | 3316.65
| 2025-08-21 | 間宮 | HL13B8-BT | SINホト前 | NV501;NV502;NV503;NV504 | NV501 | NV502 | NV503 | NV504 |  |  | Si小片 | 27 | 3A | 3 | 44 | 338 | 338 | OK | [6 empty] | 224 | 101.5 | OK |  | 2.345 | [10 empty] | 3.733333 | 0 | 44.8 | 45.4 | 31.6 | 3320.383
| 2025-08-21 | 有木 | HL13B8-BT | SINホト前 | NV505;NV506;NV507;NV508 | NV505 | NV506 | NV507 | NV508 |  |  | Si小片 | 27 | 3A | 3 | 44 | 338 | 338 | OK | [6 empty] | 224 | 112.6 | OK |  | 2.373 | [10 empty] | 3.733333 | 0 | 48.53333 | 45.4 | 35.33333 | 3324.117
| 2025-08-21 | 有木 | HL13B5-BT | SINホト前 | DHAFQ;DHAFR;DHAFS;DHAFT | DHAFQ | DHAFR | DHAFS | DHAFT |  |  | Si小片 | 27 | 3A | 3 | 44 | 338 | 338 | OK | [6 empty] | 224 | 112.1 | OK |  | 2.368 | [10 empty] | 3.733333 | 0 | 52.26667 | 45.4 | 39.06667 | 3327.85
| 2025-08-21 | 有木 | HL13B5-BT | SINホト前 | DHAFY;DHAFZ;DHAG0;DHAG1 | DHAFY | DHAFZ | DHAG0 | DHAG1 |  |  | Si小片 | 27 | 3A | 3 | 44 | 338 | 338 | OK | [6 empty] | 224 | 111.6 | OK |  | 2.372 | [10 empty] | 3.733333 | 0 | 56 | 45.4 | 42.8 | 3331.583
| 2025-08-22 | 間宮 | HL13B8-BT | SINホト前 | NU681;NU682;NU683 | NU681 | NU682 | NU683 | - |  |  | Si小片 | 27 | 3A | 3 | 44 | 338 | 338 | OK | [6 empty] | 224 | 103.6 | OK |  | 2.345 | [10 empty] | 3.733333 | 0 | 59.73333 | 45.4 | 46.53333 | 3335.317
| 2025-08-22 | 間宮 |  |  | 空焼き・空デポ/3C | [7 empty] | 9 | 3C |  |  | 338 | 338 | OK | [6 empty] | 0 | [14 empty] | 3.733333 | 0 | 59.73333 | 45.4 | 46.53333 | 3335.317
| 2025-08-22 | 間宮 |  |  | 30nm狙いRATE | [6 empty] | Si小片 | 19 | 3C | 1 | 4 | 338 | 338 | OK | [6 empty] | 64 |  |  | 31.7 | 2.324 | [10 empty] | 3.733333 | 0 | 59.73333 | 46.46667 | 47.6 | 3336.383
| 2025-08-22 | 間宮 | HL13A6-BT | SINホト前 | CL103 | CL103 | [5 empty] | Si小片 | 19 | 3C | 1 | 0 | 338 | 338 | OK | [6 empty] | 60 | 30.8 | OK |  | 2.291 | [10 empty] | 3.733333 | 0 | 59.73333 | 47.46667 | 48.6 | 3337.383
| 2025-08-22 | 間宮 | HL13A6-BT | SINホト前 | CL104 | CL104 | [5 empty] | Si小片 | 19 | 3C | 1 | 0 | 338 | 338 | OK | [6 empty] | 60 | 31.9 | OK |  | 2.308 | [10 empty] | 3.733333 | 0 | 59.73333 | 48.46667 | 49.6 | 3338.383
| 2025-08-22 | 間宮 | HL13A6-BT | SINホト前 | CL105 | CL105 | [5 empty] | Si小片 | 19 | 3C | 1 | 0 | 338 | 338 | OK | [6 empty] | 60 | 30.9 | OK |  | 2.321 | [10 empty] | 3.733333 | 0 | 59.73333 | 49.46667 | 50.6 | 3339.383
| 2025-08-22 | 間宮 | HL13A6-BT | SINホト前 | CL106 | CL106 | [5 empty] | Si小片 | 19 | 3C | 1 | 0 | 338 | 338 | OK | [6 empty] | 60 | 30.4 | OK |  | 2.309 | [10 empty] | 3.733333 | 0 | 59.73333 | 50.46667 | 51.6 | 3340.383
| 2025-08-22 | 間宮 | HL13A6-BT | SINホト前 | CL107 | CL107 | [5 empty] | Si小片 | 19 | 3C | 1 | 0 | 338 | 338 | OK | [6 empty] | 60 | 31.2 | OK |  | 2.271 | [10 empty] | 3.733333 | 0 | 59.73333 | 51.46667 | 52.6 | 3341.383
| 2025-08-22 | 間宮 | HL13A6-BT | SINホト前 | CL108 | CL108 | [5 empty] | Si小片 | 19 | 3C | 1 | 0 | 338 | 338 | OK | [6 empty] | 60 | 31.4 | OK |  | 2.3197 | [10 empty] | 3.733333 | 0 | 59.73333 | 52.46667 | 53.6 | 3342.383
| 2025-08-22 | 間宮 | HL13A6-BT | SINホト前 | CL109 | CL109 | [5 empty] | Si小片 | 19 | 3C | 1 | 0 | 338 | 338 | OK | [6 empty] | 60 | 31.7 | OK |  | 2.2973 | [10 empty] | 3.733333 | 0 | 59.73333 | 53.46667 | 54.6 | 3343.383
| 2025-08-22 | 間宮 | HL13A6-BT | SINホト前 | CL110 | CL110 | [5 empty] | Si小片 | 19 | 3C | 1 | 0 | 338 | 338 | OK | [6 empty] | 60 | 31.1 | OK |  | 2.3211 | [10 empty] | 3.733333 | 0 | 59.73333 | 54.46667 | 55.6 | 3344.383
| 2025-08-22 | 間宮 | HL13B8-BT | SINホト前 | NU660;NU661;NU662;NU676 | NU660 | NU661 | NU662 | NU676 |  |  | Si小片 | 27 | 3A | 3 | 44 | 338 | 338 | OK | [6 empty] | 224 | 103.2 | OK |  | 2.343 | [10 empty] | 3.733333 | 0 | 63.46667 | 54.46667 | 59.33333 | 3348.117
| 2025-08-22 | 間宮 | HL13B8-BT | SINホト前 | NU677;NU678;NU679;NU680 | NU677 | NU678 | NU679 | NU680 |  |  | Si小片 | 27 | 3A | 3 | 44 | 338 | 338 | OK | [6 empty] | 224 | 102.5 | OK |  | 2.346 | [10 empty] | 3.733333 | 0 | 67.2 | 54.46667 | 63.06667 | 3351.85
| 2025-08-22 | 有木 | HL13B5-BT | SINホト前 | DHAFU;DHAFV;DHAFW;DHAFX | DHAFU | DHAFV | DHAFW | DHAFX |  |  | Si小片 | 27 | 3A | 3 | 44 | 338 | 338 | OK | [6 empty] | 224 | 100.2 | OK |  | 2.352 | [10 empty] | 3.733333 | 0 | 70.93333 | 54.46667 | 66.8 | 3355.583
| 2025-08-23 | 有木 | HL13B8-BT | SINホト前 | NT544;NT545;NT546;NT547 | NT544 | NT545 | NT546 | NT547 |  |  | Si小片 | 27 | 3A | 3 | 44 | 338 | 338 | OK | [6 empty] | 224 | 110.4 | OK |  | 2.382 | [10 empty] | 3.733333 | 0 | 74.66667 | 54.46667 | 70.53333 | 3359.317
| 2025-08-23 | 有木 | HL13B8-BT | SINホト前 | NU689;NU690;NU691;NU692 | NU689 | NU690 | NU691 | NU692 |  |  | Si小片 | 27 | 3A | 3 | 44 | 338 | 338 | OK | [6 empty] | 224 | 116.6 | OK |  | 2.388 | [10 empty] | 3.733333 | 0 | 78.4 | 54.46667 | 74.26667 | 3363.05
| 2025-08-23 | 間宮 | HL13B8-BT | SINホト前 | NU685;NU686;NU687 | NU685 | NU686 | NU687 | - |  |  | Si小片 | 27 | 3A | 3 | 44 | 338 | 338 | OK | [6 empty] | 224 | 112.3 | OK |  | 2.375 | [10 empty] | 3.733333 | 0 | 82.13333 | 54.46667 | 78 | 3366.783
| 2025-08-23 | 間宮 | HL13B5-BT | SINホト前 | DEAFU;DEAFV;DEAFW;DEAFX | DEAFU | DEAFV | DEAFW | DEAFX |  |  | Si小片 | 27 | 3A | 3 | 44 | 338 | 338 | OK | [6 empty] | 224 | 104.1 | OK |  | 2.348 | [10 empty] | 3.733333 | 0 | 85.86667 | 54.46667 | 81.73333 | 3370.517
| 2025-08-23 | 間宮 | HL13B5-BT | SINホト前 | DHAG2;DHAG3;DHAG4;DHAG5 | DHAG2 | DHAG3 | DHAG4 | DHAG5 |  |  | Si小片 | 27 | 3A | 3 | 44 | 338 | 338 | OK | [6 empty] | 224 | 102.3 | OK |  | 2.348 | [10 empty] | 3.733333 | 0 | 89.6 | 54.46667 | 85.46667 | 3374.25
| 2025-08-23 | 間宮 | HL13B5-BT | SINホト前 | DEFL;DEAFM;DEAFN;DEAFP | DEAFL | DEAFM | DEAFN | DEAFP |  |  | Si小片 | 27 | 3A | 3 | 44 | 338 | 338 | OK | [6 empty] | 224 | 110.1 | OK |  | 2.376 | [10 empty] | 3.733333 | 0 | 93.33333 | 54.46667 | 89.2 | 3377.983
| 2025-08-24 | 有木 | HL13B5-BT | SINホト前 | DEAFY;DEAFZ;DEAG0:DEAG1 | DEAFY | DEAFZ | DEAG0 | DEAG1 |  |  | Si小片 | 27 | 3A | 3 | 44 | 338 | 338 | OK | [6 empty] | 224 | 103.2 | OK |  | 2.352 | [10 empty] | 3.733333 | 0 | 97.06667 | 54.46667 | 92.93333 | 3381.717
| 2025-08-24 | 有木 | HL13B5-BT | SINホト前 | D1BUU;D1BVR;D1BVS;D1BVT | D1BUU | D1BVR | D1BVS | D1BVT |  |  | Si小片 | 27 | 3A | 3 | 44 | 338 | 338 | OK | [6 empty] | 224 | 110.9 | OK |  | 2.387 | [10 empty] | 3.733333 | 0 | 100.8 | 54.46667 | 96.66667 | 3385.45
| 2025-08-24 | 市島 | HL13B5-BT | SINホト前 | DFAEV;DFAEW;DFAEX;DFAEY | DFAEV | DFAEW | DFAEX | DFAEY |  |  | Si小片 | 27 | 3A | 3 | 44 | 338 | 338 | OK | [6 empty] | 224 | 111.4 | OK |  | 2.367 | [10 empty] | 3.733333 | 0 | 104.5333 | 54.46667 | 100.4 | 3389.183
| 2025-08-24 | 市島 |  |  | 空焼き・空デポ/3C | [7 empty] | 9 | 3C |  |  | 338 | 338 | OK | [6 empty] | 0 | [14 empty] | 3.733333 | 0 | 104.5333 | 54.46667 | 100.4 | 3389.183
[5 empty] | 30nm狙いRATE | [6 empty] | Si小片 | 19 | 3C | 1 | 4 | 338 | 338 | OK | [6 empty] | 64 |  |  | 33.4 | 2.302 | [10 empty] | 3.733333 | 0 | 104.5333 | 55.53333 | 101.4667 | 3390.25
| 2025-08-24 | 市島 | HL13A6-BT | SINホト前 | CL111 | CL111 | [5 empty] | Si小片 | 19 | 3C | 0 | 57 | 338 | 338 | OK | [6 empty] | 57 | 29.5 |  |  | 2.295 | [10 empty] | 3.733333 | 0 | 104.5333 | 56.48333 | 102.4167 | 3391.2
| 2025-08-24 | 市島 | HL13A6-BT | SINホト前 | CL112 | CL112 | [5 empty] | Si小片 | 19 | 3C | 0 | 57 | 338 | 338 | OK | [6 empty] | 57 | 29.8 |  |  | 2.302 | [10 empty] | 3.733333 | 0 | 104.5333 | 57.43333 | 103.3667 | 3392.15
| 2025-08-24 | 市島 | HL13A6-BT | SINホト前 | CL113 | CL113 | [5 empty] | Si小片 | 19 | 3C | 0 | 57 | 338 | 338 | OK | [6 empty] | 57 | 29.9 |  |  | 2.301 | [10 empty] | 3.733333 | 0 | 104.5333 | 58.38333 | 104.3167 | 3393.1
| 2025-08-24 | 市島 | HL13A6-BT | SINホト前 | CL114 | CL114 | [5 empty] | Si小片 | 19 | 3C | 0 | 57 | 338 | 338 | OK | [6 empty] | 57 | 30 |  |  | 2.295 | [10 empty] | 3.733333 | 0 | 104.5333 | 59.33333 | 105.2667 | 3394.05
| 2025-08-24 | 新垣 | HL13B5-BT | SINホト前 | DFAER;DFAET;DFAEU | DFAER | DFAET | DFAEU | - |  |  | Si小片 | 27 | 3A | 3 | 44 | 338 | 338 | OK | [6 empty] | 224 | 113 | OK |  | 2.378 | [10 empty] | 3.733333 | 0 | 108.2667 | 59.33333 | 109 | 3397.783
| 2025-08-25 | 新垣 | HL13B5-BT | SINホト前 | D1BVU;D1BVV;D1BVW;D1BVX | D1BVU | D1BVV | D1BVW | D1BVX |  |  | Si小片 | 27 | 3A | 3 | 44 | 338 | 338 | OK | [6 empty] | 224 | 105.1 | OK |  | 2.343 | [10 empty] | 3.733333 | 0 | 112 | 59.33333 | 112.7333 | 3401.517
| 2025-08-25 | 鈴木 |  |  | 空焼き・空デポ/4A | [7 empty] | 9 | 4A |  |  | 338 | 338 | OK | [6 empty] | 0 | [14 empty] | 3.733333 | 0 | 112 | 59.33333 | 112.7333 | 3401.517
| 2025-08-25 | 市島 | HL13B5-BFL | SiNホト前 | EV001 | EV001 | - |  |  | - | - | Si小片 | 3 | 4A | 3 | 44 | 338 | 338 | OK | [6 empty] | 224 | 112.7 | OK |  | 2.395 | [10 empty] | 3.733333 | 0 | 112 | 59.33333 | 116.4667 | 3405.25
| 2025-08-25 | 市島 | HL13B5-BFL | SiNホト前 | EV004 | EV004 | - |  |  | - | - | Si小片 | 3 | 4A | 3 | 44 | 338 | 338 | OK | [6 empty] | 224 | 100.5 | OK |  | 2.359 | [10 empty] | 3.733333 | 0 | 112 | 59.33333 | 120.2 | 3408.983
| 2025-08-25 | 市島 | HL13B5-BFL | SiNホト前 | ET004 | ET004 | - |  |  | - | - | Si小片 | 3 | 4A | 3 | 44 | 338 | 338 | OK | [6 empty] | 224 | 112.7 | OK |  | 2.394 | [10 empty] | 3.733333 | 0 | 112 | 59.33333 | 123.9333 | 3412.717
| 2025/8/25 | 市島 |  |  | 空焼き・空デポ/4A | [7 empty] | 9 | 4A |  |  | 338 | 338 | OK | [6 empty] | 0 | [14 empty] | 3.733333 | 0 | 112 | 59.33333 | 123.9333 | 3412.717
| 2025-08-25 | 市島 | HL13B5-BT | SINホト前 | DFACU;DFACX;DHAG8;DHAGD | DFACU | DFACX | DFAG8 | DHAGD |  |  | Si小片 | 27 | 3A | 3 | 44 | 338 | 338 | OK | [6 empty] | 224 | 103.7 | OK |  | 2.346 | [10 empty] | 3.733333 | 0 | 115.7333 | 59.33333 | 127.6667 | 3416.45
| 2025-08-25 | 市島 | HL13B5-BT | SINホト前 | D1BY3;D1BY4;D1BY5;D1BY6 | D1BY3 | D1BY4 | D1BY5 | D1BY6 |  |  | Si小片 | 27 | 3A | 3 | 44 | 338 | 338 | OK | [6 empty] | 224 | 101.8 | OK |  | 2.348 | [10 empty] | 3.733333 | 0 | 119.4667 | 59.33333 | 131.4 | 3420.183
| 2025-08-25 | 市島 | HL13B5-BT | SINホト前 | DFAFF;DFAFH;DFAFJ | DFAFF | DFAFH | DFAFJ | - |  |  | Si小片 | 27 | 3A | 3 | 44 | 338 | 338 | OK | [6 empty] | 224 | 95.3 | OK |  | 2.3501 | [10 empty] | 3.733333 | 0 | 123.2 | 59.33333 | 135.1333 | 3423.917
| 2025-08-26 | 市島 | HL13B8-BT | SINホト前 | NT569;NT570;NT571;NT572 | NT569 | NT570 | NT571 | NT572 |  |  | Si小片 | 27 | 3A | 3 | 44 | 338 | 338 | OK | [6 empty] | 224 | 103.8 | OK |  | 2.28 | [10 empty] | 3.733333 | 0 | 126.9333 | 59.33333 | 138.8667 | 3427.65
| 2025-08-26 | 市島 | HL13B8-BT | SINホト前 | NT573;NT574;NT575;NT576 | NT573 | NT574 | NT575 | NT576 |  |  | Si小片 | 27 | 3A | 3 | 44 | 338 | 338 | OK | [6 empty] | 224 | 112.1 | OK |  | 2.373 | [10 empty] | 3.733333 | 0 | 130.6667 | 59.33333 | 142.6 | 3431.383
| 2025-08-26 | 新垣 | HL13BE-BT | SINホト前 | SJ151 | SJ151 | - |  |  | - | - | Si小片×2 | 3 | 3C | 3 | 44 | 338 | 338 | OK | [6 empty] | 224 | 114 | OK |  | 2.397 | [10 empty] | 3.733333 | 0 | 130.6667 | 63.06667 | 146.3333 | 3435.117
| 2025-08-26 | 新垣 | HL13BE-BT | SINホト前 | SK147 | SK147 | - |  |  | - | - | Si小片×2 | 3 | 3C | 3 | 44 | 338 | 338 | OK | [6 empty] | 224 | 112.8 | OK |  | 2.396 | [10 empty] | 3.733333 | 0 | 130.6667 | 66.8 | 150.0667 | 3438.85
| 2025-08-26 | 新垣 | HL13BE-BT | SINホト前 | SL149 | SL149 | - |  |  | - | - | Si小片×2 | 3 | 3C | 3 | 44 | 338 | 338 | OK | [6 empty] | 224 | 114.5 | OK |  | 2.404 | [10 empty] | 3.733333 | 0 | 130.6667 | 70.53333 | 153.8 | 3442.583
| 2025-08-26 | 新垣 | HL13BE-BT | SINホト前 | SM136 | SM136 | - |  |  | - | - | Si小片×2 | 3 | 3C | 3 | 44 | 338 | 338 | OK | [6 empty] | 224 | 114.7 | OK |  | 2.397 | [10 empty] | 3.733333 | 0 | 130.6667 | 74.26667 | 157.5333 | 3446.317
| 2025-08-27 | 新垣 | HL13B5-BT | SINホト前 | DFAFL;DFAFM;DFAFN | DFAFL | DFAFM | DFAFN | - |  |  | Si小片 | 27 | 3A | 3 | 44 | 338 | 338 | OK | [6 empty] | 224 | 111.6 | OK |  | 2.391 | [10 empty] | 3.733333 | 0 | 134.4 | 74.26667 | 161.2667 | 3450.05
| 2025-08-27 | 有木 | HL13B5-BT | SINホト前 | D1BYP;D1BYQ;D1BYR;D1BYS | D1BYP | D1BYQ | D1BYR | D1BYS |  |  | Si小片 | 27 | 3A | 3 | 44 | 338 | 338 | OK | [6 empty] | 224 | 114.4 | OK |  | 2.382 | [10 empty] | 3.733333 | 0 | 138.1333 | 74.26667 | 165 | 3453.783
| 2025-08-27 | 有木 | HL13B5-BT | SINホト前 | DHAGE;DHAGG;DHAGH | DHAGE | DHAGG | DHAGH |  |  |  | Si小片 | 27 | 3A | 3 | 44 | 338 | 338 | OK | [6 empty] | 224 | 111.7 | OK |  | 2.371 | [10 empty] | 3.733333 | 0 | 141.8667 | 74.26667 | 168.7333 | 3457.517
| 2025-08-27 | 有木 | HL13BE-BT | SINホト前 | SJ151 | SJ151 | - |  |  | - | - | Si小片×2 | 3 | 3C | 3 | 44 | 338 | 338 | OK | [6 empty] | 224 | 112.2 | OK |  | 2.387 | [10 empty] | 3.733333 | 0 | 141.8667 | 78 | 172.4667 | 3461.25
| 2025-08-27 | 有木 | HL13BE-BT | SINホト前 | SK147 | SK147 | - |  |  | - | - | Si小片×2 | 3 | 3C | 3 | 44 | 338 | 338 | OK | [6 empty] | 224 | 112.2 | OK |  | 2.386 | [10 empty] | 3.733333 | 0 | 141.8667 | 81.73333 | 176.2 | 3464.983
| 2025-08-27 | 有木 | HL13BE-BT | SINホト前 | SL149 | SL149 | - |  |  | - | - | Si小片×2 | 3 | 3C | 3 | 44 | 338 | 338 | OK | [6 empty] | 224 | 112.9 | OK |  | 2.387 | [10 empty] | 3.733333 | 0 | 141.8667 | 85.46667 | 179.9333 | 3468.717
| 2025-08-27 | 有木 | HL13BE-BT | SINホト前 | SM136 | SM136 | - |  |  | - | - | Si小片×2 | 3 | 3C | 3 | 44 | 338 | 338 | OK | [6 empty] | 224 | 112.6 | OK |  | 2.386 | [10 empty] | 3.733333 | 0 | 141.8667 | 89.2 | 183.6667 | 3472.45
| 2025-08-27 | 清水 | HL13B5-BT | SINホト前 | D1BYX;D1BYY;D1BYZ;D1BZ0 | D1BYX | D1BYY | D1BYZ | D1BZ0 |  |  | Si小片 | 27 | 3A | 3 | 44 | 338 | 338 | OK | [6 empty] | 224 | 111.1 | OK |  | 2.3673 | [10 empty] | 3.733333 | 0 | 145.6 | 89.2 | 187.4 | 3476.183
| 2025-08-27 | 間宮 | HL13B8-BT | SINホト前 | NT577;NT578;NT579;NT580 | NT577 | NT578 | NT579 | NT580 |  |  | Si小片 | 27 | 3A | 3 | 44 | 338 | 338 | OK | [6 empty] | 224 | 112.4 | OK |  | 2.376 | [10 empty] | 3.733333 | 0 | 149.3333 | 89.2 | 191.1333 | 3479.917
| 2025-08-27 | 間宮 | HL13B8-BT | SINホト前 | NU697;NU698;NU699;NU700 | NU697 | NU698 | NU699 | NU700 |  |  | Si小片 | 27 | 3A | 3 | 44 | 338 | 338 | OK | [6 empty] | 224 | 112.8 | OK |  | 2.367 | [10 empty] | 3.733333 | 0 | 153.0667 | 89.2 | 194.8667 | 3483.65
| 2025-08-27 | 間宮 | HL13B8-BT | SINホト前 | NT581;NT582;NT583;NT584 | NT581 | NT582 | NT583 | NT584 |  |  | Si小片 | 27 | 3A | 3 | 44 | 338 | 338 | OK | [6 empty] | 224 | 112.6 | OK |  | 2.387 | [10 empty] | 3.733333 | 0 | 156.8 | 89.2 | 198.6 | 3487.383
| 2025-08-28 | 有木 | HL13B5-BT | SINホト前 | DFAFP;DFAFQ;DFAFR;DFAFS | DFAFP | DFAFQ | DFAFR | DFAFS |  |  | Si小片 | 27 | 3A | 3 | 44 | 338 | 338 | OK | [6 empty] | 224 | 109.5 | OK |  | 2.358 | [10 empty] | 3.733333 | 0 | 160.5333 | 89.2 | 202.3333 | 3491.117
| 2025-08-28 | 有木 | HL13B5-BT | SINホト前 | D1BZ5;D1BZ6;D1BZ7;D1BZ8 | D1BZ5 | D1BZ6 | D1BZ7 | D1BZ8 |  |  | Si小片 | 27 | 3A | 3 | 44 | 338 | 338 | OK | [6 empty] | 224 | 100.2 | OK |  | 2.336 | [10 empty] | 3.733333 | 0 | 164.2667 | 89.2 | 206.0667 | 3494.85
| 2025-08-28 | 有木 | HL13B5-BT | SINホト前 | D1BYV;D1BYW;DEAG7 | D1BYV | D1BYW | DEAG7 | - |  |  | Si小片 | 27 | 3A | 3 | 44 | 338 | 338 | OK | [6 empty] | 224 | 101.9 | OK |  | 2.352 | [10 empty] | 3.733333 | 0 | 168 | 89.2 | 209.8 | 3498.583
| 2025-08-28 | 間宮 | HL13B5-BT | SINホト前 | DEAGK;DEAGL;DEAGM | DEAGK | DEAGL | DEAGM | - |  |  | Si小片 | 27 | 3A | 3 | 44 | 338 | 338 | OK | [6 empty] | 224 | 111 | OK |  | 2.372 | [10 empty] | 3.733333 | 0 | 171.7333 | 89.2 | 213.5333 | 3502.317
| 2025-08-28 | 間宮 | HL13B5-BT | SINホト前 | DEAGZ;DEAH0;DEAH1;DEAH2 | DEAGZ | DEAH0 | DEAH1 | DEAH2 |  |  | Si小片 | 27 | 3A | 3 | 44 | 338 | 338 | OK | [6 empty] | 224 | 101.3 | OK |  | 2.341 | [10 empty] | 3.733333 | 0 | 175.4667 | 89.2 | 217.2667 | 3506.05
| 2025-08-29 | 畠山 |  |  | SiH4ﾎﾞﾝﾍﾞ切り替え(R⇒L)/空流し | [20 empty] | 0 | [14 empty] | 3.733333 | 0 | 175.4667 | 89.2 | 217.2667 | 3506.05
| 2025-08-28 | 間宮 | HL13B5-BT | SINホト前 | DFAFT;DFAFU;DFAFY;DFAFZ | DFAFT | DFAFU | DFAFY | DFAFZ |  |  | Si小片 | 27 | 3A | 3 | 44 | 338 | 338 | OK | [6 empty] | 224 | 109.1 | OK |  | 2.373 | [10 empty] | 3.733333 | 0 | 179.2 | 89.2 | 221 | 3509.783
| 2025-08-28 | 間宮 | HL13BE-BT | SINホト前 | SJ152 | SJ152 | - |  |  | - | - | Si小片×2 | 3 | 3C | 3 | 44 | 338 | 338 | OK | [6 empty] | 224 | 95.1 | OK |  | 2.239 | [10 empty] | 3.733333 | 0 | 179.2 | 92.93333 | 224.7333 | 3513.517
| 2025-08-28 | 間宮 | HL13BE-BT | SINホト前 | SL150 | SL150 | - |  |  | - | - | Si小片×2 | 3 | 3C | 3 | 44 | 338 | 338 | OK | [6 empty] | 224 | 112 | OK |  | 2.392 | [10 empty] | 3.733333 | 0 | 179.2 | 96.66667 | 228.4667 | 3517.25
| 2025-08-28 | 間宮 | HL13BE-BT | SINホト前 | SM137 | SM137 | - |  |  | - | - | Si小片×2 | 3 | 3C | 3 | 44 | 338 | 338 | OK | [6 empty] | 224 | 113.3 | OK |  | 2.387 | [10 empty] | 3.733333 | 0 | 179.2 | 100.4 | 232.2 | 3520.983
| 2025-08-29 | 清水 | HL13B8-BT | SINホト前 | NU709;NU721;NU722;NU723 | NU709 | NU721 | NU722 | NU723 |  |  | Si小片 | 27 | 3A | 3 | 44 | 338 | 338 | OK | [6 empty] | 224 | 111.5 | OK |  | 2.3613 | [10 empty] | 3.733333 | 0 | 182.9333 | 100.4 | 235.9333 | 3524.717
| 2025-08-29 | 清水 | HL13B8-BT | SINホト前 | NU701;NU702;NU707;NU708 | NU701 | NU702 | NU707 | NU708 |  |  | Si小片 | 27 | 3A | 3 | 44 | 338 | 338 | OK | [6 empty] | 224 | 111.6 | OK |  | 2.3647 | [10 empty] | 3.733333 | 0 | 186.6667 | 100.4 | 239.6667 | 3528.45
| 2025-08-29 | 清水 | HL13B8-BT | SINホト前 | NV515;NV516;NV517;NV518 | NV515 | NV516 | NV517 | NV518 |  |  | Si小片 | 27 | 3A | 3 | 44 | 338 | 338 | OK | [6 empty] | 224 | 110.1 | OK |  | 2.3528 | [10 empty] | 3.733333 | 0 | 190.4 | 100.4 | 243.4 | 3532.183
| 2025-08-28 | 間宮 | HL13B5-BT | SINホト前 | D1BVY;D1BVZ;D1BW0;D1BW1 | D1BVY | D1BVZ | D1BW0 | D1BW1 |  |  | Si小片 | 27 | 3A | 3 | 44 | 338 | 338 | OK | [6 empty] | 224 | 110.5 | OK |  | 2.375 | [10 empty] | 3.733333 | 0 | 194.1333 | 100.4 | 247.1333 | 3535.917
| 2025-08-28 | 間宮 | HL13B5-BT | SINホト前 | D1BW2;D1BW3;D1BW4;D1BW5 | D1BW2 | D1BW3 | D1BW4 | D1BW5 |  |  | Si小片 | 27 | 3A | 3 | 44 | 338 | 338 | OK | [6 empty] | 224 | 110.6 | OK |  | 2.367 | [10 empty] | 3.733333 | 0 | 197.8667 | 100.4 | 250.8667 | 3539.65
| 2025-08-30 | 有木 | HL13B8-BT | SINホト前 | NW062;NW063;NZ171;NZ172 | NW062 | NW063 | NZ171 | NZ172 |  |  | Si小片 | 27 | 3A | 3 | 44 | 338 | 338 | OK | [6 empty] | 224 | 111.8 | OK |  | 2.378 | [10 empty] | 3.733333 | 0 | 201.6 | 100.4 | 254.6 | 3543.383
| 2025-08-30 | 清水 | HL13B5-BT | SINホト前 | D1BWE;D1BWF;D1BWG;D1BWH | D1BWE | D1BWF | D1BWG | D1BWH |  |  | Si小片 | 27 | 3A | 3 | 44 | 338 | 338 | OK | [6 empty] | 224 | 110.3 | OK |  | 2.363 | [10 empty] | 3.733333 | 0 | 205.3333 | 100.4 | 258.3333 | 3547.117
| 2025-08-30 | 清水 | HL13B8-BT | SINホト前 | NS576;NS577;NV519;NV520 | NS576 | NS577 | NV519 | NV520 |  |  | Si小片 | 27 | 3A | 3 | 44 | 338 | 338 | OK | [6 empty] | 224 | 110.6 | OK |  | 2.3594 | [10 empty] | 3.733333 | 0 | 209.0667 | 100.4 | 262.0667 | 3550.85
| 2025-08-30 | 間宮 | HL13B8-BT | SINホト前 | NU724;NU725;NU726;NU727 | NU724 | NU725 | NU726 | NU727 |  |  | Si小片 | 27 | 3A | 3 | 44 | 338 | 338 | OK | [6 empty] | 224 | 111.1 | OK |  | 2.365 | [10 empty] | 3.733333 | 0 | 212.8 | 100.4 | 265.8 | 3554.583
| 2025-08-30 | 間宮 | HL13B8-BT | SINホト前 | NU728;NU729;NU730;NU731 | NU728 | NU729 | NU730 | NU731 |  |  | Si小片 | 27 | 3A | 3 | 44 | 338 | 338 | OK | [6 empty] | 224 | 101.1 | OK |  | 2.3555 | [10 empty] | 3.733333 | 0 | 216.5333 | 100.4 | 269.5333 | 3558.317
| 2025-08-30 | 間宮 | HL13BE-BT | SINホト前 | SJ153 | SJ153 | - |  |  | - | - | Si小片×2 | 3 | 3C | 3 | 44 | 338 | 338 | OK | [6 empty] | 224 | 112.2 | OK |  | 2.382 | [10 empty] | 3.733333 | 0 | 216.5333 | 104.1333 | 273.2667 | 3562.05
| 2025-08-30 | 間宮 | HL13BE-BT | SINホト前 | SK149 | SK149 | - |  |  | - | - | Si小片×2 | 3 | 3C | 3 | 44 | 338 | 338 | OK | [6 empty] | 224 | 113.7 | OK |  | 2.401 | [10 empty] | 3.733333 | 0 | 216.5333 | 107.8667 | 277 | 3565.783
| 2025-08-30 | 間宮 | HL13BE-BT | SINホト前 | SL151 | SL151 | - |  |  | - | - | Si小片×2 | 3 | 3C | 3 | 44 | 338 | 338 | OK | [6 empty] | 224 | 112.3 | OK |  | 2.389 | [10 empty] | 3.733333 | 0 | 216.5333 | 111.6 | 280.7333 | 3569.517
| 2025-08-30 | 間宮 | HL13BE-BT | SINホト前 | SM138 | SM138 | - |  |  | - | - | Si小片×2 | 3 | 3C | 3 | 44 | 338 | 338 | OK | [6 empty] | 224 | 113.2 | OK |  | 2.382 | [10 empty] | 3.733333 | 0 | 216.5333 | 115.3333 | 284.4667 | 3573.25
| 2025-08-31 | 藤本 |  |  | チャンバークリーニング | [7 empty] | 38 | ｱﾙﾐﾅ | 153 | 0 | 200 | 200 | OK | [21 empty] | 0 | 0 | 0 | 0 | 0 | 3573.25 | クリーニング153分 LOAD：75%→71%、PHASE：15%→15%
| 2025-08-31 | 藤本 |  |  | チャンバークリーニング | [7 empty] | 38 | ｱﾙﾐﾅ | 153 | 0 | 200 | 200 | OK | [21 empty] | 0 | 0 | 0 | 0 | 0 | 3573.25 | クリーニング153分 LOAD：71%→64%、PHASE：15%→15%
| 2025-08-31 | 増田 |  |  | 空焼き/3A | [7 empty] | 6 | 3A | 30 | 0 | 359 | 359 | OK | [21 empty] | 0 | 0 | 0 | 0 | 0 | 3573.25
| 2025-08-31 | 増田 |  |  | KARADEPO(ﾄﾚｲ3A×1枚) | [7 empty] | 1 | 3A | 60 | 0 | 359 | 359 | OK | [6 empty] | 3600 | [14 empty] | 0 | 0 | 0 | 0 | 0 | 3633.25
| 2025-08-31 | 増田 |  |  | 空焼き/3C | [7 empty] | 6 | 3C | 30 | 0 | 359 | 359 | OK | [21 empty] | 0 | 0 | 0 | 0 | 0 | 3633.25
| 2025-08-31 | 増田 |  |  | KARADEPO(ﾄﾚｲ3C×1枚) | [7 empty] | 1 | 3C | 60 | 0 | 359 | 359 | OK | [6 empty] | 3600 | [14 empty] | 0 | 0 | 0 | 0 | 0 | 3693.25
| 2025-08-31 | 増田 |  |  | 空焼き/4A | [7 empty] | 6 | 4A | 30 | 0 | 359 | 359 | OK | [21 empty] | 0 | 0 | 0 | 0 | 0 | 3693.25
| 2025-08-31 | 増田 |  |  | KARADEPO(ﾄﾚｲ4A×1枚) | [7 empty] | 1 | 4A | 60 | 0 | 359 | 359 | OK | [6 empty] | 3600 | [14 empty] | 0 | 0 | 0 | 0 | 0 | 3753.25
| 2025-08-31 | 増田 |  |  | 空焼き/2A | [7 empty] | 6 | A | 30 | 0 | 359 | 359 | OK | [21 empty] | 0 | 0 | 0 | 0 | 0 | 3753.25
| 2025-08-31 | 久保木 |  |  | KARADEPO(ﾄﾚｲA×1枚) | [7 empty] | 1 | A | 60 | 0 | 359 | 359 | OK | [6 empty] | 3600 | [14 empty] | 0 | 0 | 0 | 0 | 0 | 3813.25
| 2025-08-31 | 久保木 |  |  | KARADEPO(ﾄﾚｲA×1枚) | [7 empty] | 1 | A | 60 | 0 | 359 | 359 | OK | [6 empty] | 3600 | [14 empty] | 0 | 0 | 0 | 0 | 0 | 3873.25
| 2025-09-01 | 久保木 |  |  | テスト(338.0℃) | - | - | - | - | - | Si | Si小片×2 | 3 | A | 3 | 44 | 338 | 338 | OK | [6 empty] | 224 |  |  | 110 | 2.3852 | 110.6 | 95.9 | 14.7 | -1813.739 | -1049.45 | -1957.936 | -890.546 | 764.289 | 1067.39 | 29.46429 | 3.733333 | 0 | 0 | 0 | 0 | 3876.983
| 2025-09-01 | 市島 | HL13B5-BT | SINホト前 | DFAH0;DFAH1;DFAH2 | DFAH0 | DFAH1 | DFAH2 |  |  |  | Si小片 | 27 | 3A | 3 | 44 | 338 | 338 | OK | [6 empty] | 224 | 112.1 | OK |  | 2.457 | [10 empty] | 3.733333 | 0 | 3.733333 | 0 | 3.733333 | 3880.717
| 2025-09-01 | 市島 | HL13B5-BT | SINホト前 | D1BW6;D1BW7;D1BW8;D1BW9 | D1BW6 | D1BW7 | D1BW8 | D1BW9 |  |  | Si小片 | 27 | 3A | 3 | 44 | 338 | 338 | OK | [6 empty] | 224 | 111.3 | OK |  | 2.365 | [10 empty] | 3.733333 | 0 | 7.466667 | 0 | 7.466667 | 3884.45
| 2025-09-01 | 市島 | HL13B8-BT | SINホト前 | NU736;NU737;NU738 | NU736 | NU737 | NU738 |  |  |  | Si小片 | 27 | 3A | 3 | 44 | 338 | 338 | OK | [6 empty] | 224 | 95.3 | OK |  | 2.351 | [10 empty] | 3.733333 | 0 | 11.2 | 0 | 11.2 | 3888.183
| 2025-09-01 | 市島 | HL13B5-BT | SINホト前 | D1BWA;D1BWB;D1BWC;D1BWD | D1BWA | D1BWB | D1BWC | D1BWD |  |  | Si小片 | 27 | 3A | 3 | 44 | 338 | 338 | OK | [6 empty] | 224 | 100.7 | OK |  | 2.343 | [10 empty] | 3.733333 | 0 | 14.93333 | 0 | 14.93333 | 3891.917
| 2025-09-01 | 市島 | HL13B5-BT | SINホト前 | D1BWJ;D1BWK;D1BWL;D1BWM | D1BWJ | D1BWK | D1BWL | D1BWM |  |  | Si小片 | 27 | 3A | 3 | 44 | 338 | 338 | OK | [6 empty] | 224 | 102 | OK |  | 2.342 | [10 empty] | 3.733333 | 0 | 18.66667 | 0 | 18.66667 | 3895.65
| 2025-09-01 | 市島 | HL13B8-BT | SINホト前 | NU732;NU733;NU734;NU735 | NU732 | NU733 | NU734 | NU735 |  |  | Si小片 | 27 | 3A | 3 | 44 | 338 | 338 | OK | [6 empty] | 224 | 103 | OK |  | 2.35 | [10 empty] | 3.733333 | 0 | 22.4 | 0 | 22.4 | 3899.383
| 2025-09-01 | 市島 | HL13B5-BT | SINホト前 | DEAH3;DEAH4;DEAH5;DEAH6 | DEAH3 | DEAH4 | DEAH5 | DEAH6 |  |  | Si小片 | 27 | 3A | 3 | 44 | 338 | 338 | OK | [6 empty] | 224 | 103.3 | OK |  | 2.35 | [10 empty] | 3.733333 | 0 | 26.13333 | 0 | 26.13333 | 3903.117
| 2025-09-01 | 市島 | HL13B5-BT | SINホト前 | DEAH8;DEAHA;DEAHD;DEAHE | DEAH8 | DEAHA | DEAHD | DEAHE |  |  | Si小片 | 27 | 3A | 3 | 44 | 338 | 338 | OK | [6 empty] | 224 | 111 | OK |  | 2.373 | [10 empty] | 3.733333 | 0 | 29.86667 | 0 | 29.86667 | 3906.85
| 2025-09-01 | 新垣 | HL13B5-BT | SINホト前 | D1BWS;D1BWT;D1BXX;D1BXY | D1BWS | D1BWT | D1BXX | D1BXY |  |  | Si小片 | 27 | 3A | 3 | 44 | 338 | 338 | OK | [6 empty] | 224 | 113.9 | OK |  | 2.382 | [10 empty] | 3.733333 | 0 | 33.6 | 0 | 33.6 | 3910.583
| 2025-09-01 | 新垣 | HL13B5-BT | SINホト前 | D1BWN;D1BWP;D1BWQ;D1BWR | D1BWN | D1BWP | D1BWQ | D1BWR |  |  | Si小片 | 27 | 3A | 3 | 44 | 338 | 338 | OK | [6 empty] | 224 | 111 | OK |  | 2.38 | [10 empty] | 3.733333 | 0 | 37.33333 | 0 | 37.33333 | 3914.317
| 2025-09-01 | 新垣 | HL13B5-BT | SINホト前 | DFAH8;DFAH9;DFAHA;DFAHB | DFAH8 | DFAH9 | DFAHA | DFAHB |  |  | Si小片 | 27 | 3A | 3 | 44 | 338 | 338 | OK | [6 empty] | 224 | 111 | OK |  | 2.385 | [10 empty] | 3.733333 | 0 | 41.06667 | 0 | 41.06667 | 3918.05
| 2025-09-01 | 増田 |  |  | SiH4ﾎﾞﾝﾍﾞ切り替え(L⇒R)/空流し | [20 empty] | 0 | [14 empty] | 3.733333 | 0 | 41.06667 | 0 | 41.06667 | 3918.05
| 2025-09-01 | 市島 | HL13B5-BT | SINホト前 | DEAHK;DEAHL | DEAHK | DEAHL |  |  |  |  | Si小片 | 27 | 3A | 3 | 44 | 338 | 338 | OK | [6 empty] | 224 | 112.4 | OK |  | 2.387 | [10 empty] | 3.733333 | 0 | 44.8 | 0 | 44.8 | 3921.783
| 2025-09-01 | 市島 | HL13B5-BT | SINホト前 | DFAHS;DFAHT;DFAHU;DFAHV | DFAHS | DFAHT | DFAHU | DFAHV |  |  | Si小片 | 27 | 3A | 3 | 44 | 338 | 338 | OK | [6 empty] | 224 | 101.1 | OK |  | 2.34 | [10 empty] | 3.733333 | 0 | 48.53333 | 0 | 48.53333 | 3925.517
| 2025-09-01 | 市島 | HL13B5-BT | SINホト前 | DFAHY;DFAHZ | DFAHY | DFAHZ |  |  |  |  | Si小片 | 27 | 3A | 3 | 44 | 338 | 338 | OK | [6 empty] | 224 | 112.7 | OK |  | 2.394 | [10 empty] | 3.733333 | 0 | 52.26667 | 0 | 52.26667 | 3929.25
| 2025-09-01 | 市島 | HL13B5-BT | SINホト前 | DFAGG;DFAGH;DFAGJ;DFAGK | DFAGG | DFAGH | DFAGJ | DFAGK |  |  | Si小片 | 27 | 3A | 3 | 44 | 338 | 338 | OK | [6 empty] | 224 | 110.7 | OK |  | 2.371 | [10 empty] | 3.733333 | 0 | 56 | 0 | 56 | 3932.983
| 2025-09-01 | 市島 | HL13B5-BT | SINホト前 | DFAHC;DFAHD;DFAHE;DFAHF | DFAHC | DFAHD | DFAHE | DFAHF |  |  | Si小片 | 27 | 3A | 3 | 44 | 338 | 338 | OK | [6 empty] | 224 | 101.2 | OK |  | 2.343 | [10 empty] | 3.733333 | 0 | 59.73333 | 0 | 59.73333 | 3936.717
| 2025-09-02 | 新垣 | HL13B5-BT | SINホト前 | DFAHN;DFAHP;DFAHQ;DFAHR | DFAHN | DFAHP | DFAHQ | DFAHR |  |  | Si小片 | 27 | 3A | 3 | 44 | 338 | 338 | OK | [6 empty] | 224 | 112.1 | OK |  | 2.37 | [10 empty] | 3.733333 | 0 | 63.46667 | 0 | 63.46667 | 3940.45
| 2025-09-02 | 新垣 | HL13B5-BT | SINホト前 | D1BYF;D1BYG;D1BYH;D1BYJ | D1BYF | D1BYG | D1BYH | D1BYJ |  |  | Si小片 | 27 | 3A | 3 | 44 | 338 | 338 | OK | [6 empty] | 224 | 113 | OK |  | 2.373 | [10 empty] | 3.733333 | 0 | 67.2 | 0 | 67.2 | 3944.183
| 2025-09-02 | 新垣 | HL13B5-BT | SINホト前 | DHAH0;DHAH1;DHAH2;DHAH3 | DHAH0 | DHAH1 | DHAH2 | DHAH3 |  |  | Si小片 | 27 | 3A | 3 | 44 | 338 | 338 | OK | [6 empty] | 224 | 112.7 | OK |  | 2.375 | [10 empty] | 3.733333 | 0 | 70.93333 | 0 | 70.93333 | 3947.917
| 2025-09-03 | 市島 | HL13B5-BT | SINホト前 | D1BYK;D1BYL;D1BYM;D1BYN | D1BYK | D1BYL | D1BYM | D1BYN |  |  | Si小片 | 27 | 3A | 3 | 44 | 338 | 338 | OK | [6 empty] | 224 | 102 | OK |  | 2.34 | [10 empty] | 3.733333 | 0 | 74.66667 | 0 | 74.66667 | 3951.65
| 2025-09-03 | 市島 | HL13B8-BT | SINホト前 | NU740;NU741;NU742;NU743 | NU740 | NU741 | NU742 | NU743 |  |  | Si小片 | 27 | 3A | 3 | 44 | 338 | 338 | OK | [6 empty] | 224 | 102 | OK |  | 2.341 | [10 empty] | 3.733333 | 0 | 78.4 | 0 | 78.4 | 3955.383
| 2025-09-03 | 有木 | HL13B8-BT | SINホト前 | NU744:NU745;NU746;NU747 | NU744 | NU745 | NU746 | NU747 |  |  | Si小片 | 27 | 3A | 3 | 44 | 338 | 338 | OK | [6 empty] | 224 | 112.8 | OK |  | 2.372 | [10 empty] | 3.733333 | 0 | 82.13333 | 0 | 82.13333 | 3959.117
| 2025-09-04 | 藤本 | HL13B8-BT | SINホト前 | NU748:NU749;NU750;NU751 | NU748 | NU749 | NU750 | NU751 |  |  | Si小片 | 27 | 3A | 3 | 44 | 338 | 338 | OK | [6 empty] | 224 | 111.4 | OK |  | 2.366 | [10 empty] | 3.733333 | 0 | 85.86667 | 0 | 85.86667 | 3962.85
| 2025-09-04 | 藤本 | HL13B8-BT | SINホト前 | NU756:NU757;NU758;NU759 | NU756 | NU757 | NU758 | NU759 |  |  | Si小片 | 27 | 3A | 3 | 44 | 338 | 338 | OK | [6 empty] | 224 | 111.7 | OK |  | 2.3676 | [10 empty] | 3.733333 | 0 | 89.6 | 0 | 89.6 | 3966.583
| 2025-09-04 | 藤本 | HL13B8-BT | SINホト前 | NU753;NU754;NU755 | NU753 | NU754 | NU755 |  |  |  | Si小片 | 27 | 3A | 3 | 44 | 338 | 338 | OK | [6 empty] | 224 | 111 | OK |  | 2.3708 | [10 empty] | 3.733333 | 0 | 93.33333 | 0 | 93.33333 | 3970.317
| 2025-09-04 | 藤本 | HL13B5-BT | SINホト前 | DFAGC;DFAGD;DFAGE;DFAGF | DFAGC | DFAGD | DFAGE | DFAGF |  |  | Si小片 | 27 | 3A | 3 | 44 | 338 | 338 | OK | [6 empty] | 224 | 101.6 | OK |  | 2.3449 | [10 empty] | 3.733333 | 0 | 97.06667 | 0 | 97.06667 | 3974.05
| 2025-09-04 | 有木 | HL13B5-BT | SINホト前 | DFAG4;DFAG5;DFAG6;DFAG7 | DFAG4 | DFAG5 | DFAG6 | DFAG7 |  |  | Si小片 | 27 | 3A | 3 | 44 | 338 | 338 | OK | [6 empty] | 224 | 118.1 | OK |  | 2.427 | [10 empty] | 3.733333 | 0 | 100.8 | 0 | 100.8 | 3977.783
| 2025-09-04 | 清水 | HL13B5-BT | SINホト前 | DFAG0;DGAG1;DFAG2;DFAG3 | DFAG0 | DFAG1 | DFAG2 | DFAG3 |  |  | Si小片 | 27 | 3A | 3 | 44 | 338 | 338 | OK | [6 empty] | 224 | 112.3 | OK |  | 2.376 | [10 empty] | 3.733333 | 0 | 104.5333 | 0 | 104.5333 | 3981.517
| 2025-09-04 | 有木 | HL13B5-BT | SINホト前 | DHAGM;DHAGP;DHAGQ;DHAGR | DHAGM | DHAGP | DHAGQ | DHAGR |  |  | Si小片 | 27 | 3A | 3 | 44 | 338 | 338 | OK | [6 empty] | 224 | 110.9 | OK |  | 2.367 | [10 empty] | 3.733333 | 0 | 108.2667 | 0 | 108.2667 | 3985.25
| 2025-09-04 | 畠山 |  |  | SiH4ﾎﾞﾝﾍﾞ切り替え(R⇒L)/空流し | [20 empty] | 0 | [14 empty] | 3.733333 | 0 | 108.2667 | 0 | 108.2667 | 3985.25
| 2025-09-04 | 間宮 | HL13B5-BT | SINホト前 | D1BZD;D1BZE;D1BZF;D1BZG | D1BZD | D1BZE | D1BZF | D1BZG |  |  | Si小片 | 27 | 3A | 3 | 44 | 338 | 338 | OK | [6 empty] | 224 | 112.6 | OK |  | 2.367 | [10 empty] | 3.733333 | 0 | 112 | 0 | 112 | 3988.983
| 2025-09-04 | 間宮 | HL13B5-BT | SINホト前 | D1BZH;D1BZJ;D1BZK;D1BZL | D1BZH | D1BZJ | D1BZK | D1BZL |  |  | Si小片 | 27 | 3A | 3 | 44 | 338 | 338 | OK | [6 empty] | 224 | 110.3 | OK |  | 2.365 | [10 empty] | 3.733333 | 0 | 115.7333 | 0 | 115.7333 | 3992.717
| 2025-09-04 | 間宮 | HL13B5-BT | SINホト前 | D1BZ9;D1BZA;D1BZB;D1BZC | D1BZ9 | D1BZA | D1BZB | D1BZC |  |  | Si小片 | 27 | 3A | 3 | 44 | 338 | 338 | OK | [6 empty] | 224 | 110.5 | OK |  | 2.362 | [10 empty] | 3.733333 | 0 | 119.4667 | 0 | 119.4667 | 3996.45
| 2025-09-04 | 間宮 | HL13B5-BT | SINホト前 | D1BY7;D1BYC;D1BYD;D1BYE | D1BY7 | D1BYC | D1BYD | D1BYE |  |  | Si小片 | 27 | 3A | 3 | 44 | 338 | 338 | OK | [6 empty] | 224 | 103 | OK |  | 2.339 | [10 empty] | 3.733333 | 0 | 123.2 | 0 | 123.2 | 4000.183
| 2025-09-05 | 清水 | HL13B5-BT | SINホト前 | D1BZM;D1BZN;D1BZP;D1BZQ | D1BZM | D1BZN | D1BZP | D1BZQ |  |  | Si小片 | 27 | 3A | 3 | 44 | 338 | 338 | OK | [6 empty] | 224 | 109.1 | OK |  | 2.3704 | [10 empty] | 3.733333 | 0 | 126.9333 | 0 | 126.9333 | 4003.917
| 2025-09-05 | 清水 | HL13B5-BT | SINホト前 | DHAJ3;DHAJ4;DHAJ5;DHAJ6 | DHAJ3 | DHAJ4 | DHAJ5 | DHAJ6 |  |  | Si小片 | 27 | 3A | 3 | 44 | 338 | 338 | OK | [6 empty] | 224 | 100.7 | OK |  | 2.3405 | [10 empty] | 3.733333 | 0 | 130.6667 | 0 | 130.6667 | 4007.65
| 2025-09-05 | 間宮 | HL13B5-BT | SINホト前 | DHAH4;DHAH5;DHAH6;DHAH7 | DHAH4 | DHAH5 | DHAH6 | DHAH7 |  |  | Si小片 | 27 | 3A | 3 | 44 | 338 | 338 | OK | [6 empty] | 224 | 110 | OK |  | 2.359 | [10 empty] | 3.733333 | 0 | 134.4 | 0 | 134.4 | 4011.383
| 2025-09-06 | 間宮 |  |  | 空焼き・空デポ/4A | [7 empty] | 9 | 4A |  |  | 338 | 338 | OK | [6 empty] | 0 | [14 empty] | 3.733333 | 0 | 134.4 | 0 | 134.4 | 4011.383
| 2025-09-05 | 間宮 | HL13B5-BFL | SiNホト前 | ET023 | ET023 | - |  |  | - | - | Si小片 | 3 | 4A | 3 | 44 | 338 | 338 | OK | [6 empty] | 224 | 111.4 | OK |  | 2.387 | [10 empty] | 3.733333 | 0 | 134.4 | 0 | 138.1333 | 4015.117
| 2025-09-05 | 間宮 | HL13B5-BFL | SiNホト前 | ET025 | ET025 | - |  |  | - | - | Si小片 | 3 | 4A | 3 | 44 | 338 | 338 | OK | [6 empty] | 224 | 110.6 | OK |  | 2.384 | [10 empty] | 3.733333 | 0 | 134.4 | 0 | 141.8667 | 4018.85
| 2025-09-05 | 間宮 | HL13B5-BFL | SiNホト前 | ET027 | ET027 | - |  |  | - | - | Si小片 | 3 | 4A | 3 | 44 | 338 | 338 | OK | [6 empty] | 224 | 113.1 | OK |  | 2.394 | [10 empty] | 3.733333 | 0 | 134.4 | 0 | 145.6 | 4022.583
| 2025-09-06 | 有木 | HL13B5-BT | SINホト前 | DEAGB;DEAGC:DEAGD;DEAGE | DEAGB | DEAGC | DEAGD | DEAGE |  |  | Si小片 | 27 | 3A | 3 | 44 | 338 | 338 | OK | [6 empty] | 224 | 110.5 | OK |  | 2.366 | [10 empty] | 3.733333 | 0 | 138.1333 | 0 | 149.3333 | 4026.317
| 2025-09-06 | 有木 | HL13B5-BFL | SINホト前 | EW013 | EW013 | - |  |  | - | - | Si小片 | 3 | 4A | 3 | 44 | 338 | 338 | OK | [6 empty] | 224 | 111.2 | OK |  | 2.385 | [10 empty] | 3.733333 | 0 | 138.1333 | 0 | 153.0667 | 4030.05
| 2025-09-06 | 有木 | HL13B5-BFL | SINホト前 | EW014 | EW014 | - |  |  | - | - | Si小片 | 3 | 4A | 3 | 44 | 338 | 338 | OK | [6 empty] | 224 | 110.6 | OK |  | 2.383 | [10 empty] | 3.733333 | 0 | 138.1333 | 0 | 156.8 | 4033.783
| 2025-09-06 | 有木 | HL13B5-BFL | SINホト前 | EW016 | EW016 | - |  |  | - | - | Si小片 | 3 | 4A | 3 | 44 | 338 | 338 | OK | [6 empty] | 224 | 1108 | OK |  | 2.39 | [10 empty] | 3.733333 | 0 | 138.1333 | 0 | 160.5333 | 4037.517
| 2025-09-06 | 有木 | HL13B5-BFL | SINホト前 | EW017 | EW017 | - |  |  | - | - | Si小片 | 3 | 4A | 3 | 44 | 338 | 338 | OK | [6 empty] | 224 | 111.4 | OK |  | 2.384 | [10 empty] | 3.733333 | 0 | 138.1333 | 0 | 164.2667 | 4041.25
| 2025-09-06 | 有木 | HL13B5-BFL | SINホト前 | EW020 | EW020 | - |  |  | - | - | Si小片 | 3 | 4A | 3 | 44 | 338 | 338 | OK | [6 empty] | 224 | 98.6 | OK |  | 2.351 | [10 empty] | 3.733333 | 0 | 138.1333 | 0 | 168 | 4044.983
| 2025-09-06 | 間宮 | HL13B8-BT | SINホト前 | NS578;NS579;NS580;NS581 | NS578 | NS579 | NS580 | NS581 |  |  | Si小片 | 27 | 3A | 3 | 44 | 338 | 338 | OK | [6 empty] | 224 | 99.9 | OK |  | 2.339 | [10 empty] | 3.733333 | 0 | 141.8667 | 0 | 171.7333 | 4048.717
| 2025-09-06 | 間宮 | HL13B8-BT | SINホト前 | NU760;NU761;NU762;NU763 | NU760 | NU761 | NU762 | NU763 |  |  | Si小片 | 27 | 3A | 3 | 44 | 338 | 338 | OK | [6 empty] | 224 | 101.9 | OK |  | 2.343 | [10 empty] | 3.733333 | 0 | 145.6 | 0 | 175.4667 | 4052.45
| 2025-09-06 | 間宮 | HL13B8-BT | SINホト前 | NU764;NU765;NU766;NU767 | NU764 | NU765 | NU766 | NU767 |  |  | Si小片 | 27 | 3A | 3 | 44 | 338 | 338 | OK | [6 empty] | 224 | 101.1 | OK |  | 2.339 | [10 empty] | 3.733333 | 0 | 149.3333 | 0 | 179.2 | 4056.183
| 2025-09-06 | 間宮 | HL13B8-BT | SINホト前 | NS582;NS583;NS584;NS585 | NS582 | NS583 | NS584 | NS585 |  |  | Si小片 | 27 | 3A | 3 | 44 | 338 | 338 | OK | [6 empty] | 224 | 110.5 | OK |  | 2.369 | [10 empty] | 3.733333 | 0 | 153.0667 | 0 | 182.9333 | 4059.917
| 2025-09-06 | 間宮 | HL13B8-BT | SINホト前 | NU768;NU769;NU770;NU771 | NU768 | NU769 | NU770 | NU771 |  |  | Si小片 | 27 | 3A | 3 | 44 | 338 | 338 | OK | [6 empty] | 224 | 101.1 | OK |  | 2.341 | [10 empty] | 3.733333 | 0 | 156.8 | 0 | 186.6667 | 4063.65
| 2025-09-07 | 新垣 | HL13B5-BT | SINホト前 | DFAGL;DFAGM;DFAGN;DFAGP | DFAGL | DFAGM | DFAGN | DFAGP |  |  | Si小片 | 27 | 3A | 3 | 44 | 338 | 338 | OK | [6 empty] | 224 | 109.9 | OK |  | 2.377 | [10 empty] | 3.733333 | 0 | 160.5333 | 0 | 190.4 | 4067.383
| 2025-09-07 | 新垣 | HL13B5-BT | SINホト前 | DFAG8;DFAG9;DFAGA;DFAGB | DFAG8 | DFAG9 | DFAGA | DFAGB |  |  | Si小片 | 27 | 3A | 3 | 44 | 338 | 338 | OK | [6 empty] | 224 | 100.2 | OK |  | 2.343 | [10 empty] | 3.733333 | 0 | 164.2667 | 0 | 194.1333 | 4071.117
| 2025-09-07 | 新垣 | HL13B5-BT | SINホト前 | DHAJ7;DHAJ8;DHAJ9;DHAJA | DHAJ7 | DHAJ8 | DHAJ9 | DHAJA |  |  | Si小片 | 27 | 3A | 3 | 44 | 338 | 338 | OK | [6 empty] | 224 | 115.9 | OK |  | 2.375 | [10 empty] | 3.733333 | 0 | 168 | 0 | 197.8667 | 4074.85
| 2025-09-07 | 新垣 | HL13E1 | SINホト前 | N1001 | N1001 | - |  |  | - | - | Si小片 | 3 | 3C | 3 | 44 | 338 | 338 | OK | [6 empty] | 224 | 115.4 | OK |  | 2.375 | [10 empty] | 3.733333 | 0 | 168 | 3.733333 | 201.6 | 4078.583
| 2025-09-07 | 新垣 | HL13E1 | SINホト前 | N1002 | N1002 | - |  |  | - | - | Si小片 | 3 | 3C | 3 | 44 | 338 | 338 | OK | [6 empty] | 224 | 112.6 | OK |  | 2.4 | [10 empty] | 3.733333 | 0 | 168 | 7.466667 | 205.3333 | 4082.317
| 2025-09-07 | 市島 | HL13E1 | SINホト前 | N1003 | N1003 | - |  |  | - | - | Si小片 | 3 | 3C | 3 | 44 | 338 | 338 | OK | [6 empty] | 224 | 111.8 | OK |  | 2.387 | [10 empty] | 3.733333 | 0 | 168 | 11.2 | 209.0667 | 4086.05
| 2025-09-07 | 市島 | HL13E1 | SINホト前 | N1004 | N1004 | - |  |  | - | - | Si小片 | 3 | 3C | 3 | 44 | 338 | 338 | OK | [6 empty] | 224 | 114.9 | OK |  | 2.376 | [10 empty] | 3.733333 | 0 | 168 | 14.93333 | 212.8 | 4089.783
| 2025-09-07 | 鈴木 |  |  | SiH4ﾎﾞﾝﾍﾞ切り替え(L⇒R)/空流し | [20 empty] | 0 | [14 empty] | 3.733333 | 0 | 168 | 14.93333 | 212.8 | 4089.783
| 2025-09-08 | 市島 |  |  | 空焼き・空デポ/3A | [7 empty] | 9 | 3A |  |  | 338 | 338 | OK | [6 empty] | 0 | [14 empty] | 3.733333 | 0 | 168 | 14.93333 | 212.8 | 4089.783
| 2025-09-08 | 市島 | HL13B5-BT | SINホト前 | DFAGQ;DFAGR;DFAGY;DFAGZ | DFAGQ | DFAGR | DFAGY | DFAGZ |  |  | Si小片 | 27 | 3A | 3 | 44 | 338 | 338 | OK | [6 empty] | 224 | 101.8 | OK |  | 2.344 | [10 empty] | 3.733333 | 0 | 171.7333 | 14.93333 | 216.5333 | 4093.517
| 2025-09-08 | 市島 | HL13B8-BT | SINホト前 | NU792;NU793;NU794;NU795 | NU792 | NU793 | NU794 | NU795 |  |  | Si小片 | 27 | 3A | 3 | 44 | 338 | 338 | OK | [6 empty] | 224 | 101.5 | OK |  | 2.347 | [10 empty] | 3.733333 | 0 | 175.4667 | 14.93333 | 220.2667 | 4097.25
| 2025-09-08 | 市島 | HL13B5-BT | SINホト前 | DEAGG;DEAGH;DEAGJ | DEAGG | DEAGH | DEAGJ |  |  |  | Si小片 | 27 | 3A | 3 | 44 | 338 | 338 | OK | [6 empty] | 224 | 111.5 | OK |  | 2.397 | [10 empty] | 3.733333 | 0 | 179.2 | 14.93333 | 224 | 4100.983
| 2025-09-08 | 市島 | HL13B8-BT | SINホト前 | NU772;NU773;NU774;NU775 | NU772 | NU773 | NU774 | NU775 |  |  | Si小片 | 27 | 3A | 3 | 44 | 338 | 338 | OK | [6 empty] | 224 | 103.5 | OK |  | 2.347 | [10 empty] | 3.733333 | 0 | 182.9333 | 14.93333 | 227.7333 | 4104.717
| 2025-09-08 | 新垣 | HL13B5-BT | SINホト前 | WB111;WB112;WB113;WB114 | WB111 | WB112 | WB113 | WB114 |  |  | Si小片 | 27 | 3A | 3 | 44 | 338 | 338 | OK | [6 empty] | 224 | 113.2 | OK |  | 2.38 | [10 empty] | 3.733333 | 0 | 186.6667 | 14.93333 | 231.4667 | 4108.45
| 2025-09-08 | 鈴木 |  |  | 空焼き・空デポ/4A | [7 empty] | 9 | 4A |  |  | 338 | 338 | OK | [6 empty] | 0 | [14 empty] | 3.733333 | 0 | 186.6667 | 14.93333 | 231.4667 | 4108.45
| 2025-09-08 | 市島 | HL13B5-BFL | SINホト前 | EW021 | EW021 | - |  |  | - | - | Si小片 | 3 | 4A | 3 | 44 | 338 | 338 | OK | [6 empty] | 224 | 111.4 | OK |  | 2.412 | [10 empty] | 3.733333 | 0 | 186.6667 | 14.93333 | 235.2 | 4112.183
| 2025-09-08 | 市島 | HL13B5-BFL | SINホト前 | EW022 | EW022 | - |  |  | - | - | Si小片 | 3 | 4A | 3 | 44 | 338 | 338 | OK | [6 empty] | 224 | 97.9 | OK |  | 2.357 | [10 empty] | 3.733333 | 0 | 186.6667 | 14.93333 | 238.9333 | 4115.917
| 2025-09-08 | 市島 | HL13B5-BFL | SINホト前 | EW024 | EW024 | - |  |  | - | - | Si小片 | 3 | 4A | 3 | 44 | 338 | 338 | OK | [6 empty] | 224 | 111.9 | OK |  | 2.401 | [10 empty] | 3.733333 | 0 | 186.6667 | 14.93333 | 242.6667 | 4119.65
| 2025-09-08 | 鈴木 |  |  | 空焼き・空デポ/3C | [7 empty] | 9 | 3C | [11 empty] | 0 | [14 empty] | 3.733333 | 0 | 186.6667 | 14.93333 | 242.6667 | 4119.65
| 2025-09-08 | 鈴木 | HL13A6-BT | SiNホト前 | 30nm狙いRATE | [6 empty] | Si小片 | 19 | 3C | 1 | 4 | 338 | 338 | OK | [6 empty] | 64 |  |  | 32.1 | 2.0063 | [10 empty] | 3.733333 | 0 | 186.6667 | 16 | 243.7333 | 4120.717
| 2025-09-09 | 鈴木 | HL13A6-BT | SiNホト前 | CL123 | CL123 | - | - | - | - | - | Si小片 | 19 | 3C | 1 | 0 | 338 | 338 | OK | [6 empty] | 60 | 29.9 |  |  | 2.3001 | [10 empty] | 3.733333 | 0 | 186.6667 | 17 | 244.7333 | 4121.717
| 2025-09-09 | 鈴木 | HL13A6-BT | SiNホト前 | CL124 | CL124 | - | - | - | - | - | Si小片 | 19 | 3C | 1 | 0 | 338 | 338 | OK | [6 empty] | 60 | 29.7 |  |  | 2.3056 | [10 empty] | 3.733333 | 0 | 186.6667 | 18 | 245.7333 | 4122.717
| 2025-09-09 | 鈴木 | HL13A6-BT | SiNホト前 | CL125 | CL125 | - | - | - | - | - | Si小片 | 19 | 3C | 1 | 0 | 338 | 338 | OK | [6 empty] | 60 | 30.4 |  |  | 2.2989 | [10 empty] | 3.733333 | 0 | 186.6667 | 19 | 246.7333 | 4123.717
| 2025-09-09 | 鈴木 | HL13A6-BT | SiNホト前 | CL126 | CL126 | - | - | - | - | - | Si小片 | 19 | 3C | 1 | 0 | 338 | 338 | OK | [6 empty] | 60 | 30.5 |  |  | 2.3062 | [10 empty] | 3.733333 | 0 | 186.6667 | 20 | 247.7333 | 4124.717
| 2025-09-09 | 市島 | HL13A6-BT | SiNホト前 | CL115 | CL115 | - | - | - | - | - | Si小片 | 19 | 3C | 1 | 0 | 338 | 338 | OK | [6 empty] | 60 | 30.7 |  |  | 2.276 | [10 empty] | 3.733333 | 0 | 186.6667 | 21 | 248.7333 | 4125.717
| 2025-09-09 | 市島 | HL13A6-BT | SiNホト前 | CL116 | CL116 | - | - | - | - | - | Si小片 | 19 | 3C | 1 | 0 | 338 | 338 | OK | [6 empty] | 60 | 30.2 |  |  | 2.308 | [10 empty] | 3.733333 | 0 | 186.6667 | 22 | 249.7333 | 4126.717
| 2025-09-09 | 市島 | HL13A6-BT | SiNホト前 | CL117 | CL117 | - | - | - | - | - | Si小片 | 19 | 3C | 1 | 0 | 338 | 338 | OK | [6 empty] | 60 | 30.3 |  |  | 2.2949 | [10 empty] | 3.733333 | 0 | 186.6667 | 23 | 250.7333 | 4127.717
| 2025-09-09 | 市島 | HL13A6-BT | SiNホト前 | CL118 | CL118 | - | - | - | - | - | Si小片 | 19 | 3C | 1 | 0 | 338 | 338 | OK | [6 empty] | 60 | 29.7 |  |  | 2.302 | [10 empty] | 3.733333 | 0 | 186.6667 | 24 | 251.7333 | 4128.717
| 2025-09-09 | 鈴木 |  |  | 空焼き・空デポ/4A | [7 empty] | 9 | 4A |  |  | 338 | 338 | OK | [6 empty] | 0 | [14 empty] | 3.733333 | 0 | 186.6667 | 24 | 251.7333 | 4128.717
| 2025-09-09 | 市島 | HL13B5-BFL | SINホト前 | ET007 | ET007 | - |  |  | - | - | Si小片 | 3 | 4A | 3 | 44 | 338 | 338 | OK | [6 empty] | 224 | 98 | OK |  | 2.355 | [10 empty] | 3.733333 | 0 | 186.6667 | 24 | 255.4667 | 4132.45
| 2025-09-09 | 市島 | HL13B5-BFL | SINホト前 | ET008 | ET008 | - |  |  | - | - | Si小片 | 3 | 4A | 3 | 44 | 338 | 338 | OK | [6 empty] | 224 | 114.1 | OK |  | 2.385 | [10 empty] | 3.733333 | 0 | 186.6667 | 24 | 259.2 | 4136.183
| 2025-09-09 | 市島 | HL13B5-BFL | SINホト前 | ET009 | ET009 | - |  |  | - | - | Si小片 | 3 | 4A | 3 | 44 | 338 | 338 | OK | [6 empty] | 224 | 99.2 | OK |  | 2.355 | [10 empty] | 3.733333 | 0 | 186.6667 | 24 | 262.9333 | 4139.917
| 2025-09-09 | 檜山 |  |  | チャンバークリーニング | [7 empty] | 38 | ｱﾙﾐﾅ | 142 | 0 | 200 | 200 | OK | [21 empty] | 3.733333 | 0 | 0 | 24 | 0 | 4139.917 | クリーニング142分 LOAD：75%→73%、PHASE：15%→15%
| 2025-09-09 | 檜山 |  |  | チャンバークリーニング | [7 empty] | 38 | ｱﾙﾐﾅ | 142 | 0 | 200 | 200 | OK | [21 empty] | 3.733333 | 0 | 0 | 24 | 0 | 4139.917 | クリーニング142分 LOAD：73%→64%、PHASE：15%→15%
| 2025-09-09 | 檜山 |  |  | 空焼き/3A | [7 empty] | 6 | 3A | 30 | 0 | 359 | 359 | OK | [21 empty] | 3.733333 | 0 | 0 | 24 | 0 | 4139.917
| 2025-09-09 | 檜山 |  |  | KARADEPO(ﾄﾚｲ3A×1枚) | [7 empty] | 1 | 3A | 60 | 0 | 359 | 359 | OK | [6 empty] | 3600 | [14 empty] | 3.733333 | 0 | 0 | 24 | 0 | 4199.917
| 2025-09-09 | 檜山 |  |  | 空焼き/2A | [7 empty] | 6 | A | 30 | 0 | 359 | 359 | OK | [21 empty] | 3.7 | 0 | 0 | 24 | 0 | 4199.917
| 2025-09-09 | 檜山 |  |  | KARADEPO(ﾄﾚｲA×1枚) | [7 empty] | 1 | A | 60 | 0 | 359 | 359 | OK | [6 empty] | 3600 | [14 empty] | 3.7 | 0 | 0 | 24 | 0 | 4259.917
| 2025-09-09 | 久保木 |  |  | KARADEPO(ﾄﾚｲA×1枚) | [7 empty] | 1 | A | 60 | 0 | 359 | 359 | OK | [6 empty] | 3600 | [14 empty] | 3.7 | 0 | 0 | 24 | 0 | 4319.917
| 2025-09-09 | 久保木 |  |  | KARADEPO(ﾄﾚｲA×1枚) | [7 empty] | 1 | A | 60 | 0 | 359 | 359 | OK | [6 empty] | 3600 | [14 empty] | 3.7 | 0 | 0 | 24 | 0 | 4379.917
| 2025-09-09 | 久保木 |  |  | KARADEPO(ﾄﾚｲA×1枚) | [7 empty] | 1 | A | 60 | 0 | 359 | 359 | OK | [6 empty] | 3600 | [14 empty] | 3.7 | 0 | 0 | 24 | 0 | 4439.917
| 2025-09-10 | 久保木 |  |  | テスト(338.0℃) | - | - | - | - | - | Si | Si小片×2 | 3 | A | 3 | 44 | 338 | 338 | OK | [6 empty] | 224 |  |  | 110.3 | 2.3795 | 111.8 | 98.3 | 13.5 | -3692.389 | -2901.697 | -1839.683 | -1028.691 | 790.692 | 810.992 | 29.54464 | 7.433333 | 0 | 0 | 24 | 0 | 4443.65
| 2025-09-10 | 市島 | HL13B5-BT | SINホト前 | DEAHF;DEAHH;DEAHJ | DEAHF | DEAHH | DEAHJ |  |  |  | Si小片 | 27 | 3A | 3 | 44 | 338 | 338 | OK | [6 empty] | 224 | 112.3 | OK |  | 2.387 | [10 empty] | 7.433333 | 0 | 3.733333 | 24 | 3.733333 | 4447.383
| 2025-09-10 | 市島 | HL13B5-BT | SINホト前 | DFAH4;DFAH5;DFAH6;DFAH7 | DFAH4 | DFAH5 | DFAH6 | DFAH7 |  |  | Si小片 | 27 | 3A | 3 | 44 | 338 | 338 | OK | [6 empty] | 224 | 114.9 | OK |  | 2.372 | [10 empty] | 7.433333 | 0 | 7.466667 | 24 | 7.466667 | 4451.117
| 2025-09-10 | 市島 | HL13B5-BT | SINホト前 | DHAHG;DHAHH;DHAHJ;DHAHK | DHAHG | DHAHH | DHAHJ | DHAHK |  |  | Si小片 | 27 | 3A | 3 | 44 | 338 | 338 | OK | [6 empty] | 224 | 102.9 | OK |  | 2.346 | [10 empty] | 7.433333 | 0 | 11.2 | 24 | 11.2 | 4454.85
| 2025-09-10 | 市島 |  |  | 空焼き・空デポ/4A | [7 empty] | 9 | 4A |  |  | 338 | 338 | OK | [6 empty] | 0 | [14 empty] | 7.433333 | 0 | 11.2 | 24 | 11.2 | 4454.85
| 2025-09-10 | 市島 | HL13B5-BFL | SINホト前 | EW005 | EW005 | - |  |  | - | - | Si小片 | 3 | 4A | 3 | 44 | 338 | 338 | OK | [6 empty] | 224 | 112.2 | OK |  | 2.389 | [10 empty] | 7.433333 | 0 | 11.2 | 24 | 14.93333 | 4458.583
| 2025-09-10 | 市島 | HL13B5-BFL | SINホト前 | EW006 | EW006 | - |  |  | - | - | Si小片 | 3 | 4A | 3 | 44 | 338 | 338 | OK | [6 empty] | 224 | 99.7 | OK |  | 2.356 | [10 empty] | 7.433333 | 0 | 11.2 | 24 | 18.66667 | 4462.317
| 2025-09-10 | 市島 | HL13B5-BFL | SINホト前 | EW007 | EW007 | - |  |  | - | - | Si小片 | 3 | 4A | 3 | 44 | 338 | 338 | OK | [6 empty] | 224 | 112.1 | OK |  | 2.39 | [10 empty] | 7.433333 | 0 | 11.2 | 24 | 22.4 | 4466.05
| 2025-09-10 | 市島 | HL13B5-BFL | SINホト前 | EW008 | EW008 | - |  |  | - | - | Si小片 | 3 | 4A | 3 | 44 | 338 | 338 | OK | [6 empty] | 224 | 99.4 | OK |  | 2.354 | [10 empty] | 7.433333 | 0 | 11.2 | 24 | 26.13333 | 4469.783
| 2025-09-10 | 間宮 | HL13B8-BT | SINホト前 | NU796;NU797;NU798;NU799 | NU796 | NU797 | NU798 | NU799 |  |  | Si小片 | 27 | 3A | 3 | 44 | 338 | 338 | OK | [6 empty] | 224 | 101.3 | OK |  | 2.347 | [10 empty] | 7.433333 | 0 | 14.93333 | 24 | 29.86667 | 4473.517
| 2025-09-10 | 間宮 | HL13B8-BT | SINホト前 | NU780;NU781;NU782;NU783 | NU780 | NU781 | NU782 | NU783 |  |  | Si小片 | 27 | 3A | 3 | 44 | 338 | 338 | OK | [6 empty] | 224 | 101.2 | OK |  | 2.343 | [10 empty] | 7.433333 | 0 | 18.66667 | 24 | 33.6 | 4477.25
| 2025-09-10 | 間宮 | HL13B8-BT | SINホト前 | NU784;NU785;NU786NU787 | NU784 | NU785 | NU786 | NU787 |  |  | Si小片 | 27 | 3A | 3 | 44 | 338 | 338 | OK | [6 empty] | 224 | 102.1 | OK |  | 2.3493 | [10 empty] | 7.433333 | 0 | 22.4 | 24 | 37.33333 | 4480.983
| 2025-09-10 | 間宮 | HL13B8-BT | SINホト前 | NV509;NV510;NV511;NV512 | NV509 | NV510 | NV511 | NV512 |  |  | Si小片 | 27 | 3A | 3 | 44 | 338 | 338 | OK | [6 empty] | 224 | 100.1 | OK |  | 2.342 | [10 empty] | 7.433333 | 0 | 26.13333 | 24 | 41.06667 | 4484.717
| 2025-09-10 | 間宮 | HL13B8-BT | SINホト前 | NU788;NU789;NU790;NU791 | NU788 | NU789 | NU790 | NU791 |  |  | Si小片 | 27 | 3A | 3 | 44 | 338 | 338 | OK | [6 empty] | 224 | 102 | OK |  | 2.348 | [10 empty] | 7.433333 | 0 | 29.86667 | 24 | 44.8 | 4488.45
| 2025-09-10 | 間宮 | HL13B8-BT | SINホト前 | NU800;NU801;NU802;NU803 | NU800 | NU801 | NU802 | NU803 |  |  | Si小片 | 27 | 3A | 3 | 44 | 338 | 338 | OK | [6 empty] | 224 | 113.5 | OK |  | 2.3798 | [10 empty] | 7.433333 | 0 | 33.6 | 24 | 48.53333 | 4492.183
| 2025-09-10 | 間宮 | HL13B8-BT | SINホト前 | NU804;NU805;NU806;NU807 | NU804 | NU805 | NU806 | NU807 |  |  | Si小片 | 27 | 3A | 3 | 44 | 338 | 338 | OK | [6 empty] | 224 | 102 | OK |  | 2.348 | [10 empty] | 7.433333 | 0 | 37.33333 | 24 | 52.26667 | 4495.917
| 2025-09-10 | 有木 | HL13B5-BT | SINホト前 | DHAHL;DHAHM;DGAHT | DHAHL | DHAHM | DHAHT |  |  |  | Si小片 | 27 | 3A | 3 | 44 | 338 | 338 | OK | [6 empty] | 224 | 111.3 | OK |  | 2.375 | [10 empty] | 7.433333 | 0 | 41.06667 | 24 | 56 | 4499.65
| 2025-09-10 | 有木 | HL13B8-BT | SINホト前 | NT585;NT586;NT587;NT588 | NT585 | NT586 | NT587 | NT588 |  |  | Si小片 | 27 | 3A | 3 | 44 | 338 | 338 | OK | [6 empty] | 224 | 111.9 | OK |  | 2.362 | [10 empty] | 7.433333 | 0 | 44.8 | 24 | 59.73333 | 4503.383
| 2025-09-11 | 有木 | HL13B8-BT | SINホト前 | NS586;NS597;NS598;NS599 | NS586 | NS597 | NS598 | NS599 |  |  | Si小片 | 27 | 3A | 3 | 44 | 338 | 338 | OK | [6 empty] | 224 | 110.9 | OK |  | 2.367 | [10 empty] | 7.433333 | 0 | 48.53333 | 24 | 63.46667 | 4507.117
| 2025-09-11 | 有木 | HL13B8-BT | SINホト前 | NS600;NS601;NS602:NS603 | NS600 | NS601 | NS602 | NS603 |  |  | Si小片 | 27 | 3A | 3 | 44 | 338 | 338 | OK | [6 empty] | 224 | 111.2 | OK |  | 2.371 | [10 empty] | 7.433333 | 0 | 52.26667 | 24 | 67.2 | 4510.85
| 2025-09-11 | 藤本 | HL13B5-BT | SINホト前 | DHAJX;DHAJY;DHAJZ | DHAJX | DHAJY | DHAJZ |  |  |  | Si小片 | 27 | 3A | 3 | 44 | 338 | 338 | OK | [6 empty] | 224 | 111.9 | OK |  | 2.3717 | [10 empty] | 7.433333 | 0 | 56 | 24 | 70.93333 | 4514.583
| 2025-09-11 | 藤本 | HL13B5-BT | SINホト前 | DHAJB;DHAJC;DHAJD;DHAJE | DHAJB | DHAJC | DHAJD | DHAJE |  |  | Si小片 | 27 | 3A | 3 | 44 | 338 | 338 | OK | [6 empty] | 224 | 110.9 | OK |  | 2.3633 | [10 empty] | 7.433333 | 0 | 59.73333 | 24 | 74.66667 | 4518.317
| 2025-09-11 | 有木 | HL13B5-BT | SINホト前 | DEAHX;DEAHY;DEAHZ;DEAJ0 | DEAHX | DEAHY | DEAHZ | DEAJ0 |  |  | Si小片 | 27 | 3A | 3 | 44 | 338 | 338 | OK | [6 empty] | 224 | 110.6 | OK |  | 2.365 | [10 empty] | 7.433333 | 0 | 63.46667 | 24 | 78.4 | 4522.05
| 2025-09-11 | 清水 |  |  | SiH4ﾎﾞﾝﾍﾞ切り替え(R⇒L)/空流し | [20 empty] | 0 | [14 empty] | 7.433333 | 0 | 63.46667 | 24 | 78.4 | 4522.05
| 2025-09-11 | 有木 | HL13B5-BT | SINホト前 | DHAJP;DHAJQ;DHAJR;DHAJS | DHAJP | DHAJQ | DHAJR | DHAJS |  |  | Si小片 | 27 | 3A | 3 | 44 | 338 | 338 | OK | [6 empty] | 224 | 110.6 | OK |  | 2.37 | [10 empty] | 7.433333 | 0 | 67.2 | 24 | 82.13333 | 4525.783
| 2025-09-12 | 有木 | HL13B5-BT | SINホト前 | DHAHZ;DHAJ0;DHAJ1;DHAJ2 | DHAHZ | DHAJ0 | DHAJ1 | DHAJ2 |  |  | Si小片 | 27 | 3A | 3 | 44 | 338 | 338 | OK | [6 empty] | 224 | 100.1 | OK |  | 2.34 | [10 empty] | 7.433333 | 0 | 70.93333 | 24 | 85.86667 | 4529.517
| 2025-09-12 | 有木 | HL13B5-BT | SINホト前 | D1BXZ;D1BY0;D1BY1;D1BY2 | D1BXZ | D1BY0 | D1BY1 | D1BY2 |  |  | Si小片 | 27 | 3A | 3 | 44 | 338 | 338 | OK | [6 empty] | 224 | 110.4 | OK |  | 2.394 | [10 empty] | 7.433333 | 0 | 74.66667 | 24 | 89.6 | 4533.25
| 2025-09-12 | 間宮 | HL13B8-BT | SINホト前 | NY590;NT591;NT592 | NT590 | NT591 | NT592 | - |  |  | Si小片 | 27 | 3A | 3 | 44 | 338 | 338 | OK | [6 empty] | 224 | 110.5 | OK |  | 2.3676 | [10 empty] | 7.433333 | 0 | 78.4 | 24 | 93.33333 | 4536.983
| 2025-09-12 | 間宮 | HL13B5-BT | SINホト前 | DHAHV;DHAHW;DHAHX;DHAHY | DHAHV | DHAHW | DHAHX | DHAHY |  |  | Si小片 | 27 | 3A | 3 | 44 | 338 | 338 | OK | [6 empty] | 224 | 111 | OK |  | 2.369 | [10 empty] | 7.433333 | 0 | 82.13333 | 24 | 97.06667 | 4540.717
| 2025-09-12 | 間宮 | HL13B5-BT | SINホト前 | DFAJ0;DFAJ1;DFAJ2;DFAJ3 | DFAJ0 | DFAJ1 | DFAJ2 | DFAJ3 |  |  | Si小片 | 27 | 3A | 3 | 44 | 338 | 338 | OK | [6 empty] | 224 | 112.9 | OK |  | 2.371 | [10 empty] | 7.433333 | 0 | 85.86667 | 24 | 100.8 | 4544.45
| 2025-09-12 | 間宮 | HL13B5-BT | SINホト前 | DEAJ1;DEAJ2;DEAJ3;DEAJ4 | DEAJ1 | DEAJ2 | DEAJ3 | DEAJ4 |  |  | Si小片 | 27 | 3A | 3 | 44 | 338 | 338 | OK | [6 empty] | 224 | 103.6 | OK |  | 2.3444 | [10 empty] | 7.433333 | 0 | 89.6 | 24 | 104.5333 | 4548.183
| 2025-09-12 | 塩谷 |  |  | テスト(338.0℃) | - | - | - | - | - | Si | Si | 3 | 3A | 3 | 44 | 338 | 338 | OK | [6 empty] | 224 | [14 empty] | 7.433333 | 0 | 93.33333 | 24 | 108.2667 | 4551.917
| 2025-09-12 | 間宮 | HL13B5-BT | SINホト前 | DHAJT;DHAJW | DHAJT | DHAJW | - | - |  |  | Si小片 | 27 | 3A | 3 | 44 | 338 | 338 | OK | [6 empty] | 224 | 102.1 | OK |  | 2.341 | [10 empty] | 7.433333 | 0 | 97.06667 | 24 | 112 | 4555.65
| 2025-09-12 | 間宮 | HL13B5-BT | SINホト前 | DEAHP;DEAHQ;DEAHR;DEAHS | DEAHP | DEAHQ |  |  |  |  | Si小片 | 27 | 3A | 3 | 44 | 338 | 338 | OK | [6 empty] | 224 | 100.2 | OK |  | 2.342 | [10 empty] | 7.433333 | 0 | 100.8 | 24 | 115.7333 | 4559.383
| 2025-09-12 | 間宮 | HL13B5-BT | SINホト前 | DHAJF;DHAJG;DHAJH;DHAJJ | DHAJF | DHAJG | DHAJH | DHAJJ |  |  | Si小片 | 27 | 3A | 3 | 44 | 338 | 338 | OK | [6 empty] | 224 | 103.2 | OK |  | 2.351 | [10 empty] | 7.433333 | 0 | 104.5333 | 24 | 119.4667 | 4563.117
| 2025-09-13 | 清水 | HL13B5-BT | SINホト前 | DHAEG;DHAEH;DHAGF | DHAEG | DHAEH | DHAGF |  |  |  | Si小片 | 27 | 3A | 3 | 44 | 338 | 338 | OK | [6 empty] | 224 | 111.7 | OK |  | 2.3765 | [10 empty] | 7.433333 | 0 | 108.2667 | 24 | 123.2 | 4566.85
| 2025-09-13 | 清水 | HL13B5-BT | SINホト前 | DHAEJ;DHAEK;DHAEL;DHAEZ | DHAEJ | DHAEK | DHAEL | DHAEZ |  |  | Si小片 | 27 | 3A | 3 | 44 | 338 | 338 | OK | [6 empty] | 224 | 99.6 | OK |  | 2.344 | [10 empty] | 7.433333 | 0 | 112 | 24 | 126.9333 | 4570.583
| 2025-09-13 | 清水 | HL13B5-BFL | SINホト前 | ET011 | ET011 | [5 empty] | Si小片 | 3 | 4A | 3 | 44 | 338 | 338 | OK | [6 empty] | 224 | 111.6 | OK |  | 2.3836 | [10 empty] | 7.433333 | 0 | 112 | 24 | 130.6667 | 4574.317
| 2025-09-13 | 清水 | HL13B5-BFL | SINホト前 | ET012 | ET012 | [5 empty] | Si小片 | 3 | 4A | 3 | 44 | 338 | 338 | OK | [6 empty] | 224 | 111.8 | OK |  | 2.3853 | [10 empty] | 7.433333 | 0 | 112 | 24 | 134.4 | 4578.05
| 2025-09-13 | 清水 | HL13B5-BFL | SINホト前 | ET013 | ET013 | [5 empty] | Si小片 | 3 | 4A | 3 | 44 | 338 | 338 | OK | [6 empty] | 224 | 114.2 | OK |  | 2.3932 | [10 empty] | 7.433333 | 0 | 112 | 24 | 138.1333 | 4581.783
| 2025-09-13 | 藤本 | HL13B5-BFL | SINホト前 | ET014 | ET014 | [5 empty] | Si小片 | 3 | 4A | 3 | 44 | 338 | 338 | OK | [6 empty] | 224 | 111.2 | OK |  | 2.3852 | [10 empty] | 7.433333 | 0 | 112 | 24 | 141.8667 | 4585.517
| 2025-09-13 | 間宮 |  |  | 空焼き・空デポ/3C | [7 empty] | 9 | 3C | [11 empty] | 0 | [14 empty] | 7.433333 | 0 | 112 | 24 | 141.8667 | 4585.517
| 2025-09-13 | 間宮 | HL13A6-BT | SiNホト前 | 30nm狙いRATE | [6 empty] | Si小片 | 19 | 3C | 1 | 4 | 338 | 338 | OK | [6 empty] | 64 |  |  | 32.9 | 2.2947 | [10 empty] | 7.433333 | 0 | 112 | 25.06667 | 142.9333 | 4586.583
| 2025-09-13 | 間宮 | HL13A6-BT | SiNホト前 | CL127 | CL127 | - | - | - | - | - | Si小片 | 19 | 3C | 0 | 58 | 338 | 338 | OK | [6 empty] | 58 | 30.6 | OK |  | 2.2771 | [10 empty] | 7.433333 | 0 | 112 | 26.03333 | 143.9 | 4587.55
| 2025-09-13 | 間宮 | HL13A6-BT | SiNホト前 | CL128 | CL128 | - | - | - | - | - | Si小片 | 19 | 3C | 0 | 58 | 338 | 338 | OK | [6 empty] | 58 | 30.5 | OK |  | 2.3336 | [10 empty] | 7.433333 | 0 | 112 | 27 | 144.8667 | 4588.517
| 2025-09-13 | 間宮 | HL13A6-BT | SiNホト前 | CL129 | CL129 | - | - | - | - | - | Si小片 | 19 | 3C | 0 | 58 | 338 | 338 | OK | [6 empty] | 58 | 30.1 | OK |  | 2.3691 | [10 empty] | 7.433333 | 0 | 112 | 27.96667 | 145.8333 | 4589.483
| 2025-09-13 | 間宮 | HL13A6-BT | SiNホト前 | CL130 | CL130 | - | - | - | - | - | Si小片 | 19 | 3C | 0 | 58 | 338 | 338 | OK | [6 empty] | 58 | 29.5 | OK |  | 2.3303 | [10 empty] | 7.433333 | 0 | 112 | 28.93333 | 146.8 | 4590.45
| 2025-09-13 | 間宮 | HL13A6-BT | SiNホト前 | CL131 | CL131 | - | - | - | - | - | Si小片 | 19 | 3C | 0 | 58 | 338 | 338 | OK | [6 empty] | 58 | 30.8 | OK |  | 2.2943 | [10 empty] | 7.433333 | 0 | 112 | 29.9 | 147.7667 | 4591.417
| 2025-09-13 | 間宮 | HL13A6-BT | SiNホト前 | CL132 | CL132 | - | - | - | - | - | Si小片 | 19 | 3C | 0 | 58 | 338 | 338 | OK | [6 empty] | 58 | 29.7 | OK |  | 2.293 | [10 empty] | 7.433333 | 0 | 112 | 30.86667 | 148.7333 | 4592.383
| 2025-09-13 | 間宮 | HL13A6-BT | SiNホト前 | CL133 | CL133 | - | - | - | - | - | Si小片 | 19 | 3C | 0 | 58 | 338 | 338 | OK | [6 empty] | 58 | 30 | OK |  | 2.295 | [10 empty] | 7.433333 | 0 | 112 | 31.83333 | 149.7 | 4593.35
| 2025-09-13 | 間宮 | HL13A6-BT | SiNホト前 | CL134 | CL134 | - | - | - | - | - | Si小片 | 19 | 3C | 0 | 58 | 338 | 338 | OK | [6 empty] | 58 | 30.1 | OK |  | 2.3466 | [10 empty] | 7.433333 | 0 | 112 | 32.8 | 150.6667 | 4594.317
| 2025-09-13 | 間宮 | HL13B5-BT | SINホト前 | DEAHT;DEAHU;DEAHV;DEAHW | DEAHT | DEAHU | DEAHV | DEAHW |  |  | Si小片 | 27 | 3A | 3 | 44 | 338 | 338 | OK | [6 empty] | 224 | 102.4 | OK |  | 2.3423 | [10 empty] | 7.433333 | 0 | 115.7333 | 32.8 | 154.4 | 4598.05
| 2025-09-14 | 市島 | HL13B5-BFL | SINホト前 | ET018 | ET018 | [5 empty] | Si小片 | 3 | 4A | 3 | 44 | 338 | 338 | OK | [6 empty] | 224 | 112.2 | OK |  | 2.386 | [10 empty] | 7.433333 | 0 | 115.7333 | 32.8 | 158.1333 | 4601.783
| 2025-09-14 | 市島 | HL13B5-BFL | SINホト前 | ET019 | ET019 | [5 empty] | Si小片 | 3 | 4A | 3 | 44 | 338 | 338 | OK | [6 empty] | 224 | 99.3 | OK |  | 2.351 | [10 empty] | 7.433333 | 0 | 115.7333 | 32.8 | 161.8667 | 4605.517
| 2025-09-14 | 市島 | HL13B5-BFL | SINホト前 | ET021 | ET021 | [5 empty] | Si小片 | 3 | 4A | 3 | 44 | 338 | 338 | OK | [6 empty] | 224 | 111.8 | OK |  | 2.392 | [10 empty] | 7.433333 | 0 | 115.7333 | 32.8 | 165.6 | 4609.25
| 2025-09-14 | 市島 | HL13B5-BFL | SINホト前 | EW011 | EW011 | [5 empty] | Si小片 | 3 | 4A | 3 | 44 | 338 | 338 | OK | [6 empty] | 224 | 99.2 | OK |  | 2.356 | [10 empty] | 7.433333 | 0 | 115.7333 | 32.8 | 169.3333 | 4612.983
| 2025-09-14 | 市島 |  |  | 空焼き・空デポ/3C | [7 empty] | 9 | 3C | [11 empty] | 0 | [14 empty] | 7.433333 | 0 | 115.7333 | 32.8 | 169.3333 | 4612.983
| 2025-09-14 | 市島 | HL13B5-BT | SINホト前 | DFAJ5;DFAJ6;DFAJ7 | DFAJ5 | DFAJ6 | DFAJ7 |  |  |  | Si小片 | 27 | 3A | 3 | 44 | 338 | 338 | OK | [6 empty] | 224 | 97.3 | OK |  | 2.348 | [10 empty] | 7.433333 | 0 | 119.4667 | 32.8 | 173.0667 | 4616.717
| 2025-09-14 | 鈴木 |  |  | 空焼き・空デポ/4A | [7 empty] | 9 | 4A |  |  | 338 | 338 | OK | [6 empty] | 0 | [14 empty] | 7.433333 | 0 | 119.4667 | 32.8 | 173.0667 | 4616.717
| 2025-09-14 | 市島 | HL13B5-BFL | SINホト前 | EW032 | EW032 | [5 empty] | Si小片 | 3 | 4A | 3 | 44 | 338 | 338 | OK | [6 empty] | 224 | 113.2 | OK |  | 2.389 | [10 empty] | 7.433333 | 0 | 119.4667 | 32.8 | 176.8 | 4620.45
| 2025-09-14 | 市島 | HL13B5-BFL | SINホト前 | EW031 | EW031 | [5 empty] | Si小片 | 3 | 4A | 3 | 44 | 338 | 338 | OK | [6 empty] | 224 | 99.1 | OK |  | 2.356 | [10 empty] | 7.433333 | 0 | 119.4667 | 32.8 | 180.5333 | 4624.183
| 2025-09-14 | 市島 | HL13B5-BFL | SINホト前 | EW030 | EW030 | [5 empty] | Si小片 | 3 | 4A | 3 | 44 | 338 | 338 | OK | [6 empty] | 224 | 100.8 | OK |  | 2.353 | [10 empty] | 7.433333 | 0 | 119.4667 | 32.8 | 184.2667 | 4627.917
| 2025-09-14 | 市島 | HL13B5-BFL | SINホト前 | EW025 | EW025 | [5 empty] | Si小片 | 3 | 4A | 3 | 44 | 338 | 338 | OK | [6 empty] | 224 | 111.8 | OK |  | 2.39 | [10 empty] | 7.433333 | 0 | 119.4667 | 32.8 | 188 | 4631.65
| 2025-09-14 | 市島 | HL13B5-BFL | SINホト前 | EW026 | EW026 | [5 empty] | Si小片 | 3 | 4A | 3 | 44 | 338 | 338 | OK | [6 empty] | 224 | 113 | OK |  | 2.396 | [10 empty] | 7.433333 | 0 | 119.4667 | 32.8 | 191.7333 | 4635.383
| 2025-09-14 | 市島 | HL13B5-BFL | SINホト前 | EW027 | EW027 | [5 empty] | Si小片 | 3 | 4A | 3 | 44 | 338 | 338 | OK | [6 empty] | 224 | 112.4 | OK |  | 2.385 | [10 empty] | 7.433333 | 0 | 119.4667 | 32.8 | 195.4667 | 4639.117
| 2025-09-14 | 市島 |  |  | 空焼き・空デポ/3C | [7 empty] | 9 | 3C | [11 empty] | 0 | [14 empty] | 7.433333 | 0 | 119.4667 | 32.8 | 195.4667 | 4639.117
| 2025-09-14 | 市島 | HL13B8-BT | SINホト前 | NS605;NS606;NS607 | NS605 | NS606 | NS607 |  |  |  | Si小片 | 27 | 3A | 3 | 44 | 338 | 338 | OK | [6 empty] | 224 | 113.4 | OK |  | 2.388 | [10 empty] | 7.433333 | 0 | 123.2 | 32.8 | 199.2 | 4642.85
| 2025-09-14 | 新垣 | HL13B5-BT | SINホト前 | D1C03;D1C04;D1C05;D1C06 | D1C03 | D1C04 | D1C05 | D1C06 |  |  | Si小片 | 27 | 3A | 3 | 44 | 338 | 338 | OK | [6 empty] | 224 | 113.1 | OK |  | 2.369 | [10 empty] | 7.433333 | 0 | 126.9333 | 32.8 | 202.9333 | 4646.583
| 2025-09-14 | 新垣 | HL13B5-BFL | SINホト前 | EW034 | EW034 | [5 empty] | Si小片 | 3 | 4A | 3 | 44 | 338 | 338 | OK | [6 empty] | 224 | 114.3 | OK |  | 2.398 | [10 empty] | 7.433333 | 0 | 126.9333 | 32.8 | 206.6667 | 4650.317
| 2025-09-14 | 新垣 | HL13B5-BFL | SINホト前 | EW035 | EW035 | [5 empty] | Si小片 | 3 | 4A | 3 | 44 | 338 | 338 | OK | [6 empty] | 224 | 114.2 | OK |  | 2.388 | [10 empty] | 7.433333 | 0 | 126.9333 | 32.8 | 210.4 | 4654.05
| 2025-09-14 | 新垣 | HL13B5-BFL | SINホト前 | EW036 | EW036 | [5 empty] | Si小片 | 3 | 4A | 3 | 44 | 338 | 338 | OK | [6 empty] | 224 | 99.6 | OK |  | 2.36 | [10 empty] | 7.433333 | 0 | 126.9333 | 32.8 | 214.1333 | 4657.783
| 2025-09-14 | 新垣 | HL13B8-BT | SINホト前 | NU777;NU778;NU779 | NU777 | NU778 | NU779 |  |  |  | Si小片 | 27 | 3A | 3 | 44 | 338 | 338 | OK | [6 empty] | 224 | 112.2 | OK |  | 2.384 | [10 empty] | 7.433333 | 0 | 130.6667 | 32.8 | 217.8667 | 4661.517
| 2025-09-15 | 新垣 | HL13B5-BT | SINホト前 | DFAJL;DFAJM;DFAJN;DFAJP | DFAJL | DFAJM | DFAJN | DFAJP |  |  | Si小片 | 27 | 3A | 3 | 44 | 338 | 338 | OK | [6 empty] | 224 | 112.2 | OK |  | 2.366 | [10 empty] | 7.433333 | 0 | 134.4 | 32.8 | 221.6 | 4665.25
| 2025-09-15 | 市島 |  |  | 空焼き・空デポ/4A | [7 empty] | 9 | 4A |  |  | 338 | 338 | OK | [6 empty] | 0 | [14 empty] | 7.433333 | 0 | 134.4 | 32.8 | 221.6 | 4665.25
| 2025-09-15 | 市島 | HL13B5-BFL | SINホト前 | ET033 | ET033 | [5 empty] | Si小片 | 3 | 4A | 3 | 44 | 338 | 338 | OK | [6 empty] | 224 | 113.5 | OK |  | 2.385 | [10 empty] | 7.433333 | 0 | 134.4 | 32.8 | 225.3333 | 4668.983
| 2025-09-15 | 市島 | HL13B5-BFL | SINホト前 | ET034 | ET034 | [5 empty] | Si小片 | 3 | 4A | 3 | 44 | 338 | 338 | OK | [6 empty] | 224 | 114.3 | OK |  | 2.386 | [10 empty] | 7.433333 | 0 | 134.4 | 32.8 | 229.0667 | 4672.717
| 2025-09-15 | 市島 | HL13B5-BFL | SINホト前 | ET035 | ET035 | [5 empty] | Si小片 | 3 | 4A | 3 | 44 | 338 | 338 | OK | [6 empty] | 224 | 99.5 | OK |  | 2.352 | [10 empty] | 7.433333 | 0 | 134.4 | 32.8 | 232.8 | 4676.45
| 2025-09-15 | 市島 | HL13B5-BFL | SINホト前 | ET036 | ET036 | [5 empty] | Si小片 | 3 | 4A | 3 | 44 | 338 | 338 | OK | [6 empty] | 224 | 112.7 | OK |  | 2.383 | [10 empty] | 7.433333 | 0 | 134.4 | 32.8 | 236.5333 | 4680.183
| 2025-09-15 | 市島 | HL13B5-BFL | SINホト前 | ET037 | ET037 | [5 empty] | Si小片 | 3 | 4A | 3 | 44 | 338 | 338 | OK | [6 empty] | 224 | 112.7 | OK |  | 2.385 | [10 empty] | 7.433333 | 0 | 134.4 | 32.8 | 240.2667 | 4683.917
| 2025-09-15 | 市島 | HL13B5-BFL | SINホト前 | ET038 | ET038 | [5 empty] | Si小片 | 3 | 4A | 3 | 44 | 338 | 338 | OK | [6 empty] | 224 | 99.6 | OK |  | 2.353 | [10 empty] | 7.433333 | 0 | 134.4 | 32.8 | 244 | 4687.65
| 2025-09-15 | 檜山 |  |  | チャンバークリーニング | [7 empty] | 38 | ｱﾙﾐﾅ | 132 | 0 | 200 | 200 | OK | [21 empty] | 7.433333 | 0 | 0 | 32.8 | 0 | 4687.65 | クリーニング132分 LOAD：75%→73%、PHASE：15%→15%
| 2025-09-16 | 檜山 |  |  | チャンバークリーニング | [7 empty] | 38 | ｱﾙﾐﾅ | 132 | 0 | 200 | 200 | OK | [21 empty] | 7.433333 | 0 | 0 | 32.8 | 0 | 4687.65 | クリーニング132分 LOAD：73%→%、PHASE：15%→15%
| 2025-09-16 | 檜山 |  |  | 空焼き/3A | [7 empty] | 6 | 3A | 30 | 0 | 359 | 359 | OK | [21 empty] | 7.433333 | 0 | 0 | 32.8 | 0 | 4687.65
| 2025-09-16 | 檜山 |  |  | SiH4ﾎﾞﾝﾍﾞ切り替え(L⇒R)/空流し | [20 empty] | 0 | [14 empty] | 7.433333 | 0 | 0 | 32.8 | 0 | 4687.65
| 2025-09-16 | 檜山 |  |  | KARADEPO(ﾄﾚｲ3A×1枚) | [7 empty] | 1 | 3A | 60 | 0 | 359 | 359 | OK | [6 empty] | 3600 | [14 empty] | 7.433333 | 0 | 0 | 32.8 | 0 | 4747.65
| 2025-09-16 | 檜山 |  |  | 空焼き/2A | [7 empty] | 6 | A | 30 | 0 | 359 | 359 | OK | [21 empty] | 3.7 | 0 | 0 | 32.8 | 0 | 4747.65
| 2025-09-16 | 檜山 |  |  | KARADEPO(ﾄﾚｲA×1枚) | [7 empty] | 1 | A | 60 | 0 | 359 | 359 | OK | [6 empty] | 3600 | [14 empty] | 3.7 | 0 | 0 | 32.8 | 0 | 4807.65
| 2025-09-16 | 久保木 |  |  | KARADEPO(ﾄﾚｲA×1枚) | [7 empty] | 1 | A | 60 | 0 | 359 | 359 | OK | [6 empty] | 3600 | [14 empty] | 3.7 | 0 | 0 | 32.8 | 0 | 4867.65
[5 empty] | KARADEPO(ﾄﾚｲA×1枚) | [7 empty] | 1 | A | 60 | 0 | 359 | 359 | OK | [6 empty] | 3600 | [14 empty] | 3.7 | 0 | 0 | 32.8 | 0 | 4927.65
[5 empty] | KARADEPO(ﾄﾚｲA×1枚) | [7 empty] | 1 | A | 60 | 0 | 359 | 359 | OK | [6 empty] | 3600 | [14 empty] | 3.7 | 0 | 0 | 32.8 | 0 | 4987.65
[26 empty] | 0 | [14 empty] | 3.7 | 0 | 0 | 32.8 | 0 | 4987.65
[26 empty] | 0 | [14 empty] | 3.7 | 0 | 0 | 32.8 | 0 | 4987.65
[26 empty] | 0 | [14 empty] | 3.7 | 0 | 0 | 32.8 | 0 | 4987.65
[26 empty] | 0 | [14 empty] | 3.7 | 0 | 0 | 32.8 | 0 | 4987.65
[26 empty] | 0 | [14 empty] | 3.7 | 0 | 0 | 32.8 | 0 | 4987.65
[26 empty] | 0 | [14 empty] | 3.7 | 0 | 0 | 32.8 | 0 | 4987.65
[26 empty] | 0 | [14 empty] | 3.7 | 0 | 0 | 32.8 | 0 | 4987.65
[26 empty] | 0 | [14 empty] | 3.7 | 0 | 0 | 32.8 | 0 | 4987.65
[26 empty] | 0 | [14 empty] | 3.7 | 0 | 0 | 32.8 | 0 | 4987.65
[26 empty] | 0 | [14 empty] | 3.7 | 0 | 0 | 32.8 | 0 | 4987.65
[26 empty] | 0 | [14 empty] | 3.7 | 0 | 0 | 32.8 | 0 | 4987.65
[26 empty] | 0 | [14 empty] | 3.7 | 0 | 0 | 32.8 | 0 | 4987.65
[26 empty] | 0 | [14 empty] | 3.7 | 0 | 0 | 32.8 | 0 | 4987.65
[26 empty] | 0 | [14 empty] | 3.7 | 0 | 0 | 32.8 | 0 | 4987.65
[26 empty] | 0 | [14 empty] | 3.7 | 0 | 0 | 32.8 | 0 | 4987.65
[26 empty] | 0 | [14 empty] | 3.7 | 0 | 0 | 32.8 | 0 | 4987.65
[26 empty] | 0 | [14 empty] | 3.7 | 0 | 0 | 32.8 | 0 | 4987.65
[26 empty] | 0 | [14 empty] | 3.7 | 0 | 0 | 32.8 | 0 | 4987.65
[26 empty] | 0 | [14 empty] | 3.7 | 0 | 0 | 32.8 | 0 | 4987.65
[26 empty] | 0 | [14 empty] | 3.7 | 0 | 0 | 32.8 | 0 | 4987.65
[26 empty] | 0 | [14 empty] | 3.7 | 0 | 0 | 32.8 | 0 | 4987.65
[26 empty] | 0 | [14 empty] | 3.7 | 0 | 0 | 32.8 | 0 | 4987.65
[26 empty] | 0 | [14 empty] | 3.7 | 0 | 0 | 32.8 | 0 | 4987.65
[26 empty] | 0 | [14 empty] | 3.7 | 0 | 0 | 32.8 | 0 | 4987.65
[26 empty] | 0 | [14 empty] | 3.7 | 0 | 0 | 32.8 | 0 | 4987.65
[26 empty] | 0 | [14 empty] | 3.7 | 0 | 0 | 32.8 | 0 | 4987.65
[26 empty] | 0 | [14 empty] | 3.7 | 0 | 0 | 32.8 | 0 | 4987.65
[26 empty] | 0 | [14 empty] | 3.7 | 0 | 0 | 32.8 | 0 | 4987.65
[26 empty] | 0 | [14 empty] | 3.7 | 0 | 0 | 32.8 | 0 | 4987.65
[26 empty] | 0 | [14 empty] | 3.7 | 0 | 0 | 32.8 | 0 | 4987.65
[26 empty] | 0 | [14 empty] | 3.7 | 0 | 0 | 32.8 | 0 | 4987.65
[26 empty] | 0 | [14 empty] | 3.7 | 0 | 0 | 32.8 | 0 | 4987.65
[26 empty] | 0 | [14 empty] | 3.7 | 0 | 0 | 32.8 | 0 | 4987.65
[26 empty] | 0 | [14 empty] | 3.7 | 0 | 0 | 32.8 | 0 | 4987.65
[26 empty] | 0 | [14 empty] | 3.7 | 0 | 0 | 32.8 | 0 | 4987.65
[26 empty] | 0 | [14 empty] | 3.7 | 0 | 0 | 32.8 | 0 | 4987.65
[26 empty] | 0 | [14 empty] | 3.7 | 0 | 0 | 32.8 | 0 | 4987.65
[26 empty] | 0 | [14 empty] | 3.7 | 0 | 0 | 32.8 | 0 | 4987.65
[26 empty] | 0 | [14 empty] | 3.7 | 0 | 0 | 32.8 | 0 | 4987.65
[26 empty] | 0 | [14 empty] | 3.7 | 0 | 0 | 32.8 | 0 | 4987.65
[26 empty] | 0 | [14 empty] | 3.7 | 0 | 0 | 32.8 | 0 | 4987.65
[26 empty] | 0 | [14 empty] | 3.7 | 0 | 0 | 32.8 | 0 | 4987.65
[26 empty] | 0 | [14 empty] | 3.7 | 0 | 0 | 32.8 | 0 | 4987.65
[26 empty] | 0 | [14 empty] | 3.7 | 0 | 0 | 32.8 | 0 | 4987.65
[26 empty] | 0 | [14 empty] | 3.7 | 0 | 0 | 32.8 | 0 | 4987.65
[26 empty] | 0 | [14 empty] | 3.7 | 0 | 0 | 32.8 | 0 | 4987.65
[26 empty] | 0 | [14 empty] | 3.7 | 0 | 0 | 32.8 | 0 | 4987.65
[26 empty] | 0 | [14 empty] | 3.7 | 0 | 0 | 32.8 | 0 | 4987.65
[26 empty] | 0 | [14 empty] | 3.7 | 0 | 0 | 32.8 | 0 | 4987.65
[26 empty] | 0 | [14 empty] | 3.7 | 0 | 0 | 32.8 | 0 | 4987.65
[26 empty] | 0 | [14 empty] | 3.7 | 0 | 0 | 32.8 | 0 | 4987.65
[26 empty] | 0 | [14 empty] | 3.7 | 0 | 0 | 32.8 | 0 | 4987.65
[26 empty] | 0 | [14 empty] | 3.7 | 0 | 0 | 32.8 | 0 | 4987.65
[26 empty] | 0 | [14 empty] | 3.7 | 0 | 0 | 32.8 | 0 | 4987.65
[26 empty] | 0 | [14 empty] | 3.7 | 0 | 0 | 32.8 | 0 | 4987.65
[26 empty] | 0 | [14 empty] | 3.7 | 0 | 0 | 32.8 | 0 | 4987.65
[26 empty] | 0 | [14 empty] | 3.7 | 0 | 0 | 32.8 | 0 | 4987.65
[26 empty] | 0 | [14 empty] | 3.7 | 0 | 0 | 32.8 | 0 | 4987.65
[26 empty] | 0 | [14 empty] | 3.7 | 0 | 0 | 32.8 | 0 | 4987.65
[26 empty] | 0 | [14 empty] | 3.7 | 0 | 0 | 32.8 | 0 | 4987.65
[26 empty] | 0 | [14 empty] | 3.7 | 0 | 0 | 32.8 | 0 | 4987.65
[26 empty] | 0 | [14 empty] | 3.7 | 0 | 0 | 32.8 | 0 | 4987.65
[26 empty] | 0 | [14 empty] | 3.7 | 0 | 0 | 32.8 | 0 | 4987.65
[26 empty] | 0 | [14 empty] | 3.7 | 0 | 0 | 32.8 | 0 | 4987.65
[26 empty] | 0 | [14 empty] | 3.7 | 0 | 0 | 32.8 | 0 | 4987.65
[26 empty] | 0 | [14 empty] | 3.7 | 0 | 0 | 32.8 | 0 | 4987.65
[26 empty] | 0 | [14 empty] | 3.7 | 0 | 0 | 32.8 | 0 | 4987.65
[26 empty] | 0 | [14 empty] | 3.7 | 0 | 0 | 32.8 | 0 | 4987.65
[26 empty] | 0 | [14 empty] | 3.7 | 0 | 0 | 32.8 | 0 | 4987.65
[26 empty] | 0 | [14 empty] | 3.7 | 0 | 0 | 32.8 | 0 | 4987.65
[26 empty] | 0 | [14 empty] | 3.7 | 0 | 0 | 32.8 | 0 | 4987.65
[26 empty] | 0 | [14 empty] | 3.7 | 0 | 0 | 32.8 | 0 | 4987.65
[26 empty] | 0 | [14 empty] | 3.7 | 0 | 0 | 32.8 | 0 | 4987.65
[26 empty] | 0 | [14 empty] | 3.7 | 0 | 0 | 32.8 | 0 | 4987.65
[26 empty] | 0 | [14 empty] | 3.7 | 0 | 0 | 32.8 | 0 | 4987.65
[26 empty] | 0 | [14 empty] | 3.7 | 0 | 0 | 32.8 | 0 | 4987.65
[26 empty] | 0 | [14 empty] | 3.7 | 0 | 0 | 32.8 | 0 | 4987.65
[26 empty] | 0 | [14 empty] | 3.7 | 0 | 0 | 32.8 | 0 | 4987.65
[26 empty] | 0 | [14 empty] | 3.7 | 0 | 0 | 32.8 | 0 | 4987.65
[26 empty] | 0 | [14 empty] | 3.7 | 0 | 0 | 32.8 | 0 | 4987.65
[26 empty] | 0 | [14 empty] | 3.7 | 0 | 0 | 32.8 | 0 | 4987.65
[26 empty] | 0 | [14 empty] | 3.7 | 0 | 0 | 32.8 | 0 | 4987.65
[26 empty] | 0 | [14 empty] | 3.7 | 0 | 0 | 32.8 | 0 | 4987.65
[26 empty] | 0 | [14 empty] | 3.7 | 0 | 0 | 32.8 | 0 | 4987.65
[26 empty] | 0 | [14 empty] | 3.7 | 0 | 0 | 32.8 | 0 | 4987.65
[26 empty] | 0 | [14 empty] | 3.7 | 0 | 0 | 32.8 | 0 | 4987.65
[26 empty] | 0 | [14 empty] | 3.7 | 0 | 0 | 32.8 | 0 | 4987.65
[26 empty] | 0 | [14 empty] | 3.7 | 0 | 0 | 32.8 | 0 | 4987.65
[26 empty] | 0 | [14 empty] | 3.7 | 0 | 0 | 32.8 | 0 | 4987.65
[26 empty] | 0 | [14 empty] | 3.7 | 0 | 0 | 32.8 | 0 | 4987.65
[26 empty] | 0 | [14 empty] | 3.7 | 0 | 0 | 32.8 | 0 | 4987.65
[26 empty] | 0 | [14 empty] | 3.7 | 0 | 0 | 32.8 | 0 | 4987.65
[26 empty] | 0 | [14 empty] | 3.7 | 0 | 0 | 32.8 | 0 | 4987.65
[26 empty] | 0 | [14 empty] | 3.7 | 0 | 0 | 32.8 | 0 | 4987.65
[26 empty] | 0 | [14 empty] | 3.7 | 0 | 0 | 32.8 | 0 | 4987.65
[26 empty] | 0 | [14 empty] | 3.7 | 0 | 0 | 32.8 | 0 | 4987.65
[26 empty] | 0 | [14 empty] | 3.7 | 0 | 0 | 32.8 | 0 | 4987.65
[26 empty] | 0 | [14 empty] | 3.7 | 0 | 0 | 32.8 | 0 | 4987.65
[26 empty] | 0 | [14 empty] | 3.7 | 0 | 0 | 32.8 | 0 | 4987.65
[26 empty] | 0 | [14 empty] | 3.7 | 0 | 0 | 32.8 | 0 | 4987.65
[26 empty] | 0 | [14 empty] | 3.7 | 0 | 0 | 32.8 | 0 | 4987.65
[26 empty] | 0 | [14 empty] | 3.7 | 0 | 0 | 32.8 | 0 | 4987.65
[26 empty] | 0 | [14 empty] | 3.7 | 0 | 0 | 32.8 | 0 | 4987.65
[26 empty] | 0 | [14 empty] | 3.7 | 0 | 0 | 32.8 | 0 | 4987.65
[26 empty] | 0 | [14 empty] | 3.7 | 0 | 0 | 32.8 | 0 | 4987.65
[26 empty] | 0 | [14 empty] | 3.7 | 0 | 0 | 32.8 | 0 | 4987.65
[26 empty] | 0 | [14 empty] | 3.7 | 0 | 0 | 32.8 | 0 | 4987.65
[26 empty] | 0 | [14 empty] | 3.7 | 0 | 0 | 32.8 | 0 | 4987.65
[26 empty] | 0 | [14 empty] | 3.7 | 0 | 0 | 32.8 | 0 | 4987.65
[26 empty] | 0 | [14 empty] | 3.7 | 0 | 0 | 32.8 | 0 | 4987.65
[26 empty] | 0 | [14 empty] | 3.7 | 0 | 0 | 32.8 | 0 | 4987.65
[26 empty] | 0 | [14 empty] | 3.7 | 0 | 0 | 32.8 | 0 | 4987.65
[26 empty] | 0 | [14 empty] | 3.7 | 0 | 0 | 32.8 | 0 | 4987.65
[26 empty] | 0 | [14 empty] | 3.7 | 0 | 0 | 32.8 | 0 | 4987.65
[26 empty] | 0 | [14 empty] | 3.7 | 0 | 0 | 32.8 | 0 | 4987.65
[26 empty] | 0 | [14 empty] | 3.7 | 0 | 0 | 32.8 | 0 | 4987.65
[26 empty] | 0 | [14 empty] | 3.7 | 0 | 0 | 32.8 | 0 | 4987.65
[26 empty] | 0 | [14 empty] | 3.7 | 0 | 0 | 32.8 | 0 | 4987.65
[26 empty] | 0 | [14 empty] | 3.7 | 0 | 0 | 32.8 | 0 | 4987.65
[26 empty] | 0 | [14 empty] | 3.7 | 0 | 0 | 32.8 | 0 | 4987.65
[26 empty] | 0 | [14 empty] | 3.7 | 0 | 0 | 32.8 | 0 | 4987.65
[26 empty] | 0 | [14 empty] | 3.7 | 0 | 0 | 32.8 | 0 | 4987.65
[26 empty] | 0 | [14 empty] | 3.7 | 0 | 0 | 32.8 | 0 | 4987.65
[26 empty] | 0 | [14 empty] | 3.7 | 0 | 0 | 32.8 | 0 | 4987.65
[26 empty] | 0 | [14 empty] | 3.7 | 0 | 0 | 32.8 | 0 | 4987.65
[26 empty] | 0 | [14 empty] | 3.7 | 0 | 0 | 32.8 | 0 | 4987.65
[26 empty] | 0 | [14 empty] | 3.7 | 0 | 0 | 32.8 | 0 | 4987.65
[26 empty] | 0 | [14 empty] | 3.7 | 0 | 0 | 32.8 | 0 | 4987.65
[26 empty] | 0 | [14 empty] | 3.7 | 0 | 0 | 32.8 | 0 | 4987.65
[26 empty] | 0 | [14 empty] | 3.7 | 0 | 0 | 32.8 | 0 | 4987.65
[26 empty] | 0 | [14 empty] | 3.7 | 0 | 0 | 32.8 | 0 | 4987.65
[26 empty] | 0 | [14 empty] | 3.7 | 0 | 0 | 32.8 | 0 | 4987.65
[26 empty] | 0 | [14 empty] | 3.7 | 0 | 0 | 32.8 | 0 | 4987.65
[26 empty] | 0 | [14 empty] | 3.7 | 0 | 0 | 32.8 | 0 | 4987.65
[26 empty] | 0 | [14 empty] | 3.7 | 0 | 0 | 32.8 | 0 | 4987.65
[26 empty] | 0 | [14 empty] | 3.7 | 0 | 0 | 32.8 | 0 | 4987.65
[26 empty] | 0 | [14 empty] | 3.7 | 0 | 0 | 32.8 | 0 | 4987.65
[26 empty] | 0 | [14 empty] | 3.7 | 0 | 0 | 32.8 | 0 | 4987.65
[26 empty] | 0 | [14 empty] | 3.7 | 0 | 0 | 32.8 | 0 | 4987.65
[26 empty] | 0 | [14 empty] | 3.7 | 0 | 0 | 32.8 | 0 | 4987.65
[26 empty] | 0 | [14 empty] | 3.7 | 0 | 0 | 32.8 | 0 | 4987.65
[26 empty] | 0 | [14 empty] | 3.7 | 0 | 0 | 32.8 | 0 | 4987.65
[26 empty] | 0 | [14 empty] | 3.7 | 0 | 0 | 32.8 | 0 | 4987.65
[26 empty] | 0 | [14 empty] | 3.7 | 0 | 0 | 32.8 | 0 | 4987.65
[26 empty] | 0 | [14 empty] | 3.7 | 0 | 0 | 32.8 | 0 | 4987.65
[26 empty] | 0 | [14 empty] | 3.7 | 0 | 0 | 32.8 | 0 | 4987.65
[26 empty] | 0 | [14 empty] | 3.7 | 0 | 0 | 32.8 | 0 | 4987.65
[26 empty] | 0 | [14 empty] | 3.7 | 0 | 0 | 32.8 | 0 | 4987.65
[26 empty] | 0 | [14 empty] | 3.7 | 0 | 0 | 32.8 | 0 | 4987.65
[26 empty] | 0 | [14 empty] | 3.7 | 0 | 0 | 32.8 | 0 | 4987.65
[26 empty] | 0 | [14 empty] | 3.7 | 0 | 0 | 32.8 | 0 | 4987.65
[26 empty] | 0 | [14 empty] | 3.7 | 0 | 0 | 32.8 | 0 | 4987.65
[26 empty] | 0 | [14 empty] | 3.7 | 0 | 0 | 32.8 | 0 | 4987.65
[26 empty] | 0 | [14 empty] | 3.7 | 0 | 0 | 32.8 | 0 | 4987.65
[26 empty] | 0 | [14 empty] | 3.7 | 0 | 0 | 32.8 | 0 | 4987.65
[26 empty] | 0 | [14 empty] | 3.7 | 0 | 0 | 32.8 | 0 | 4987.65
[26 empty] | 0 | [14 empty] | 3.7 | 0 | 0 | 32.8 | 0 | 4987.65
[26 empty] | 0 | [14 empty] | 3.7 | 0 | 0 | 32.8 | 0 | 4987.65
[26 empty] | 0 | [14 empty] | 3.7 | 0 | 0 | 32.8 | 0 | 4987.65
[26 empty] | 0 | [14 empty] | 3.7 | 0 | 0 | 32.8 | 0 | 4987.65
[26 empty] | 0 | [14 empty] | 3.7 | 0 | 0 | 32.8 | 0 | 4987.65
[26 empty] | 0 | [14 empty] | 3.7 | 0 | 0 | 32.8 | 0 | 4987.65
[26 empty] | 0 | [14 empty] | 3.7 | 0 | 0 | 32.8 | 0 | 4987.65
[26 empty] | 0 | [14 empty] | 3.7 | 0 | 0 | 32.8 | 0 | 4987.65
[26 empty] | 0 | [14 empty] | 3.7 | 0 | 0 | 32.8 | 0 | 4987.65
[26 empty] | 0 | [14 empty] | 3.7 | 0 | 0 | 32.8 | 0 | 4987.65
[26 empty] | 0 | [14 empty] | 3.7 | 0 | 0 | 32.8 | 0 | 4987.65
[26 empty] | 0 | [14 empty] | 3.7 | 0 | 0 | 32.8 | 0 | 4987.65
[26 empty] | 0 | [14 empty] | 3.7 | 0 | 0 | 32.8 | 0 | 4987.65
[26 empty] | 0 | [14 empty] | 3.7 | 0 | 0 | 32.8 | 0 | 4987.65
[26 empty] | 0 | [14 empty] | 3.7 | 0 | 0 | 32.8 | 0 | 4987.65
[26 empty] | 0 | [14 empty] | 3.7 | 0 | 0 | 32.8 | 0 | 4987.65
[26 empty] | 0 | [14 empty] | 3.7 | 0 | 0 | 32.8 | 0 | 4987.65
[26 empty] | 0 | [14 empty] | 3.7 | 0 | 0 | 32.8 | 0 | 4987.65
[26 empty] | 0 | [14 empty] | 3.7 | 0 | 0 | 32.8 | 0 | 4987.65
[26 empty] | 0 | [14 empty] | 3.7 | 0 | 0 | 32.8 | 0 | 4987.65
[26 empty] | 0 | [14 empty] | 3.7 | 0 | 0 | 32.8 | 0 | 4987.65
[26 empty] | 0 | [14 empty] | 3.7 | 0 | 0 | 32.8 | 0 | 4987.65
[26 empty] | 0 | [14 empty] | 3.7 | 0 | 0 | 32.8 | 0 | 4987.65
[26 empty] | 0 | [14 empty] | 3.7 | 0 | 0 | 32.8 | 0 | 4987.65
[26 empty] | 0 | [14 empty] | 3.7 | 0 | 0 | 32.8 | 0 | 4987.65
[26 empty] | 0 | [14 empty] | 3.7 | 0 | 0 | 32.8 | 0 | 4987.65
[26 empty] | 0 | [14 empty] | 3.7 | 0 | 0 | 32.8 | 0 | 4987.65
2025/7/18記
エクセルの軽量化（2025年分のみ表示にする。それ以前は過去分へ）
17：00時点
行数16848まで。 チャンバークリーニング のデータまで確認
2025年以外のデータを削除
10行目～3547行目までが2025年のデータとなった。
工程 は プルダウン（ドロップ）リストに変更。カタカナは全角。
基本はリストから選択。手入力も可としている。
リストは”削除禁止”に追加可能
使用していないグラフのシートは削除（動作が重くなる原因の１つ）
Note on AT6: KARADEPO時間は含めない
Note on AU6: クリーニング 空焼き は含めない
Note on O7: ・A,B：2ｲﾝﾁ7枚用 ・3A：3ｲﾝﾁ4枚用 ・3C：3ｲﾝﾁ1枚用
Note on AE588: SAMCO: 再測定実施 前：2.2377

## 削除禁止
プルダウンリスト
工程名一覧
1 | レートチェック
2 | SINホト前
3
4
5
6
7
8
9 |  | ←追加可能
10 |  | ←追加可能